## Table 1
PUBLICATION DATA | [5 empty] | BIOMASS DATA | [5 empty] | SEMICONDUCTOR DATA |  | BCPs DATA |  |  |  |  | POLLUTANT DATA |  |  | EXPERIMENTAL PARAMETERS | [6 empty] | CHARACTERIZATION* | [16 empty] | POLLUTANT REMOVAL |  |  | REUSABILITY |  | FUTURE PROSPECTS
OBS | STD | REF | Y | J | IF | Bfeed |  | BCT | BTT | BTtemp | BTtime | CatSem | Sem | BCP | BCP_S | BCP_M | BCP_temp | BCP_min | POL | POL_Mw | POL_class | POL_conc | BCP_conc | R_time | Light | Lightnm | pH | temp.in | BET | CrystSyze | PORE_vol | PORE_diam | pHpzc | Bandgap | Crystal phase |  |  |  | Microscopy |  |  | Spectroscopy |  |  |  | ADS | RE | Kphdeg | Reuse | RE_used | Realwater | Commercial_comparison | Cost
Observation ID | Study ID | References | Year | Journal | I.F. | Biomass Feedstocks | Biomass classification | Biomass chemical treatment | Biomass thermal treatment | Biomass Temp (°C) | Biomass Time (min) | Catalyst semiconductor | Semiconductor Ti/Zn | BCP | BCP Synthesis | BCP synthesis method | BCP thermal treatment (°C) | BCP thermal treatment time (min) | Target pollutant | Molecular weight (g mol-1) | Pollutant type | Initial pollutant concentration (mg L-1) | BCP concentration (g L-1) | Reaction time (min) | Light source | Light source (nm) | Initial solution pH | Initial solution temp (°C) | Surface area (m2 g-1) | Crystallite size (nm) | Pore volume (cm3 g-1) | dp (nm) | Zeta potential | Bandgap (eV) | Anatase (%) | Rutile (%) | Wurtzite (%) | XRD | SEM | EDX | TEM | FTIR | RAMAN | XPS | PHOTOLUMINECENCE | Adsorption (%) | Removal (%) | Kinetic photodegradation (min-1) | Reusability (n. of cycles) | Removal after reuse | Real water | Commercial Catalyst Comparision | Cost evaluation
1 | 1 | Abarna et al., 2018 | 2018 | Journal of Environmental Chemical Engineering | 4.30 | Lemon peel | AF | NA | NA | NA | NA | Zn(CH3COO)2 | Zn | ZLP-3 | One-step | Sol-gel | 500 | 300 | CV | 407.98 | Dye | 20.4 | 2 | 150 | VIS | < 400 | 7 | NI | 30 | 27.14 | 0.08 | 15 | NI | 2.93 | 0 | 0 | 100 | Yes | Yes | Yes | Yes | Yes | No | No | No | 48 | 100 | NI | 5 | 85 | No | Yes | No
2 | 1 | Abarna et al., 2018 | 2018 | Journal of Environmental Chemical Engineering | 4.30 | Lemon peel | AF | NA | NA | NA | NA | Zn(CH3COO)2 | Zn | ZLP-1 | One-step | Sol-gel | 500 | 300 | CV | 407.98 | Dye | 20.4 | 2 | 150 | VIS | < 400 | 7 | NI | 24 | 28.85 | 0.05 | 16.16 | NI | 2.97 | 0 | 0 | 100 | Yes | Yes | No | No | No | No | No | No | 30 | 85 | NI | NI | NI | No | Yes | No
3 | 1 | Abarna et al., 2018 | 2018 | Journal of Environmental Chemical Engineering | 4.30 | Lemon peel | AF | NA | NA | NA | NA | Zn(CH3COO)2 | Zn | ZLP-2 | One-step | Sol-gel | 500 | 300 | CV | 407.98 | Dye | 20.4 | 2 | 150 | VIS | < 400 | 7 | NI | 25 | 28.78 | 0.06 | 20 | NI | 2.96 | 0 | 0 | 100 | Yes | Yes | No | No | No | No | No | No | 34 | 88 | NI | NI | NI | No | Yes | No
4 | 1 | Abarna et al., 2018 | 2018 | Journal of Environmental Chemical Engineering | 4.30 | Lemon peel | AF | NA | NA | NA | NA | Zn(CH3COO)2 | Zn | ZLP-4 | One-step | Sol-gel | 500 | 300 | CV | 407.98 | Dye | 20.4 | 2 | 150 | VIS | < 400 | 7 | NI | 26 | 25.37 | 0.06 | 19.08 | NI | 2.91 | 0 | 0 | 100 | Yes | Yes | No | No | No | No | No | No | 40 | 90 | NI | NI | NI | No | Yes | No
5 | 2 | Abdessemed et al., 2019 | 2019 | International Journal of Photoenergy | 1.92 | olive waste | IM | KOH | Calcination | 900 | 180 | Zn(NO3)2 | Zn | AC-ZNO | Multi-step | Impregnation | 400 | 360 | EV | 492.14 | Dye | 20 | 0.5 | 120 | UV | >280 (~95mW·cm-2) | 8.5 | 25 | 392 | NI | 0.12 | NI | 6.8 | 3.75 | 0 | 0 | 100 | Yes | Yes | No | No | Yes | Yes | No | Yes | 40 | 100 | 0.063 | NI | NI | No | No | No
6 | 3 | Ahmadi & Ganjidoust, 2021 | 2021 | Journal of Environmental Chemical Engineering | 4.30 | Banana peel | AF | KOH | Calcination | 750 | 60 | ZnO | Zn | BPAC/ZnO 4:6 | Multi-step | US-impregnation | 80 | 180 | AB25 | 416.38 | Dye | 100 | 0.2 | 150 | UV | <602 nm (8-16W) | 6.9 | NI | NI | NI | NI | NI | NI | NI | 0 | 0 | 100 | No | No | No | No | No | No | No | No | 30 | 53 | NI | NI | NI | No | No | No
7 | 3 | Ahmadi & Ganjidoust, 2021 | 2021 | Journal of Environmental Chemical Engineering | 4.30 | Banana peel | AF | KOH | Calcination | 750 | 60 | ZnO | Zn | BPAC/ZnO 2:8 | Multi-step | US-impregnation | 80 | 180 | AB25 | 416.38 | Dye | 100 | 0.2 | 150 | UV | <602 nm (8-16W) | 6.9 | NI | NI | NI | NI | NI | NI | NI | 0 | 0 | 100 | No | No | No | No | No | No | No | No | 18 | 49.7 | NI | NI | NI | No | No | No
8 | 3 | Ahmadi & Ganjidoust, 2021 | 2021 | Journal of Environmental Chemical Engineering | 4.30 | Banana peel | AF | KOH | Calcination | 750 | 60 | ZnO | Zn | BPAC/ZnO 5:5 | Multi-step | US-impregnation | 80 | 180 | AB25 | 416.38 | Dye | 100 | 0.2 | 150 | UV | <602 nm (8-16W) | 6.9 | NI | NI | NI | NI | NI | NI | NI | 0 | 0 | 100 | No | No | No | No | No | No | No | No | 36 | 53 | NI | NI | NI | No | No | No
9 | 3 | Ahmadi & Ganjidoust, 2021 | 2021 | Journal of Environmental Chemical Engineering | 4.30 | Banana peel | AF | KOH | Calcination | 750 | 60 | ZnO | Zn | BPAC/ZnO 1:9 | Multi-step | US-impregnation | 80 | 180 | AB25 | 416.38 | Dye | 100 | 0.2 | 150 | UV | <602 nm (8-16W) | 6.9 | NI | NI | NI | NI | NI | NI | NI | 0 | 0 | 100 | No | No | No | No | No | No | No | No | 12 | 49 | NI | NI | NI | No | No | No
10 | 3 | Ahmadi & Ganjidoust, 2021 | 2021 | Journal of Environmental Chemical Engineering | 4.30 | Banana peel | AF | KOH | Calcination | 750 | 60 | ZnO | Zn | BPAC/ZnO 3:7 | Multi-step | US-impregnation | 80 | 180 | AB25 | 416.38 | Dye | 100 | 0.2 | 150 | UV | <602 nm (8-16W) | 6.9 | NI | 321.1 | NI | 0.1168 | NI | 6.8 | NI | 0 | 0 | 100 | Yes | Yes | Yes | No | Yes | No | No | No | 24 | 54 | NI | NI | NI | No | No | No
11 | 3 | Ahmadi & Ganjidoust, 2021 | 2021 | Journal of Environmental Chemical Engineering | 4.30 | Banana peel | AF | KOH | Calcination | 750 | 60 | ZnO | Zn | BPAC/ZnO 3:7 | Multi-step | US-impregnation | 80 | 180 | AB25 | 416.38 | Dye | 100 | 0.4 | 150 | UV | <602 nm (8-16W) | 3 | NI | 321.1 | NI | 0.1168 | NI | 6.8 | NI | 0 | 0 | 100 | Yes | Yes | Yes | No | Yes | No | No | No | 46 | 92 | NI | NI | NI | No | No | No
12 | 3 | Ahmadi & Ganjidoust, 2021 | 2021 | Journal of Environmental Chemical Engineering | 4.30 | Banana peel | AF | KOH | Calcination | 750 | 60 | ZnO | Zn | BPAC/ZnO 3:7 | Multi-step | US-impregnation | 80 | 180 | AB25 | 416.38 | Dye | 100 | 0.4 | 150 | UV | <602 nm (8-16W) | 5 | NI | 321.1 | NI | 0.1168 | NI | 6.8 | NI | 0 | 0 | 100 | Yes | Yes | Yes | No | Yes | No | No | No | 45 | 93 | NI | NI | NI | No | No | No
13 | 3 | Ahmadi & Ganjidoust, 2021 | 2021 | Journal of Environmental Chemical Engineering | 4.30 | Banana peel | AF | KOH | Calcination | 750 | 60 | ZnO | Zn | BPAC/ZnO 3:7 | Multi-step | US-impregnation | 80 | 180 | AB25 | 416.38 | Dye | 100 | 0.4 | 150 | UV | <602 nm (8-16W) | 6.9 | NI | 321.1 | NI | 0.1168 | NI | 6.8 | NI | 0 | 0 | 100 | Yes | Yes | Yes | No | Yes | No | No | No | 38 | 87 | NI | NI | NI | No | No | No
14 | 3 | Ahmadi & Ganjidoust, 2021 | 2021 | Journal of Environmental Chemical Engineering | 4.30 | Banana peel | AF | KOH | Calcination | 750 | 60 | ZnO | Zn | BPAC/ZnO 3:7 | Multi-step | US-impregnation | 80 | 180 | AB25 | 416.38 | Dye | 100 | 0.4 | 150 | UV | <602 nm (8-16W) | 9 | NI | 321.1 | NI | 0.1168 | NI | 6.8 | NI | 0 | 0 | 100 | Yes | Yes | Yes | No | Yes | No | No | No | 35 | 81 | NI | NI | NI | No | No | No
15 | 3 | Ahmadi & Ganjidoust, 2021 | 2021 | Journal of Environmental Chemical Engineering | 4.30 | Banana peel | AF | KOH | Calcination | 750 | 60 | ZnO | Zn | BPAC/ZnO 3:7 | Multi-step | US-impregnation | 80 | 180 | AB25 | 416.38 | Dye | 100 | 0.4 | 150 | UV | <602 nm (8-16W) | 11 | NI | 321.1 | NI | 0.1168 | NI | 6.8 | NI | 0 | 0 | 100 | Yes | Yes | Yes | No | Yes | No | No | No | 22 | 78 | NI | NI | NI | No | No | No
16 | 3 | Ahmadi & Ganjidoust, 2021 | 2021 | Journal of Environmental Chemical Engineering | 4.30 | Banana peel | AF | KOH | Calcination | 750 | 60 | ZnO | Zn | BPAC/ZnO 3:7 | Multi-step | US-impregnation | 80 | 180 | AB25 | 416.38 | Dye | 100 | 0.4 | 150 | UV | <602 nm (8-16W) | 5 | NI | 321.1 | NI | 0.1168 | NI | 6.8 | NI | 0 | 0 | 100 | Yes | Yes | Yes | No | Yes | No | No | No | 50 | 93 | NI | 4 | 82 | No | No | No
17 | 3 | Ahmadi & Ganjidoust, 2021 | 2021 | Journal of Environmental Chemical Engineering | 4.30 | Banana peel | AF | KOH | Calcination | 750 | 60 | ZnO | Zn | BPAC/ZnO 3:7 | Multi-step | US-impregnation | 80 | 180 | AB25 | 416.38 | Dye | 150 | 0.4 | 150 | UV | <602 nm (8-16W) | 5 | NI | 321.1 | NI | 0.1168 | NI | 6.8 | NI | 0 | 0 | 100 | Yes | Yes | Yes | No | Yes | No | No | No | 36 | 88 | NI | NI | NI | No | No | No
18 | 3 | Ahmadi & Ganjidoust, 2021 | 2021 | Journal of Environmental Chemical Engineering | 4.30 | Banana peel | AF | KOH | Calcination | 750 | 60 | ZnO | Zn | BPAC/ZnO 3:7 | Multi-step | US-impregnation | 80 | 180 | AB25 | 416.38 | Dye | 200 | 0.4 | 150 | UV | <602 nm (8-16W) | 5 | NI | 321.1 | NI | 0.1168 | NI | 6.8 | NI | 0 | 0 | 100 | Yes | Yes | Yes | No | Yes | No | No | No | 28 | 75 | NI | NI | NI | No | No | No
19 | 3 | Ahmadi & Ganjidoust, 2021 | 2021 | Journal of Environmental Chemical Engineering | 4.30 | Banana peel | AF | KOH | Calcination | 750 | 60 | ZnO | Zn | BPAC/ZnO 3:7 | Multi-step | US-impregnation | 80 | 180 | AB25 | 416.38 | Dye | 250 | 0.4 | 150 | UV | <602 nm (8-16W) | 5 | NI | 321.1 | NI | 0.1168 | NI | 6.8 | NI | 0 | 0 | 100 | Yes | Yes | Yes | No | Yes | No | No | No | 28 | 62 | NI | NI | NI | No | No | No
20 | 3 | Ahmadi & Ganjidoust, 2021 | 2021 | Journal of Environmental Chemical Engineering | 4.30 | Banana peel | AF | KOH | Calcination | 750 | 60 | ZnO | Zn | BPAC/ZnO 3:7 | Multi-step | US-impregnation | 80 | 180 | AB25 | 416.38 | Dye | 150 | 0.5 | 150 | UV | <602 nm (8-16W) | 5 | NI | 321.1 | NI | 0.1168 | NI | 6.8 | NI | 0 | 0 | 100 | Yes | Yes | Yes | No | Yes | No | No | No | NI | 92 | NI | NI | NI | No | No | No
21 | 3 | Ahmadi & Ganjidoust, 2021 | 2021 | Journal of Environmental Chemical Engineering | 4.30 | Banana peel | AF | KOH | Calcination | 750 | 60 | ZnO | Zn | BPAC/ZnO 3:7 | Multi-step | US-impregnation | 80 | 180 | AB25 | 416.38 | Dye | 150 | 0.6 | 150 | UV | <602 nm (8-16W) | 5 | NI | 321.1 | NI | 0.1168 | NI | 6.8 | NI | 0 | 0 | 100 | Yes | Yes | Yes | No | Yes | No | No | No | NI | 94 | NI | NI | NI | No | No | No
22 | 3 | Ahmadi & Ganjidoust, 2021 | 2021 | Journal of Environmental Chemical Engineering | 4.30 | Banana peel | AF | KOH | Calcination | 750 | 60 | ZnO | Zn | BPAC/ZnO 3:7 | Multi-step | US-impregnation | 80 | 180 | AB25 | 416.38 | Dye | 150 | 0.7 | 150 | UV | <602 nm (8-16W) | 5 | NI | 321.1 | NI | 0.1168 | NI | 6.8 | NI | 0 | 0 | 100 | Yes | Yes | Yes | No | Yes | No | No | No | NI | 93 | NI | NI | NI | No | No | No
23 | 3 | Ahmadi & Ganjidoust, 2021 | 2021 | Journal of Environmental Chemical Engineering | 4.30 | Banana peel | AF | KOH | Calcination | 750 | 60 | ZnO | Zn | BPAC/ZnO 3:7 | Multi-step | US-impregnation | 80 | 180 | AB25 | 416.38 | Dye | 150 | 0.9 | 150 | UV | <602 nm (8-16W) | 5 | NI | 321.1 | NI | 0.1168 | NI | 6.8 | NI | 0 | 0 | 100 | Yes | Yes | Yes | No | Yes | No | No | No | NI | 97 | NI | NI | NI | No | No | No
24 | 4 | Akir et al., 2017 | 2017 | Applied Surface Science | 6.18 | Glucose | NC | NA | NA | NA | NA | Zn(CH3COO)2 | Zn | C-ZnO | One-step | Hydrothermal | 800 | 120 | RhB | 479.01 | Dye | 2.4 | 0.5 | 120 | VIS | 400-700 | NI | NI | NI | NI | NI | NI | NI | 3.12 | 0 | 0 | 100 | Yes | No | Yes | Yes | No | Yes | Yes | No | 26 | 97 | 0.034 | 3 | 97 | No | Yes | No
25 | 5 | Alfred et al., 2020 | 2020 | Chemical Engineering Journal | 10.65 | Plantain peel | AF | NA | Calcination | 300 | 60 | TTiP ZnCl2 | Ti/Zn | TZPP5 | Multi-step | Impregnation | 500 | 60 | AMP | 349.41 | Pharmaceutical | 50 | 0.05 | 60 | SUN | 10h00-17h00 | 7 | NI | NI | NI | NI | NI | NI | 2.75 | 50 | 50 | 0 | Yes | Yes | No | Yes | Yes | Yes | No | Yes | 20 | 100 | 0.0315 | 5 | 73 | Yes | No | No
26 | 5 | Alfred et al., 2020 | 2020 | Chemical Engineering Journal | 10.65 | Plantain peel | AF | NA | Calcination | 300 | 60 | TTiP ZnCl2 | Ti/Zn | TZPP5 | Multi-step | Impregnation | 500 | 60 | SMX | 253.28 | Pharmaceutical | 50 | 0.05 | 60 | SUN | 10h00-17h00 | 7 | NI | NI | NI | NI | NI | NI | 2.75 | 50 | 50 | 0 | Yes | Yes | No | Yes | Yes | Yes | No | Yes | 10 | 70 | 0.0227 | 5 | 58 | Yes | No | No
27 | 5 | Alfred et al., 2020 | 2020 | Chemical Engineering Journal | 10.65 | Plantain peel | AF | NA | Calcination | 300 | 60 | TTiP ZnCl2 | Ti/Zn | TZPP5 | Multi-step | Impregnation | 500 | 60 | ART | 298.37 | Pharmaceutical | 50 | 0.05 | 60 | SUN | 10h00-17h00 | 7 | NI | NI | NI | NI | NI | NI | 2.75 | 50 | 50 | 0 | Yes | Yes | No | Yes | Yes | Yes | No | Yes | 30 | 94 | NI | NI | NI | No | No | No
28 | 5 | Alfred et al., 2020 | 2020 | Chemical Engineering Journal | 10.65 | Plantain peel | AF | NA | Calcination | 300 | 60 | TTiP ZnCl2 | Ti/Zn | TZPP5 | Multi-step | Impregnation | 500 | 60 | AMP | 349.41 | Pharmaceutical | 50 | 0.01 | 60 | SUN | 10h00-17h00 | 7 | NI | NI | NI | NI | NI | NI | 2.75 | 50 | 50 | 0 | Yes | Yes | No | Yes | Yes | Yes | No | Yes | NI | 83 | NI | NI | NI | No | No | No
29 | 5 | Alfred et al., 2020 | 2020 | Chemical Engineering Journal | 10.65 | Plantain peel | AF | NA | Calcination | 300 | 60 | TTiP ZnCl2 | Ti/Zn | TZPP5 | Multi-step | Impregnation | 500 | 60 | SMX | 253.28 | Pharmaceutical | 50 | 0.01 | 60 | SUN | 10h00-17h00 | 7 | NI | NI | NI | NI | NI | NI | 2.75 | 50 | 50 | 0 | Yes | Yes | No | Yes | Yes | Yes | No | Yes | NI | 65 | NI | NI | NI | No | No | No
30 | 5 | Alfred et al., 2020 | 2020 | Chemical Engineering Journal | 10.65 | Plantain peel | AF | NA | Calcination | 300 | 60 | TTiP ZnCl2 | Ti/Zn | TZPP5 | Multi-step | Impregnation | 500 | 60 | ART | 298.37 | Pharmaceutical | 50 | 0.01 | 60 | SUN | 10h00-17h00 | 7 | NI | NI | NI | NI | NI | NI | 2.75 | 50 | 50 | 0 | Yes | Yes | No | Yes | Yes | Yes | No | Yes | NI | 98 | NI | NI | NI | No | No | No
31 | 5 | Alfred et al., 2020 | 2020 | Chemical Engineering Journal | 10.65 | Plantain peel | AF | NA | Calcination | 300 | 60 | TTiP ZnCl2 | Ti/Zn | TZPP5 | Multi-step | Impregnation | 500 | 60 | AMP | 349.41 | Pharmaceutical | 50 | 0.02 | 60 | SUN | 10h00-17h00 | 7 | NI | NI | NI | NI | NI | NI | 2.75 | 50 | 50 | 0 | Yes | Yes | No | Yes | Yes | Yes | No | Yes | NI | 86 | NI | NI | NI | No | No | No
32 | 5 | Alfred et al., 2020 | 2020 | Chemical Engineering Journal | 10.65 | Plantain peel | AF | NA | Calcination | 300 | 60 | TTiP ZnCl2 | Ti/Zn | TZPP5 | Multi-step | Impregnation | 500 | 60 | SMX | 253.28 | Pharmaceutical | 50 | 0.02 | 60 | SUN | 10h00-17h00 | 7 | NI | NI | NI | NI | NI | NI | 2.75 | 50 | 50 | 0 | Yes | Yes | No | Yes | Yes | Yes | No | Yes | NI | 79 | NI | NI | NI | No | No | No
33 | 5 | Alfred et al., 2020 | 2020 | Chemical Engineering Journal | 10.65 | Plantain peel | AF | NA | Calcination | 300 | 60 | TTiP ZnCl2 | Ti/Zn | TZPP5 | Multi-step | Impregnation | 500 | 60 | ART | 298.37 | Pharmaceutical | 50 | 0.02 | 60 | SUN | 10h00-17h00 | 7 | NI | NI | NI | NI | NI | NI | 2.75 | 50 | 50 | 0 | Yes | Yes | No | Yes | Yes | Yes | No | Yes | NI | 97 | NI | NI | NI | No | No | No
34 | 5 | Alfred et al., 2020 | 2020 | Chemical Engineering Journal | 10.65 | Plantain peel | AF | NA | Calcination | 300 | 60 | TTiP ZnCl2 | Ti/Zn | TZPP5 | Multi-step | Impregnation | 500 | 60 | AMP | 349.41 | Pharmaceutical | 25 | 0.05 | 60 | SUN | 10h00-17h00 | 7 | NI | NI | NI | NI | NI | NI | 2.75 | 50 | 50 | 0 | Yes | Yes | No | Yes | Yes | Yes | No | Yes | NI | 100 | NI | NI | NI | No | No | No
35 | 5 | Alfred et al., 2020 | 2020 | Chemical Engineering Journal | 10.65 | Plantain peel | AF | NA | Calcination | 300 | 60 | TTiP ZnCl2 | Ti/Zn | TZPP5 | Multi-step | Impregnation | 500 | 60 | SMX | 253.28 | Pharmaceutical | 25 | 0.05 | 60 | SUN | 10h00-17h00 | 7 | NI | NI | NI | NI | NI | NI | 2.75 | 50 | 50 | 0 | Yes | Yes | No | Yes | Yes | Yes | No | Yes | NI | 64 | NI | NI | NI | No | No | No
36 | 5 | Alfred et al., 2020 | 2020 | Chemical Engineering Journal | 10.65 | Plantain peel | AF | NA | Calcination | 300 | 60 | TTiP ZnCl2 | Ti/Zn | TZPP5 | Multi-step | Impregnation | 500 | 60 | ART | 298.37 | Pharmaceutical | 25 | 0.05 | 60 | SUN | 10h00-17h00 | 7 | NI | NI | NI | NI | NI | NI | 2.75 | 50 | 50 | 0 | Yes | Yes | No | Yes | Yes | Yes | No | Yes | NI | 100 | NI | NI | NI | No | No | No
37 | 5 | Alfred et al., 2020 | 2020 | Chemical Engineering Journal | 10.65 | Plantain peel | AF | NA | Calcination | 300 | 60 | TTiP ZnCl2 | Ti/Zn | TZPP5 | Multi-step | Impregnation | 500 | 60 | AMP | 349.41 | Pharmaceutical | 100 | 0.05 | 60 | SUN | 10h00-17h00 | 7 | NI | NI | NI | NI | NI | NI | 2.75 | 50 | 50 | 0 | Yes | Yes | No | Yes | Yes | Yes | No | Yes | NI | 90 | NI | NI | NI | No | No | No
38 | 5 | Alfred et al., 2020 | 2020 | Chemical Engineering Journal | 10.65 | Plantain peel | AF | NA | Calcination | 300 | 60 | TTiP ZnCl2 | Ti/Zn | TZPP5 | Multi-step | Impregnation | 500 | 60 | SMX | 253.28 | Pharmaceutical | 100 | 0.05 | 60 | SUN | 10h00-17h00 | 7 | NI | NI | NI | NI | NI | NI | 2.75 | 50 | 50 | 0 | Yes | Yes | No | Yes | Yes | Yes | No | Yes | NI | 10 | NI | NI | NI | No | No | No
39 | 5 | Alfred et al., 2020 | 2020 | Chemical Engineering Journal | 10.65 | Plantain peel | AF | NA | Calcination | 300 | 60 | TTiP ZnCl2 | Ti/Zn | TZPP5 | Multi-step | Impregnation | 500 | 60 | ART | 298.37 | Pharmaceutical | 100 | 0.05 | 60 | SUN | 10h00-17h00 | 7 | NI | NI | NI | NI | NI | NI | 2.75 | 50 | 50 | 0 | Yes | Yes | No | Yes | Yes | Yes | No | Yes | NI | 100 | NI | NI | NI | No | No | No
40 | 5 | Alfred et al., 2020 | 2020 | Chemical Engineering Journal | 10.65 | Plantain peel | AF | NA | Calcination | 300 | 60 | TTiP ZnCl2 | Ti/Zn | TZPP5 | Multi-step | Impregnation | 500 | 60 | AMP | 349.41 | Pharmaceutical | 50 | 0.05 | 60 | SUN | 10h00-17h00 | 3 | NI | NI | NI | NI | NI | NI | 2.75 | 50 | 50 | 0 | Yes | Yes | No | Yes | Yes | Yes | No | Yes | NI | 85 | NI | NI | NI | No | No | No
41 | 5 | Alfred et al., 2020 | 2020 | Chemical Engineering Journal | 10.65 | Plantain peel | AF | NA | Calcination | 300 | 60 | TTiP ZnCl2 | Ti/Zn | TZPP5 | Multi-step | Impregnation | 500 | 60 | SMX | 253.28 | Pharmaceutical | 50 | 0.05 | 60 | SUN | 10h00-17h00 | 3 | NI | NI | NI | NI | NI | NI | 2.75 | 50 | 50 | 0 | Yes | Yes | No | Yes | Yes | Yes | No | Yes | NI | 71 | NI | NI | NI | No | No | No
42 | 5 | Alfred et al., 2020 | 2020 | Chemical Engineering Journal | 10.65 | Plantain peel | AF | NA | Calcination | 300 | 60 | TTiP ZnCl2 | Ti/Zn | TZPP5 | Multi-step | Impregnation | 500 | 60 | ART | 298.37 | Pharmaceutical | 50 | 0.05 | 60 | SUN | 10h00-17h00 | 3 | NI | NI | NI | NI | NI | NI | 2.75 | 50 | 50 | 0 | Yes | Yes | No | Yes | Yes | Yes | No | Yes | NI | 91 | NI | NI | NI | No | No | No
43 | 5 | Alfred et al., 2020 | 2020 | Chemical Engineering Journal | 10.65 | Plantain peel | AF | NA | Calcination | 300 | 60 | TTiP ZnCl2 | Ti/Zn | TZPP5 | Multi-step | Impregnation | 500 | 60 | AMP | 349.41 | Pharmaceutical | 50 | 0.05 | 60 | SUN | 10h00-17h00 | 5 | NI | NI | NI | NI | NI | NI | 2.75 | 50 | 50 | 0 | Yes | Yes | No | Yes | Yes | Yes | No | Yes | NI | 92 | NI | NI | NI | No | No | No
44 | 5 | Alfred et al., 2020 | 2020 | Chemical Engineering Journal | 10.65 | Plantain peel | AF | NA | Calcination | 300 | 60 | TTiP ZnCl2 | Ti/Zn | TZPP5 | Multi-step | Impregnation | 500 | 60 | SMX | 253.28 | Pharmaceutical | 50 | 0.05 | 60 | SUN | 10h00-17h00 | 5 | NI | NI | NI | NI | NI | NI | 2.75 | 50 | 50 | 0 | Yes | Yes | No | Yes | Yes | Yes | No | Yes | NI | 69 | NI | NI | NI | No | No | No
45 | 5 | Alfred et al., 2020 | 2020 | Chemical Engineering Journal | 10.65 | Plantain peel | AF | NA | Calcination | 300 | 60 | TTiP ZnCl2 | Ti/Zn | TZPP5 | Multi-step | Impregnation | 500 | 60 | ART | 298.37 | Pharmaceutical | 50 | 0.05 | 60 | SUN | 10h00-17h00 | 5 | NI | NI | NI | NI | NI | NI | 2.75 | 50 | 50 | 0 | Yes | Yes | No | Yes | Yes | Yes | No | Yes | NI | 92 | NI | NI | NI | No | No | No
46 | 5 | Alfred et al., 2020 | 2020 | Chemical Engineering Journal | 10.65 | Plantain peel | AF | NA | Calcination | 300 | 60 | TTiP ZnCl2 | Ti/Zn | TZPP5 | Multi-step | Impregnation | 500 | 60 | AMP | 349.41 | Pharmaceutical | 50 | 0.05 | 60 | SUN | 10h00-17h00 | 9 | NI | NI | NI | NI | NI | NI | 2.75 | 50 | 50 | 0 | Yes | Yes | No | Yes | Yes | Yes | No | Yes | NI | 67 | NI | NI | NI | No | No | No
47 | 5 | Alfred et al., 2020 | 2020 | Chemical Engineering Journal | 10.65 | Plantain peel | AF | NA | Calcination | 300 | 60 | TTiP ZnCl2 | Ti/Zn | TZPP5 | Multi-step | Impregnation | 500 | 60 | SMX | 253.28 | Pharmaceutical | 50 | 0.05 | 60 | SUN | 10h00-17h00 | 9 | NI | NI | NI | NI | NI | NI | 2.75 | 50 | 50 | 0 | Yes | Yes | No | Yes | Yes | Yes | No | Yes | NI | 67 | NI | NI | NI | No | No | No
48 | 5 | Alfred et al., 2020 | 2020 | Chemical Engineering Journal | 10.65 | Plantain peel | AF | NA | Calcination | 300 | 60 | TTiP ZnCl2 | Ti/Zn | TZPP5 | Multi-step | Impregnation | 500 | 60 | ART | 298.37 | Pharmaceutical | 50 | 0.05 | 60 | SUN | 10h00-17h00 | 9 | NI | NI | NI | NI | NI | NI | 2.75 | 50 | 50 | 0 | Yes | Yes | No | Yes | Yes | Yes | No | Yes | NI | 92 | NI | NI | NI | No | No | No
49 | 5 | Alfred et al., 2020 | 2020 | Chemical Engineering Journal | 10.65 | Plantain peel | AF | NA | Calcination | 300 | 60 | TTiP ZnCl2 | Ti/Zn | TZPP5 | Multi-step | Impregnation | 500 | 60 | AMP | 349.41 | Pharmaceutical | 50 | 0.05 | 60 | SUN | 10h00-17h00 | 11 | NI | NI | NI | NI | NI | NI | 2.75 | 50 | 50 | 0 | Yes | Yes | No | Yes | Yes | Yes | No | Yes | NI | 57 | NI | NI | NI | No | No | No
50 | 5 | Alfred et al., 2020 | 2020 | Chemical Engineering Journal | 10.65 | Plantain peel | AF | NA | Calcination | 300 | 60 | TTiP ZnCl2 | Ti/Zn | TZPP5 | Multi-step | Impregnation | 500 | 60 | SMX | 253.28 | Pharmaceutical | 50 | 0.05 | 60 | SUN | 10h00-17h00 | 11 | NI | NI | NI | NI | NI | NI | 2.75 | 50 | 50 | 0 | Yes | Yes | No | Yes | Yes | Yes | No | Yes | NI | 67 | NI | NI | NI | No | No | No
51 | 5 | Alfred et al., 2020 | 2020 | Chemical Engineering Journal | 10.65 | Plantain peel | AF | NA | Calcination | 300 | 60 | TTiP ZnCl2 | Ti/Zn | TZPP5 | Multi-step | Impregnation | 500 | 60 | ART | 298.37 | Pharmaceutical | 50 | 0.05 | 60 | SUN | 10h00-17h00 | 11 | NI | NI | NI | NI | NI | NI | 2.75 | 50 | 50 | 0 | Yes | Yes | No | Yes | Yes | Yes | No | Yes | NI | 92 | NI | NI | NI | No | No | No
52 | 5 | Alfred et al., 2020 | 2020 | Chemical Engineering Journal | 10.65 | Papaya seeds | AF | NA | Calcination | 300 | 60 | TTiP ZnCl2 | Ti/Zn | TZPS5 | Multi-step | Impregnation | 500 | 60 | SMX | 253.28 | Pharmaceutical | 50 | 0.05 | 60 | SUN | 10h00-17h00 | 7 | NI | NI | NI | NI | NI | NI | 2.56 | 50 | 50 | 0 | Yes | Yes | No | Yes | Yes | Yes | No | Yes | NI | 65 | NI | NI | NI | No | No | No
53 | 5 | Alfred et al., 2020 | 2020 | Chemical Engineering Journal | 10.65 | Papaya seeds | AF | NA | Calcination | 300 | 60 | TTiP ZnCl2 | Ti/Zn | TZPS5 | Multi-step | Impregnation | 500 | 60 | AMP | 349.41 | Pharmaceutical | 50 | 0.05 | 60 | SUN | 10h00-17h00 | 7 | NI | NI | NI | NI | NI | NI | 2.56 | 50 | 50 | 0 | Yes | Yes | No | Yes | Yes | Yes | No | Yes | NI | 90 | NI | NI | NI | No | No | No
54 | 5 | Alfred et al., 2020 | 2020 | Chemical Engineering Journal | 10.65 | Papaya seeds | AF | NA | Calcination | 300 | 60 | TTiP ZnCl2 | Ti/Zn | TZPS5 | Multi-step | Impregnation | 500 | 60 | ART | 298.37 | Pharmaceutical | 50 | 0.05 | 60 | SUN | 10h00-17h00 | 7 | NI | NI | NI | NI | NI | NI | 2.56 | 50 | 50 | 0 | Yes | Yes | No | Yes | Yes | Yes | No | Yes | NI | 93 | NI | NI | NI | No | No | No
55 | 5 | Alfred et al., 2020 | 2020 | Chemical Engineering Journal | 10.65 | Plantain peel | AF | NA | Calcination | 300 | 60 | TTiP ZnCl2 | Ti/Zn | TZPP3 | Multi-step | Impregnation | 300 | 60 | SMX | 253.28 | Pharmaceutical | 50 | 0.05 | 60 | SUN | 10h00-17h00 | 7 | NI | NI | NI | NI | NI | NI | 2.89 | 50 | 50 | 0 | Yes | Yes | No | Yes | Yes | Yes | No | Yes | NI | 65 | NI | NI | NI | No | No | No
56 | 5 | Alfred et al., 2020 | 2020 | Chemical Engineering Journal | 10.65 | Papaya seeds | AF | NA | Calcination | 300 | 60 | TTiP ZnCl2 | Ti/Zn | TZPS3 | Multi-step | Impregnation | 300 | 60 | SMX | 253.28 | Pharmaceutical | 50 | 0.05 | 60 | SUN | 10h00-17h00 | 7 | NI | NI | NI | NI | NI | NI | 2.82 | 50 | 50 | 0 | Yes | Yes | No | Yes | Yes | Yes | No | Yes | NI | 65 | NI | NI | NI | No | No | No
57 | 5 | Alfred et al., 2020 | 2020 | Chemical Engineering Journal | 10.65 | Plantain peel | AF | NA | Calcination | 300 | 60 | TTiP ZnCl2 | Ti/Zn | TZPP3 | Multi-step | Impregnation | 300 | 60 | AMP | 349.41 | Pharmaceutical | 50 | 0.05 | 60 | SUN | 10h00-17h00 | 7 | NI | NI | NI | NI | NI | NI | 2.89 | 50 | 50 | 0 | Yes | Yes | No | Yes | Yes | Yes | No | Yes | NI | 88 | NI | NI | NI | No | No | No
58 | 5 | Alfred et al., 2020 | 2020 | Chemical Engineering Journal | 10.65 | Papaya seeds | AF | NA | Calcination | 300 | 60 | TTiP ZnCl2 | Ti/Zn | TZPS3 | Multi-step | Impregnation | 300 | 60 | AMP | 349.41 | Pharmaceutical | 50 | 0.05 | 60 | SUN | 10h00-17h00 | 7 | NI | NI | NI | NI | NI | NI | 2.82 | 50 | 50 | 0 | Yes | Yes | No | Yes | Yes | Yes | No | Yes | NI | 88 | NI | NI | NI | No | No | No
59 | 5 | Alfred et al., 2020 | 2020 | Chemical Engineering Journal | 10.65 | Papaya seeds | AF | NA | Calcination | 300 | 60 | TTiP ZnCl2 | Ti/Zn | TZPS3 | Multi-step | Impregnation | 300 | 60 | ART | 298.37 | Pharmaceutical | 50 | 0.05 | 60 | SUN | 10h00-17h00 | 7 | NI | NI | NI | NI | NI | NI | 2.82 | 50 | 50 | 0 | Yes | Yes | No | Yes | Yes | Yes | No | Yes | NI | 88 | NI | NI | NI | No | No | No
60 | 5 | Alfred et al., 2020 | 2020 | Chemical Engineering Journal | 10.65 | Plantain peel | AF | NA | Calcination | 300 | 60 | TTiP ZnCl2 | Ti/Zn | TZPP3 | Multi-step | Impregnation | 300 | 60 | ART | 298.37 | Pharmaceutical | 50 | 0.05 | 60 | SUN | 10h00-17h00 | 7 | NI | NI | NI | NI | NI | NI | 2.89 | 50 | 50 | 0 | Yes | Yes | No | Yes | Yes | Yes | No | Yes | NI | 90 | NI | NI | NI | No | No | No
61 | 6 | Alsaiari,2021 | 2021 | Arabian Journal of Chemistry | 5.17 | Date seeds | AF | NA | Slow pyrolysis | 500 | 180 | Ti(OBu)4 | Ti | 5% AC /m-TiO2 | Multi-step | US-impregnation | 65 | NI | Cr(VI) | 52 | Metal | 29.5 | 0.65 | 25 | VIS | 300 | 3.5 | 25 | NI | NI | NI | NI | NI | 3.1 | 100 | 0 | 0 | Yes | Yes | Yes | Yes | Yes | No | Yes | Yes | NI | NI | 0.12 | NI | NI | No | No | No
62 | 6 | Alsaiari,2021 | 2021 | Arabian Journal of Chemistry | 5.17 | Date seeds | AF | NA | Slow pyrolysis | 500 | 180 | Ti(OBu)4 | Ti | 10% AC /m-TiO2 | Multi-step | US-impregnation | 65 | NI | Cr(VI) | 52 | Metal | 29.5 | 0.65 | 25 | VIS | 300 | 3.5 | 25 | 92.07 | NI | 0.201 | 10 | NI | 2.89 | 100 | 0 | 0 | Yes | Yes | Yes | Yes | Yes | No | Yes | Yes | NI | 94.7 | 0.1315 | 5 | 92 | No | No | No
63 | 7 | Ameen et al., 2021 | 2021 | Environmental Research | 6.49 | A. potronii fungus strain | NC | NI | NI | NI | NI | Zn(CH3COO)2 | Zn | ZnO NPs | Multi-step | Impregnation | 150 | 30 | MB | 319.85 | Dye | 10 | 0.1 | 60 | UV-VIS | 620 | 6.5 | NI | NI | NI | NI | NI | NI | NI | 0 | 0 | 100 | Yes | Yes | No | Yes | No | No | No | No | 5 | 93 | 0.042 | NI | NI | No | No | No
64 | 8 | Antonopoulou et al., 2017 | 2017 | Environmental Science and Pollution Research | 4.3 | Rubber tires | IM | HNO3 | Pyrolysis | 450 | 240 | Ti(OBu)4 | Ti | CT 0.5/2 | Multi-step | Sol-gel | 500 | 60 | Cr(VI) | 52 | Metal | 20 | 0.1 | 240 | SUN-S | >290 (350 W m−2) | 2 | 25 | 81.5 | 17 | NI | NI | 5.9 | 3.24 | 100 | 0 | 0 | Yes | Yes | No | Yes | Yes | No | No | No | NI | 18 | NI | NI | NI | No | No | No
65 | 9 | Asgharzadeh et al., 2020 | 2020 | Desalination and Water Treatment | 1.23 | Rice husk | AF | NA | Slow pyrolysis | 700 | 120 | Ti(OBu)4 | Ti | Fe3O4/TiO2/BC | Multi-step | Sol-gel | 450 | 120 | MD | 171.16 | Pharmaceutical | 20 | 0.35 | 90 | UV | 16W | 3 | 35 | 157.59 | NI | 0.258 | 3.64 | 7.5 | NI | NI | NI | 0 | Yes | Yes | Yes | No | Yes | No | No | No | NI | 85 | NI | NI | NI | Yes | No | No
66 | 9 | Asgharzadeh et al., 2020 | 2020 | Desalination and Water Treatment | 1.23 | Rice husk | AF | NA | Slow pyrolysis | 700 | 120 | Ti(OBu)4 | Ti | Fe3O4/TiO2/BC | Multi-step | Sol-gel | 450 | 120 | MD | 171.16 | Pharmaceutical | 20 | 0.35 | 90 | UV | 16W | 5 | 35 | 157.59 | NI | 0.258 | 3.64 | 7.5 | NI | NI | NI | 0 | Yes | Yes | Yes | No | Yes | No | No | No | NI | 91 | NI | NI | NI | Yes | No | No
67 | 9 | Asgharzadeh et al., 2020 | 2020 | Desalination and Water Treatment | 1.23 | Rice husk | AF | NA | Slow pyrolysis | 700 | 120 | Ti(OBu)4 | Ti | Fe3O4/TiO2/BC | Multi-step | Sol-gel | 450 | 120 | MD | 171.16 | Pharmaceutical | 20 | 0.35 | 90 | UV | 16W | 7 | 35 | 157.59 | NI | 0.258 | 3.64 | 7.5 | NI | NI | NI | 0 | Yes | Yes | Yes | No | Yes | No | No | No | NI | 100 | 0.067 | 5 | 80 | Yes | No | No
68 | 9 | Asgharzadeh et al., 2020 | 2020 | Desalination and Water Treatment | 1.23 | Rice husk | AF | NA | Slow pyrolysis | 700 | 120 | Ti(OBu)4 | Ti | Fe3O4/TiO2/BC | Multi-step | Sol-gel | 450 | 120 | MD | 171.16 | Pharmaceutical | 20 | 0.35 | 90 | UV | 16W | 9 | 35 | 157.59 | NI | 0.258 | 3.64 | 7.5 | NI | NI | NI | 0 | Yes | Yes | Yes | No | Yes | No | No | No | NI | 90 | NI | NI | NI | Yes | No | No
69 | 9 | Asgharzadeh et al., 2020 | 2020 | Desalination and Water Treatment | 1.23 | Rice husk | AF | NA | Slow pyrolysis | 700 | 120 | Ti(OBu)4 | Ti | Fe3O4/TiO2/BC | Multi-step | Sol-gel | 450 | 120 | MD | 171.16 | Pharmaceutical | 20 | 0.35 | 90 | UV | 16W | 11 | 35 | 157.59 | NI | 0.258 | 3.64 | 7.5 | NI | NI | NI | 0 | Yes | Yes | Yes | No | Yes | No | No | No | NI | 85 | NI | NI | NI | Yes | No | No
70 | 9 | Asgharzadeh et al., 2020 | 2020 | Desalination and Water Treatment | 1.23 | Rice husk | AF | NA | Slow pyrolysis | 700 | 120 | Ti(OBu)4 | Ti | Fe3O4/TiO2/BC | Multi-step | Sol-gel | 450 | 120 | MD | 171.16 | Pharmaceutical | 10 | 0.35 | 45 | UV | 16W | 7 | 35 | 157.59 | NI | 0.258 | 3.64 | 7.5 | NI | NI | NI | 0 | Yes | Yes | Yes | No | Yes | No | No | No | NI | 100 | 0.0747 | NI | NI | Yes | No | No
71 | 9 | Asgharzadeh et al., 2020 | 2020 | Desalination and Water Treatment | 1.23 | Rice husk | AF | NA | Slow pyrolysis | 700 | 120 | Ti(OBu)4 | Ti | Fe3O4/TiO2/BC | Multi-step | Sol-gel | 450 | 120 | MD | 171.16 | Pharmaceutical | 15 | 0.35 | 45 | UV | 16W | 7 | 35 | 157.59 | NI | 0.258 | 3.64 | 7.5 | NI | NI | NI | 0 | Yes | Yes | Yes | No | Yes | No | No | No | NI | 98 | 0.0689 | NI | NI | Yes | No | No
72 | 9 | Asgharzadeh et al., 2020 | 2020 | Desalination and Water Treatment | 1.23 | Rice husk | AF | NA | Slow pyrolysis | 700 | 120 | Ti(OBu)4 | Ti | Fe3O4/TiO2/BC | Multi-step | Sol-gel | 450 | 120 | MD | 171.16 | Pharmaceutical | 30 | 0.35 | 45 | UV | 16W | 7 | 35 | 157.59 | NI | 0.258 | 3.64 | 7.5 | NI | NI | NI | 0 | Yes | Yes | Yes | No | Yes | No | No | No | NI | 82 | 0.0431 | NI | NI | Yes | No | No
73 | 9 | Asgharzadeh et al., 2020 | 2020 | Desalination and Water Treatment | 1.23 | Rice husk | AF | NA | Slow pyrolysis | 700 | 120 | Ti(OBu)4 | Ti | Fe3O4/TiO2/BC | Multi-step | Sol-gel | 450 | 120 | MD | 171.16 | Pharmaceutical | 40 | 0.35 | 45 | UV | 16W | 7 | 35 | 157.59 | NI | 0.258 | 3.64 | 7.5 | NI | NI | NI | 0 | Yes | Yes | Yes | No | Yes | No | No | No | NI | 80 | 0.0367 | NI | NI | Yes | No | No
74 | 9 | Asgharzadeh et al., 2020 | 2020 | Desalination and Water Treatment | 1.23 | Rice husk | AF | NA | Slow pyrolysis | 700 | 120 | Ti(OBu)4 | Ti | Fe3O4/TiO2/BC | Multi-step | Sol-gel | 450 | 120 | MD | 171.16 | Pharmaceutical | 10 | 0.25 | 45 | UV | 16W | 7 | 35 | 157.59 | NI | 0.258 | 3.64 | 7.5 | NI | NI | NI | 1 | Yes | Yes | Yes | No | Yes | No | No | No | NI | 80 | NI | NI | NI | Yes | No | No
75 | 9 | Asgharzadeh et al., 2020 | 2020 | Desalination and Water Treatment | 1.23 | Rice husk | AF | NA | Slow pyrolysis | 700 | 120 | Ti(OBu)4 | Ti | Fe3O4/TiO2/BC | Multi-step | Sol-gel | 450 | 120 | MD | 171.16 | Pharmaceutical | 10 | 0.5 | 45 | UV | 16W | 7 | 35 | 157.59 | NI | 0.258 | 3.64 | 7.5 | NI | NI | NI | 3 | Yes | Yes | Yes | No | Yes | No | No | No | NI | 87 | NI | NI | NI | Yes | No | No
76 | 9 | Asgharzadeh et al., 2020 | 2020 | Desalination and Water Treatment | 1.23 | Rice husk | AF | NA | Slow pyrolysis | 700 | 120 | Ti(OBu)4 | Ti | Fe3O4/TiO2/BC | Multi-step | Sol-gel | 450 | 120 | MD | 171.16 | Pharmaceutical | 10 | 0.75 | 45 | UV | 16W | 7 | 35 | 157.59 | NI | 0.258 | 3.64 | 7.5 | NI | NI | NI | 4 | Yes | Yes | Yes | No | Yes | No | No | No | NI | 80 | NI | NI | NI | Yes | No | No
77 | 9 | Asgharzadeh et al., 2020 | 2020 | Desalination and Water Treatment | 1.23 | Rice husk | AF | NA | Slow pyrolysis | 700 | 120 | Ti(OBu)4 | Ti | Fe3O4/TiO2/BC | Multi-step | Sol-gel | 450 | 120 | MD | 171.16 | Pharmaceutical | 10 | 1 | 45 | UV | 16W | 7 | 35 | 157.59 | NI | 0.258 | 3.64 | 7.5 | NI | NI | NI | 5 | Yes | Yes | Yes | No | Yes | No | No | No | NI | 67 | NI | NI | NI | Yes | No | No
78 | 10 | Asgharzadeh et al., 2021 | 2021 | Biomass Conversion and Biorefinery | 4.15 | Rice bran | AF | FeCl2/FeCl3 | NI | NI | NI | Ti(OBu)4 | Ti | Fe3O4/TiO2/BC | Multi-step | Sol-gel | 450 | 120 | TH | 480.9 | Pharmaceutical | 10 | 0.35 | 45 | UV | 16W | 7 | NI | NI | NI | NI | NI | 7.5 | NI | NI | NI | NI | Yes | Yes | Yes | No | Yes | No | No | No | 25 | 97 | 0.0764 | 5 | 89 | Yes | No | No
79 | 10 | Asgharzadeh et al., 2021 | 2021 | Biomass Conversion and Biorefinery | 4.15 | Rice bran | AF | FeCl2/FeCl3 | NI | NI | NI | Ti(OBu)4 | Ti | Fe3O4/TiO2/BC | Multi-step | Sol-gel | 450 | 120 | TH | 480.9 | Pharmaceutical | 15 | 0.35 | 45 | UV | 16W | 7 | NI | NI | NI | NI | NI | 7.5 | NI | NI | NI | NI | Yes | Yes | Yes | No | Yes | No | No | No | 24 | 96 | 0.0754 | NI | NI | Yes | No | No
80 | 10 | Asgharzadeh et al., 2021 | 2021 | Biomass Conversion and Biorefinery | 4.15 | Rice bran | AF | FeCl2/FeCl3 | NI | NI | NI | Ti(OBu)4 | Ti | Fe3O4/TiO2/BC | Multi-step | Sol-gel | 450 | 120 | TH | 480.9 | Pharmaceutical | 20 | 0.35 | 45 | UV | 16W | 7 | NI | NI | NI | NI | NI | 7.5 | NI | NI | NI | NI | Yes | Yes | Yes | No | Yes | No | No | No | 23 | 90 | 0.0581 | NI | NI | Yes | No | No
81 | 10 | Asgharzadeh et al., 2021 | 2021 | Biomass Conversion and Biorefinery | 4.15 | Rice bran | AF | FeCl2/FeCl3 | NI | NI | NI | Ti(OBu)4 | Ti | Fe3O4/TiO2/BC | Multi-step | Sol-gel | 450 | 120 | TH | 480.9 | Pharmaceutical | 30 | 0.35 | 45 | UV | 16W | 7 | NI | NI | NI | NI | NI | 7.5 | NI | NI | NI | NI | Yes | Yes | Yes | No | Yes | No | No | No | 22 | 85 | 0.0571 | NI | NI | Yes | No | No
82 | 10 | Asgharzadeh et al., 2021 | 2021 | Biomass Conversion and Biorefinery | 4.15 | Rice bran | AF | FeCl2/FeCl3 | NI | NI | NI | Ti(OBu)4 | Ti | Fe3O4/TiO2/BC | Multi-step | Sol-gel | 450 | 120 | TH | 480.9 | Pharmaceutical | 40 | 0.35 | 45 | UV | 16W | 7 | NI | NI | NI | NI | NI | 7.5 | NI | NI | NI | NI | Yes | Yes | Yes | No | Yes | No | No | No | 21 | 83 | 0.0482 | NI | NI | Yes | No | No
83 | 11 | Brombilla et al., 2021 | 2021 | Chemical Engineering Communications | 2.15 | Yerba mate | AF | NI | Pyrolysis | 650 | NI | TiO2 | Ti | BTiO2 | Multi-step | Impregnation | NI | NI | RhB | 479.01 | Dye | 10 | 0.05 | 120 | UV | 380-445 | 6.5 | NI | 67.36 | NI | 0.076 | NI | NI | 3.11 | 100 | 0 | 0 | Yes | Yes | Yes | No | Yes | No | No | No | 14 | 78 | NI | NI | NI | No | Yes | No
84 | 11 | Brombilla et al., 2021 | 2021 | Chemical Engineering Communications | 2.15 | Yerba mate | AF | NI | Pyrolysis | 650 | NI | TiO2 | Ti | BTiO2 | Multi-step | Impregnation | NI | NI | RhB | 479.01 | Dye | 15 | 0.05 | 120 | UV | 380-445 | 6.5 | NI | 67.36 | NI | 0.076 | NI | NI | 3.11 | 100 | 0 | 0 | Yes | Yes | Yes | No | Yes | No | No | No | NI | 52 | NI | NI | NI | No | No | No
85 | 11 | Brombilla et al., 2021 | 2021 | Chemical Engineering Communications | 2.15 | Yerba mate | AF | NI | Pyrolysis | 650 | NI | TiO2 | Ti | BTiO2 | Multi-step | Impregnation | NI | NI | RhB | 479.01 | Dye | 20 | 0.05 | 120 | UV | 380-445 | 6.5 | NI | 67.36 | NI | 0.076 | NI | NI | 3.11 | 100 | 0 | 0 | Yes | Yes | Yes | No | Yes | No | No | No | NI | 41 | NI | NI | NI | No | No | No
86 | 11 | Brombilla et al., 2021 | 2021 | Chemical Engineering Communications | 2.15 | Yerba mate | AF | NI | Pyrolysis | 650 | NI | TiO2 | Ti | BTiO2 | Multi-step | Impregnation | NI | NI | RhB | 479.01 | Dye | 10 | 0.025 | 120 | UV | 380-445 | 6.5 | NI | 67.36 | NI | 0.076 | NI | NI | 3.11 | 100 | 0 | 0 | Yes | Yes | Yes | No | Yes | No | No | No | NI | 19 | NI | NI | NI | No | No | No
87 | 11 | Brombilla et al., 2021 | 2021 | Chemical Engineering Communications | 2.15 | Yerba mate | AF | NI | Pyrolysis | 650 | NI | TiO2 | Ti | BTiO2 | Multi-step | Impregnation | NI | NI | RhB | 479.01 | Dye | 10 | 0.1 | 120 | UV | 380-445 | 6.5 | NI | 67.36 | NI | 0.076 | NI | NI | 3.11 | 100 | 0 | 0 | Yes | Yes | Yes | No | Yes | No | No | No | NI | 96 | NI | 4 | 84 | No | No | No
88 | 12 | Cai et al., 2018 | 2018 | Journal of Chemical Technology and Biotechnology | 2.75 | Ramie bars | AF | NA | Slow pyrolysis | 500 | 120 | Ti(OBu)4 | Ti | TBC-2 | Multi-step | Sol-gel | 500 | 120 | ST | 350.84 | Dye | 500 | 2 | 120 | UV | 365 | 8 | 25 | 10.55 | 27.53 | 0.019 | NI | NI | NI | 100 | 0 | 0 | Yes | Yes | No | No | Yes | No | Yes | No | NI | NI | NI | 6 | NI | No | No | No
89 | 12 | Cai et al., 2018 | 2018 | Journal of Chemical Technology and Biotechnology | 2.75 | Ramie bars | AF | NA | Slow pyrolysis | 500 | 120 | Ti(OBu)4 | Ti | TBC-2.5 | Multi-step | Sol-gel | 500 | 120 | ST | 350.84 | Dye | 500 | 2 | 120 | UV | 365 | 8 | 25 | NI | NI | NI | NI | NI | NI | NI | NI | 0 | No | No | No | No | No | No | No | No | NI | NI | NI | NI | NI | No | No | No
90 | 12 | Cai et al., 2018 | 2018 | Journal of Chemical Technology and Biotechnology | 2.75 | Ramie bars | AF | NA | Slow pyrolysis | 500 | 120 | Ti(OBu)4 | Ti | TBC-1.5 | Multi-step | Sol-gel | 500 | 120 | ST | 350.84 | Dye | 500 | 2 | 120 | UV | 365 | 8 | 25 | NI | NI | NI | NI | NI | NI | NI | NI | 0 | No | No | No | No | No | No | No | No | NI | NI | NI | NI | NI | No | No | No
91 | 12 | Cai et al., 2018 | 2018 | Journal of Chemical Technology and Biotechnology | 2.75 | Ramie bars | AF | NA | Slow pyrolysis | 500 | 120 | Ti(OBu)4 | Ti | TBC-1 | Multi-step | Sol-gel | 500 | 120 | ST | 350.84 | Dye | 500 | 2 | 120 | UV | 365 | 8 | 25 | NI | NI | NI | NI | NI | NI | NI | NI | 0 | No | No | No | No | No | No | No | No | NI | NI | NI | NI | NI | No | No | No
92 | 13 | Chakhtouna et al., 2021 | 2021 | Journal of Water Process Engineering | 5.48 | Date palm fibers | AF | KOH | NI | NI | NI | Ti(OBu)4 | Ti | TiO2-BDPF-PiR | Multi-step | Sol-gel | 650 | 180 | MB | 319.85 | Dye | 100 | 4 | 180 | UV | NI | 6 | 25 | 33.66 | NI | NI | NI | 5.88 | NI | 0 | 0 | 100 | Yes | Yes | No | Yes | Yes | No | No | No | 90 | 97.95 | 0.013 | 5 | 83.54 | No | No | No
93 | 13 | Chakhtouna et al., 2021 | 2021 | Journal of Water Process Engineering | 5.48 | Date palm fibers | AF | KOH | NI | NI | NI | Ti(OBu)4 | Ti | TiO2-BDPF-PiR | Multi-step | Sol-gel | 650 | 180 | MB | 319.85 | Dye | 200 | 4 | 180 | UV | NI | 6 | 25 | 33.66 | NI | NI | NI | 5.88 | NI | 0 | 0 | 100 | Yes | Yes | No | Yes | Yes | No | No | No | 45 | 90 | 0.01 | NI | NI | No | No | No
94 | 13 | Chakhtouna et al., 2021 | 2021 | Journal of Water Process Engineering | 5.48 | Date palm fibers | AF | KOH | NI | NI | NI | Ti(OBu)4 | Ti | TiO2-BDPF-PiR | Multi-step | Sol-gel | 650 | 180 | MB | 319.85 | Dye | 300 | 4 | 180 | UV | NI | 6 | 25 | 33.66 | NI | NI | NI | 5.88 | NI | 0 | 0 | 100 | Yes | Yes | No | Yes | Yes | No | No | No | 40 | 83 | 0.007 | NI | NI | No | No | No
95 | 13 | Chakhtouna et al., 2021 | 2021 | Journal of Water Process Engineering | 5.48 | Date palm fibers | AF | KOH | NI | NI | NI | Ti(OBu)4 | Ti | TiO2-BDPF-PiR | Multi-step | Sol-gel | 650 | 180 | CD | 696.66 | Dye | 100 | 4 | 180 | UV | NI | 4 | 25 | 33.66 | NI | NI | NI | 5.88 | NI | 0 | 0 | 100 | Yes | Yes | No | Yes | Yes | No | No | No | 57 | 96 | 0.012 | 5 | 60.2 | No | No | No
96 | 13 | Chakhtouna et al., 2021 | 2021 | Journal of Water Process Engineering | 5.48 | Date palm fibers | AF | KOH | NI | NI | NI | Ti(OBu)4 | Ti | TiO2-BDPF-PiR | Multi-step | Sol-gel | 650 | 180 | CD | 696.66 | Dye | 200 | 4 | 180 | UV | NI | 4 | 25 | 33.66 | NI | NI | NI | 5.88 | NI | 0 | 0 | 100 | Yes | Yes | No | Yes | Yes | No | No | No | 48 | 85 | 0.007 | NI | NI | No | No | No
97 | 13 | Chakhtouna et al., 2021 | 2021 | Journal of Water Process Engineering | 5.48 | Date palm fibers | AF | KOH | NI | NI | NI | Ti(OBu)4 | Ti | TiO2-BDPF-PiR | Multi-step | Sol-gel | 650 | 180 | CD | 696.66 | Dye | 300 | 4 | 180 | UV | NI | 4 | 25 | 33.66 | NI | NI | NI | 5.88 | NI | 0 | 0 | 100 | Yes | Yes | No | Yes | Yes | No | No | No | 38 | 74 | 0.005 | NI | NI | No | No | No
98 | 14 | Chekem et al., 2017 | 2017 | Waste Biomass Valor | 2.85 | Shea nut shell | AF | KOH | Pyrolysis | 800 | 120 | TTiP | Ti | CAT/S | Multi-step | Sol-gel | 450 | 120 | PH | 94.11 | Phenolic | 100 | 1 | 120 | UV | 365 | 4.5 | NI | 348 | 7.8 | 0.602 | NI | 4.5 | NI | 100 | 0 | 0 | Yes | Yes | Yes | No | No | No | No | No | 66 | 98.6 | NI | 3 | 75 | No | No | No
99 | 14 | Chekem et al., 2017 | 2017 | Waste Biomass Valor | 2.85 | Shea nut shell | AF | KOH | NA | NA | NA | TiO2 | Ti | CAT/SB | Multi-step | Impregnation | 700 | NI | PH | 94.11 | Phenolic | 100 | 1 | 120 | UV | 365 | 4.5 | NI | 414 | 11.7 | 0.862 | NI | 4 | NI | 100 | 0 | 0 | Yes | Yes | Yes | No | No | No | No | No | 40 | 40 | NI | NI | NI | No | No | No
100 | 14 | Chekem et al., 2017 | 2017 | Waste Biomass Valor | 2.85 | Shea nut shell | AF | KOH | Pyrolysis | 800 | 120 | TTiP | Ti | CAT/G | Multi-step | Sol-gel | 450 | 120 | PH | 94.11 | Phenolic | 100 | 1 | 120 | UV | 365 | 4.5 | NI | 602 | 16.1 | 0.298 | NI | 4.2 | NI | 100 | 0 | 0 | Yes | Yes | Yes | No | No | No | No | No | 61 | 80.1 | NI | NI | NI | No | No | No
101 | 15 | Chen et al., 2019 | 2019 | Journal of Analytical and Applied Pyrolysis | 3.9 | Jute fibers | AF | NA | NA | NA | NA | Zn(CH3COO)2 | Zn | ZJFC2 | One-step | Impregnation | 700 | 60 | MB | 319.85 | Dye | 20 | 0.5 | 90 | UV | 320–400 | 7 | NI | 62.2 | 43.2 | 0.102 | 7.89 | NI | NI | 0 | 0 | 100 | Yes | Yes | No | Yes | No | Yes | Yes | No | 47 | 99 | 0.065 | 7 | 80.2 | Yes | No | No
102 | 15 | Chen et al., 2019 | 2019 | Journal of Analytical and Applied Pyrolysis | 3.9 | Jute fibers | AF | NA | NA | NA | NA | Zn(CH3COO)2 | Zn | ZJFC2 | One-step | Impregnation | 700 | 60 | MB | 319.85 | Dye | 20 | 0.5 | 90 | UV | 320–400 | 3 | NI | 62.2 | 43.2 | 0.102 | 7.89 | NI | NI | 0 | 0 | 100 | Yes | Yes | No | Yes | No | Yes | Yes | No | 18 | 58 | NI | NI | NI | No | No | No
103 | 15 | Chen et al., 2019 | 2019 | Journal of Analytical and Applied Pyrolysis | 3.9 | Jute fibers | AF | NA | NA | NA | NA | Zn(CH3COO)2 | Zn | ZJFC2 | One-step | Impregnation | 700 | 60 | MB | 319.85 | Dye | 20 | 0.5 | 90 | UV | 320–400 | 5 | NI | 62.2 | 43.2 | 0.102 | 7.89 | NI | NI | 0 | 0 | 100 | Yes | Yes | No | Yes | No | Yes | Yes | No | 20 | 90 | NI | NI | NI | No | No | No
104 | 15 | Chen et al., 2019 | 2019 | Journal of Analytical and Applied Pyrolysis | 3.9 | Jute fibers | AF | NA | NA | NA | NA | Zn(CH3COO)2 | Zn | ZJFC2 | One-step | Impregnation | 700 | 60 | MB | 319.85 | Dye | 20 | 0.5 | 90 | UV | 320–400 | 9 | NI | 62.2 | 43.2 | 0.102 | 7.89 | NI | NI | 0 | 0 | 100 | Yes | Yes | No | Yes | No | Yes | Yes | No | 53 | 85 | NI | NI | NI | No | No | No
105 | 15 | Chen et al., 2019 | 2019 | Journal of Analytical and Applied Pyrolysis | 3.9 | Jute fibers | AF | NA | NA | NA | NA | Zn(CH3COO)2 | Zn | ZJFC2 | One-step | Impregnation | 700 | 60 | MB | 319.85 | Dye | 50 | 0.5 | 90 | UV | 320–400 | 7 | NI | 62.2 | 43.2 | 0.102 | 7.89 | NI | NI | 0 | 0 | 100 | Yes | Yes | No | Yes | No | Yes | Yes | No | 35 | 94.5 | 0.042 | NI | NI | No | No | No
106 | 15 | Chen et al., 2019 | 2019 | Journal of Analytical and Applied Pyrolysis | 3.9 | Jute fibers | AF | NA | NA | NA | NA | Zn(CH3COO)2 | Zn | ZJFC2 | One-step | Impregnation | 700 | 60 | MB | 319.85 | Dye | 80 | 0.5 | 90 | UV | 320–400 | 7 | NI | 62.2 | 43.2 | 0.102 | 7.89 | NI | NI | 0 | 0 | 100 | Yes | Yes | No | Yes | No | Yes | Yes | No | 25 | 91 | 0.035 | NI | NI | No | No | No
107 | 15 | Chen et al., 2019 | 2019 | Journal of Analytical and Applied Pyrolysis | 3.9 | Jute fibers | AF | NA | NA | NA | NA | Zn(CH3COO)2 | Zn | ZJFC2 | One-step | Impregnation | 700 | 60 | MB | 319.85 | Dye | 100 | 0.5 | 90 | UV | 320–400 | 7 | NI | 62.2 | 43.2 | 0.102 | 7.89 | NI | NI | 0 | 0 | 100 | Yes | Yes | No | Yes | No | Yes | Yes | No | 22 | 86.1 | 0.027 | NI | NI | No | No | No
108 | 15 | Chen et al., 2019 | 2019 | Journal of Analytical and Applied Pyrolysis | 3.9 | Jute fibers | AF | NA | NA | NA | NA | Zn(CH3COO)2 | Zn | ZJFC3 | One-step | Impregnation | 700 | 60 | MB | 319.85 | Dye | 20 | 0.5 | 90 | UV | 320–400 | 7 | NI | 46.1 | 65.2 | 0.088 | 11.2 | NI | NI | 0 | 0 | 100 | Yes | Yes | No | Yes | No | Yes | Yes | No | 41 | 99 | 0.036 | NI | NI | No | No | No
109 | 15 | Chen et al., 2019 | 2019 | Journal of Analytical and Applied Pyrolysis | 3.9 | Jute fibers | AF | NA | NA | NA | NA | Zn(CH3COO)2 | Zn | ZJFC1 | One-step | Impregnation | 700 | 60 | MB | 319.85 | Dye | 20 | 0.5 | 90 | UV | 320–400 | 7 | NI | 27.6 | 36.8 | 0.061 | 2.34 | NI | NI | 0 | 0 | 100 | Yes | Yes | No | Yes | No | Yes | Yes | No | 39 | 93 | 0.027 | NI | NI | No | No | No
110 | 16 | Cruz et al., 2018 | 2018 | Water Science & Technology | 1.63 | Corn cob | AF | NA | NA | NA | NA | Zn(CH3COO)2 ZnCl2 | Zn | CC-ZnO | One-step | Impregnation | 600 | 120 | MB | 319.85 | Dye | 10 | 0.5 | 300 | UV | UVA (13.6 W) and UVB (3 W) | NI | NI | 947.9 | NI | NI | NI | 5.8 | NI | 0 | 0 | NI | Yes | Yes | No | No | No | Yes | No | No | NI | NI | NI | NI | NI | No | No | No
111 | 16 | Cruz et al., 2018 | 2018 | Water Science & Technology | 1.63 | Red mombin seed | AF | NA | NA | NA | NA | Zn(CH3COO)2 ZnCl2 | Zn | RMS-ZnO | One-step | Impregnation | 600 | 120 | MB | 319.85 | Dye | 10 | 0.5 | 300 | UV | UVA (13.6 W) and UVB (3 W) | NI | NI | 734.3 | NI | NI | NI | 6.8 | NI | 0 | 0 | 100 | Yes | Yes | No | No | No | Yes | No | No | NI | NI | NI | NI | NI | No | No | No
112 | 17 | Davila-Jimenez et al., 2018 | 2018 | Process Safety and Environmental Protection | 4.96 | Guava seeds | AF | NA | NA | NA | NA | TiOSO4 | Ti | TiO2/Carbon | One-step | Sol-gel | 500 | 180 | Gd-DOTA | 558.65 | Pharmaceutical | 1 | 34 | 540 | SUN-S | 340 | 6.4 | 32 | 97 | NI | 0.02 | NI | 6.6 | 3.15 | 100 | 0 | 0 | No | Yes | Yes | No | Yes | Yes | Yes | No | NI | 95 | 0.006 | NI | NI | No | No | No
113 | 17 | Davila-Jimenez et al., 2018 | 2018 | Process Safety and Environmental Protection | 4.96 | Guava seeds | AF | NA | NA | NA | NA | TiOSO4 | Ti | TiO2/Carbon | One-step | Sol-gel | 500 | 180 | Gd-DOTA | 558.65 | Pharmaceutical | 1 | 17 | 540 | SUN-S | 340 | 6.4 | 32 | 97 | NI | 0.02 | NI | 6.6 | 3.15 | 100 | 0 | 0 | No | Yes | Yes | No | Yes | Yes | Yes | No | NI | 86 | 0.004 | NI | NI | No | No | No
114 | 17 | Davila-Jimenez et al., 2018 | 2018 | Process Safety and Environmental Protection | 4.96 | Guava seeds | AF | NA | NA | NA | NA | TiOSO4 | Ti | TiO2/Carbon | One-step | Sol-gel | 500 | 180 | Gd-DOTA | 558.65 | Pharmaceutical | 1 | 8 | 540 | SUN-S | 340 | 6.4 | 32 | 97 | NI | 0.02 | NI | 6.6 | 3.15 | 100 | 0 | 0 | No | Yes | Yes | No | Yes | Yes | Yes | No | NI | 73 | 0.003 | NI | NI | No | No | No
115 | 18 | Djellabi et al., 2019 | 2019 | Chemical Engineering Journal | 10.65 | Olive pits | AF | NA | NA | NA | NA | Ti(OBu)4 | Ti | OP-TiO2 | One-step | US-sol-gel | 500 | 120 | Cr(VI) | 52 | Metal | 10 | 0.5 | 40 | VIS | 400 | 3 | NI | 55.13 | 28.5 | 0.0147 | 3.038 | NI | 2.81 | 100 | 0 | 0 | Yes | Yes | Yes | No | Yes | No | Yes | Yes | 19 | 100 | 0.11 | NI | NI | No | No | No
116 | 18 | Djellabi et al., 2019 | 2019 | Chemical Engineering Journal | 10.65 | Wood shaving | AF | NA | NA | NA | NA | Ti(OBu)4 | Ti | WS-TiO2 | One-step | US-sol-gel | 500 | 120 | Cr(VI) | 52 | Metal | 10 | 0.5 | 75 | VIS | 400 | 3 | NI | 30.04 | 23 | 0.0147 | 13.847 | NI | 2.95 | 100 | 0 | 0 | Yes | Yes | Yes | No | Yes | No | Yes | Yes | 18 | 100 | 0.058 | NI | NI | No | No | No
117 | 18 | Djellabi et al., 2019 | 2019 | Chemical Engineering Journal | 10.65 | Olive pits | AF | NA | NA | NA | NA | Ti(OBu)4 | Ti | OP-TiO2 | One-step | US-sol-gel | 500 | 120 | Cr(VI) | 52 | Metal | 10 | 0.5 | 50 | VIS | 420 | 3 | NI | 55.13 | 28.5 | 0.0147 | 3.038 | NI | 2.81 | 100 | 0 | 0 | Yes | Yes | Yes | No | Yes | No | Yes | Yes | 19 | 100 | 0.09 | NI | NI | No | No | No
118 | 18 | Djellabi et al., 2019 | 2019 | Chemical Engineering Journal | 10.65 | Wood shaving | AF | NA | NA | NA | NA | Ti(OBu)4 | Ti | WS-TiO2 | One-step | US-sol-gel | 500 | 120 | Cr(VI) | 52 | Metal | 10 | 0.5 | 125 | VIS | 420 | 3 | NI | 30.04 | 23 | 0.0147 | 13.847 | NI | 2.95 | 100 | 0 | 0 | Yes | Yes | Yes | No | Yes | No | Yes | Yes | 18 | 100 | 0.035 | NI | NI | No | No | No
119 | 18 | Djellabi et al., 2019 | 2019 | Chemical Engineering Journal | 10.65 | Olive pits | AF | NA | NA | NA | NA | Ti(OBu)4 | Ti | OP-TiO2 | One-step | US-sol-gel | 500 | 120 | Cr(VI) | 52 | Metal | 10 | 0.5 | 30 | UV-VIS | 400-420 | 3 | NI | 55.13 | 28.5 | 0.0147 | 3.038 | NI | 2.81 | 100 | 0 | 0 | Yes | Yes | Yes | No | Yes | No | Yes | Yes | 19 | 100 | 0.15 | NI | NI | No | No | No
120 | 18 | Djellabi et al., 2019 | 2019 | Chemical Engineering Journal | 10.65 | Wood shaving | AF | NA | NA | NA | NA | Ti(OBu)4 | Ti | WS-TiO2 | One-step | US-sol-gel | 500 | 120 | Cr(VI) | 52 | Metal | 10 | 0.5 | 45 | UV-VIS | 400-420 | 3 | NI | 30.04 | 23 | 0.0147 | 13.847 | NI | 2.95 | 100 | 0 | 0 | Yes | Yes | Yes | No | Yes | No | Yes | Yes | 18 | 100 | 0.083 | NI | NI | No | No | No
121 | 19 | Donar et al., 2018 | 2018 | ChemCatChem | 4.85 | Hazelnut shell | AF | NA | HTC | 260 | 360 | TTiP | Ti | HS-TiO2 | Multi-step | Impregnation | 90 | 1440 | MB | 319.85 | Dye | 10 | 1 | 420 | VIS | 400 | 6.2 | NI | 72.5 | NI | NI | NI | NI | 2.3 | 100 | 0 | 0 | Yes | Yes | Yes | Yes | No | Yes | Yes | No | 10 | 96.97 | 0.0035 | 3 | 55.72 | No | Yes | No
122 | 19 | Donar et al., 2018 | 2018 | ChemCatChem | 4.85 | Olive residue | AF | NA | HTC | 260 | 360 | TTiP | Ti | OR-TiO2 | Multi-step | Impregnation | 90 | 1440 | MB | 319.85 | Dye | 10 | 1 | 420 | VIS | 400 | 6.2 | NI | 72.1 | NI | NI | NI | NI | 2.5 | 100 | 0 | 0 | Yes | Yes | Yes | Yes | No | Yes | Yes | No | 5 | 82.52 | 0.0026 | 3 | 52.12 | No | Yes | No
123 | 20 | El-Mouchtari et al., 2020 | 2019 | Journal of Photochemistry & Photobiology, A: Chemistry | 3.3 | Argan tree nutshell | AF | H3PO4 | Calcination | 500 | 60 | TiO2 | Ti | AC/TiO2-9% | Multi-step | Impregnation | 150 | 600 | DCF | 296.15 | Pharmaceutical | 50 | 0.1 | 240 | SUN-S | 290-800 | NI | 25 | 959 | 24.2 | 0.52 | NI | NI | NI | 50 | 50 | 0 | Yes | Yes | Yes | No | Yes | No | No | No | 40 | 100 | 0.01931 | NI | NI | No | No | No
124 | 20 | El-Mouchtari et al., 2020 | 2019 | Journal of Photochemistry & Photobiology, A: Chemistry | 3.3 | Argan tree nutshell | AF | H3PO4 | Calcination | 500 | 60 | TiO2 | Ti | AC/TiO2-9% | Multi-step | Impregnation | 150 | 600 | CBZ | 236.27 | Pharmaceutical | 50 | 0.1 | 240 | SUN-S | 290-800 | NI | 25 | 959 | 24.2 | 0.52 | NI | NI | NI | 50 | 50 | 0 | Yes | Yes | Yes | No | Yes | No | No | No | 48.9 | 85 | 0.00644 | NI | NI | No | No | No
125 | 20 | El-Mouchtari et al., 2020 | 2019 | Journal of Photochemistry & Photobiology, A: Chemistry | 3.3 | Argan tree nutshell | AF | H3PO4 | Calcination | 500 | 60 | TiO2 | Ti | AC/TiO2-9% | Multi-step | Impregnation | 150 | 600 | SMX | 253.28 | Pharmaceutical | 50 | 0.1 | 240 | SUN-S | 290-800 | NI | 25 | 959 | 24.2 | 0.52 | NI | NI | NI | 50 | 50 | 0 | Yes | Yes | Yes | No | Yes | No | No | No | 54 | 67 | 0.00355 | NI | NI | No | No | No
126 | 21 | El-Salamony et al., 2017 | 2017 | Environmental Technology | 2.21 | Sugarcane bagasse | AF | H2SO4 | NA | 200 | 1440 | TiCl4 | Ti | 10% TiO2–AC | Multi-step | Impregnation | 110 | NI | MB | 319.85 | Dye | 100 | 1 | 180 | UV | 254 | 7 | NI | 515.3 | NI | 0.1493 | 1.159 | NI | NI | 65 | 35 | 0 | Yes | No | No | No | Yes | No | No | Yes | 60 | 83.56 | NI | NI | NI | No | No | No
127 | 21 | El-Salamony et al., 2017 | 2017 | Environmental Technology | 2.21 | Sugarcane bagasse | AF | H2SO4 | NA | 200 | 1440 | TiCl4 | Ti | 20% TiO2–AC | Multi-step | Impregnation | 110 | NI | MB | 319.85 | Dye | 100 | 1 | 180 | UV | 254 | 7 | NI | 193.6 | NI | 0.05887 | 1.216 | NI | 2.1 | 65 | 35 | 0 | Yes | No | No | No | Yes | No | No | Yes | 70 | 91.44 | NI | NI | NI | No | No | No
128 | 21 | El-Salamony et al., 2017 | 2017 | Environmental Technology | 2.21 | Sugarcane bagasse | AF | H2SO4 | NA | 200 | 1440 | TiCl4 | Ti | 50% TiO2–AC | Multi-step | Impregnation | 110 | NI | MB | 319.85 | Dye | 100 | 1 | 180 | UV | 254 | 7 | NI | 529.4 | NI | 0.158 | 1.194 | NI | NI | 65 | 35 | 0 | Yes | No | No | No | Yes | No | No | Yes | 53 | 88 | NI | NI | NI | No | No | No
129 | 21 | El-Salamony et al., 2017 | 2017 | Environmental Technology | 2.21 | Sugarcane bagasse | AF | H2SO4 | NA | 200 | 1440 | TiCl4 | Ti | 70% TiO2–AC | Multi-step | Impregnation | 110 | NI | MB | 319.85 | Dye | 100 | 1 | 180 | UV | 254 | 7 | NI | 242.2 | NI | 0.07569 | 1.25 | NI | 2.6 | 65 | 35 | 0 | Yes | Yes | No | No | Yes | No | No | Yes | 40 | 64.28 | NI | NI | NI | No | No | No
130 | 21 | El-Salamony et al., 2017 | 2017 | Environmental Technology | 2.21 | Sugarcane bagasse | AF | H2SO4 | NA | 200 | 1440 | TiCl4 | Ti | 10% TiO2–AC | Multi-step | Impregnation | 110 | NI | MB | 319.85 | Dye | 100 | 1 | 180 | VIS | 400 | 7 | NI | 515.3 | NI | 0.1493 | 1.159 | NI | NI | 65 | 35 | 0 | Yes | No | No | No | Yes | No | No | Yes | 60 | 92.6 | NI | NI | NI | No | No | No
131 | 21 | El-Salamony et al., 2017 | 2017 | Environmental Technology | 2.21 | Sugarcane bagasse | AF | H2SO4 | NA | 200 | 1440 | TiCl4 | Ti | 20% TiO2–AC | Multi-step | Impregnation | 110 | NI | MB | 319.85 | Dye | 100 | 1 | 180 | VIS | 400 | 7 | NI | 193.6 | NI | 0.05887 | 1.216 | NI | 2.1 | 65 | 35 | 0 | Yes | No | No | No | Yes | No | No | Yes | 70 | 95.64 | 0.013 | NI | NI | No | No | No
132 | 21 | El-Salamony et al., 2017 | 2017 | Environmental Technology | 2.21 | Sugarcane bagasse | AF | H2SO4 | NA | 200 | 1440 | TiCl4 | Ti | 50% TiO2–AC | Multi-step | Impregnation | 110 | NI | MB | 319.85 | Dye | 100 | 1 | 180 | VIS | 400 | 7 | NI | 529.4 | NI | 0.158 | 1.194 | NI | NI | 65 | 35 | 0 | Yes | No | No | No | Yes | No | No | Yes | 53 | 86.6 | NI | NI | NI | No | No | No
133 | 21 | El-Salamony et al., 2017 | 2017 | Environmental Technology | 2.21 | Sugarcane bagasse | AF | H2SO4 | NA | 200 | 1440 | TiCl4 | Ti | 70% TiO2–AC | Multi-step | Impregnation | 110 | NI | MB | 319.85 | Dye | 100 | 1 | 180 | VIS | 400 | 7 | NI | 242.2 | NI | 0.07569 | 1.25 | NI | 2.6 | 65 | 35 | 0 | Yes | Yes | No | No | Yes | No | No | Yes | 40 | 74.68 | NI | NI | NI | No | No | No
134 | 21 | El-Salamony et al., 2017 | 2017 | Environmental Technology | 2.21 | Sugarcane bagasse | AF | H2SO4 | NA | 200 | 1440 | TiCl4 | Ti | 20% TiO2–AC | Multi-step | Impregnation | 110 | NI | MB | 319.85 | Dye | 80 | 1 | 180 | VIS | 400 | 7 | NI | 193.6 | NI | 0.05887 | 1.216 | NI | 2.1 | 65 | 35 | 0 | Yes | No | No | No | Yes | No | No | Yes | 70 | 99.41 | 0.0154 | NI | NI | No | No | No
135 | 21 | El-Salamony et al., 2017 | 2017 | Environmental Technology | 2.21 | Sugarcane bagasse | AF | H2SO4 | NA | 200 | 1440 | TiCl4 | Ti | 20% TiO2–AC | Multi-step | Impregnation | 110 | NI | MB | 319.85 | Dye | 120 | 1 | 180 | VIS | 400 | 7 | NI | 193.6 | NI | 0.05887 | 1.216 | NI | 2.1 | 65 | 35 | 0 | Yes | No | No | No | Yes | No | No | Yes | 70 | 89.8 | 0.0069 | NI | NI | No | No | No
136 | 21 | El-Salamony et al., 2017 | 2017 | Environmental Technology | 2.21 | Sugarcane bagasse | AF | H2SO4 | NA | 200 | 1440 | TiCl4 | Ti | 20% TiO2–AC | Multi-step | Impregnation | 110 | NI | MB | 319.85 | Dye | 140 | 1 | 180 | VIS | 400 | 7 | NI | 193.6 | NI | 0.05887 | 1.216 | NI | 2.1 | 65 | 35 | 0 | Yes | No | No | No | Yes | No | No | Yes | 70 | 72.29 | 0.0033 | NI | NI | No | No | No
137 | 21 | El-Salamony et al., 2017 | 2017 | Environmental Technology | 2.21 | Sugarcane bagasse | AF | H2SO4 | NA | 200 | 1440 | TiCl4 | Ti | 20% TiO2–AC | Multi-step | Impregnation | 110 | NI | MB | 319.85 | Dye | 100 | 0.5 | 180 | VIS | 400 | 7 | NI | 193.6 | NI | 0.05887 | 1.216 | NI | 2.1 | 65 | 35 | 0 | Yes | No | No | No | Yes | No | No | Yes | 70 | 67.04 | 0.003 | NI | NI | No | No | No
138 | 21 | El-Salamony et al., 2017 | 2017 | Environmental Technology | 2.21 | Sugarcane bagasse | AF | H2SO4 | NA | 200 | 1440 | TiCl4 | Ti | 20% TiO2–AC | Multi-step | Impregnation | 110 | NI | MB | 319.85 | Dye | 100 | 0.75 | 180 | VIS | 400 | 7 | NI | 193.6 | NI | 0.05887 | 1.216 | NI | 2.1 | 65 | 35 | 0 | Yes | No | No | No | Yes | No | No | Yes | 70 | 88.6 | 0.0079 | NI | NI | No | No | No
139 | 22 | El-Zawahry et al., 2016 | 2016 | Fibers and Polymers | 1.79 | water hyacinth E. crassipes | AF | H2O2 | NA | 95 | 30 | ZnO | Zn | E. crassipes/ZnO NPs | Multi-step | Impregnation | 60 | 720 | DY44 | 634.53 | Dye | 50 | 20 | 60 | UV | 365 | 6 | NI | 180.22 | NI | 0.0993 | NI | NI | NI | 0 | 0 | NI | No | Yes | Yes | No | No | No | No | No | 38 | 39.83 | NI | NI | NI | No | No | No
140 | 22 | El-Zawahry et al., 2016 | 2016 | Fibers and Polymers | 1.79 | water hyacinth E. crassipes | AF | H2O2 | NA | 95 | 30 | ZnO | Zn | E. crassipes/ZnO NPs | Multi-step | Impregnation | 60 | 720 | DR79 | 1048.87 | Dye | 50 | 20 | 60 | UV | 365 | 6 | NI | 180.22 | NI | 0.0993 | NI | NI | NI | 0 | 0 | NI | No | Yes | Yes | No | No | No | No | No | 60 | 62.12 | NI | NI | NI | No | No | No
141 | 22 | El-Zawahry et al., 2016 | 2016 | Fibers and Polymers | 1.79 | water hyacinth E. crassipes | AF | H2O2 | NA | 95 | 30 | ZnO | Zn | E. crassipes/ZnO NPs | Multi-step | Impregnation | 60 | 720 | DR23 | 813.72 | Dye | 50 | 20 | 60 | UV | 365 | 6 | NI | 180.22 | NI | 0.0993 | NI | NI | NI | 0 | 0 | NI | No | Yes | Yes | No | No | No | No | No | 80 | 84.99 | NI | NI | NI | No | No | No
142 | 22 | El-Zawahry et al., 2016 | 2016 | Fibers and Polymers | 1.79 | water hyacinth E. crassipes | AF | H2O2 | NA | 95 | 30 | ZnO | Zn | E. crassipes/ZnO NPs | Multi-step | Impregnation | 60 | 720 | DR23 | 813.72 | Dye | 25 | 20 | 60 | UV | 365 | 6 | NI | 180.22 | NI | 0.0993 | NI | NI | NI | 0 | 0 | NI | No | Yes | Yes | No | No | No | No | No | NI | 95 | NI | NI | NI | No | No | No
143 | 22 | El-Zawahry et al., 2016 | 2016 | Fibers and Polymers | 1.79 | water hyacinth E. crassipes | AF | H2O2 | NA | 95 | 30 | ZnO | Zn | E. crassipes/ZnO NPs | Multi-step | Impregnation | 60 | 720 | DR23 | 813.72 | Dye | 75 | 20 | 60 | UV | 365 | 6 | NI | 180.22 | NI | 0.0993 | NI | NI | NI | 0 | 0 | NI | No | Yes | Yes | No | No | No | No | No | NI | 70 | NI | NI | NI | No | No | No
144 | 22 | El-Zawahry et al., 2016 | 2016 | Fibers and Polymers | 1.79 | water hyacinth E. crassipes | AF | H2O2 | NA | 95 | 30 | ZnO | Zn | E. crassipes/ZnO NPs | Multi-step | Impregnation | 60 | 720 | DR23 | 813.72 | Dye | 100 | 20 | 60 | UV | 365 | 6 | NI | 180.22 | NI | 0.0993 | NI | NI | NI | 0 | 0 | NI | No | Yes | Yes | No | No | No | No | No | NI | 55 | NI | NI | NI | No | No | No
145 | 22 | El-Zawahry et al., 2016 | 2016 | Fibers and Polymers | 1.79 | water hyacinth E. crassipes | AF | H2O2 | NA | 95 | 30 | ZnO | Zn | E. crassipes/ZnO NPs | Multi-step | Impregnation | 60 | 720 | DR23 | 813.72 | Dye | 150 | 20 | 60 | UV | 365 | 6 | NI | 180.22 | NI | 0.0993 | NI | NI | NI | 0 | 0 | NI | No | Yes | Yes | No | No | No | No | No | NI | 50 | NI | NI | NI | No | No | No
146 | 22 | El-Zawahry et al., 2016 | 2016 | Fibers and Polymers | 1.79 | water hyacinth E. crassipes | AF | H2O2 | NA | 95 | 30 | ZnO | Zn | E. crassipes/ZnO NPs | Multi-step | Impregnation | 60 | 720 | DR23 | 813.72 | Dye | 200 | 20 | 60 | UV | 365 | 6 | NI | 180.22 | NI | 0.0993 | NI | NI | NI | 0 | 0 | NI | No | Yes | Yes | No | No | No | No | No | NI | 34 | NI | NI | NI | No | No | No
147 | 23 | Fazal et al., 2020 | 2020 | Journal of Hazardous Materials | 9.03 | Macroalgae | AF | NA | Slow pyrolysis | 650 | 120 | TTiP | Ti | BCT-1 | Multi-step | US-impregnation | 400 | 300 | MB | 319.85 | Dye | 5 | 2 | 240 | VIS | NI | 6.1 | 27 | NI | NI | NI | NI | NI | NI | 100 | 0 | 0 | Yes | Yes | No | No | Yes | Yes | No | Yes | NI | 91.9 | NI | NI | NI | No | No | No
148 | 23 | Fazal et al., 2020 | 2020 | Journal of Hazardous Materials | 9.03 | Macroalgae | AF | NA | Slow pyrolysis | 650 | 120 | TTiP | Ti | BCT-2 | Multi-step | US-impregnation | 400 | 300 | MB | 319.85 | Dye | 5 | 2 | 240 | VIS | NI | 6.1 | 27 | NI | NI | NI | NI | NI | NI | 100 | 0 | 0 | Yes | Yes | No | No | Yes | Yes | No | Yes | NI | 93.05 | NI | NI | NI | No | No | No
149 | 23 | Fazal et al., 2020 | 2020 | Journal of Hazardous Materials | 9.03 | Macroalgae | AF | NA | Slow pyrolysis | 650 | 120 | TTiP | Ti | BCT-3 | Multi-step | US-impregnation | 400 | 300 | MB | 319.85 | Dye | 5 | 2 | 240 | VIS | NI | 6.1 | 27 | NI | NI | NI | NI | NI | NI | 100 | 0 | 0 | Yes | Yes | No | No | Yes | Yes | No | Yes | NI | 95.27 | NI | NI | NI | No | No | No
150 | 23 | Fazal et al., 2020 | 2020 | Journal of Hazardous Materials | 9.03 | Macroalgae | AF | NA | Slow pyrolysis | 650 | 120 | TTiP | Ti | BCT-4 | Multi-step | US-impregnation | 400 | 300 | MB | 319.85 | Dye | 5 | 2 | 240 | VIS | NI | 6.1 | 27 | NI | NI | NI | NI | NI | NI | 100 | 0 | 0 | Yes | Yes | No | No | Yes | Yes | No | Yes | 89.5 | 99.4 | NI | NI | NI | No | No | No
151 | 23 | Fazal et al., 2020 | 2020 | Journal of Hazardous Materials | 9.03 | Macroalgae | AF | NA | Slow pyrolysis | 650 | 120 | TTiP | Ti | BCT-5 | Multi-step | US-impregnation | 400 | 300 | MB | 319.85 | Dye | 5 | 2 | 240 | VIS | NI | 6.1 | 27 | NI | NI | NI | NI | NI | NI | 100 | 0 | 0 | Yes | Yes | No | No | Yes | Yes | No | Yes | NI | 97.77 | NI | NI | NI | No | No | No
152 | 24 | Gholami et al., 2019 | 2019 | Journal of Hazardous Materials | 9.03 | Wheat husks and paper sludge | AF | H2SO4 | Pyrolysis | 500 | 20 | Zn(NO3)2 | Zn | Zn-Co-LDH@BC | Multi-step | Hydrothermal | 90 | 1440 | GMF | 389.38 | Pharmaceutical | 15 | 0.75 | 130 | UV | NI | 5.5 | NI | 95.76 | 29 | 0.11 | NI | NI | 1.83 | 0 | 0 | NI | Yes | Yes | Yes | No | Yes | No | No | No | 10 | 92.7 | 0.02567 | 5 | 88 | No | No | No
153 | 24 | Gholami et al., 2019 | 2019 | Journal of Hazardous Materials | 9.03 | Wheat husks and paper sludge | AF | H2SO4 | Pyrolysis | 500 | 20 | Zn(NO3)2 | Zn | Zn-Co-LDH@BC | Multi-step | Hydrothermal | 90 | 1440 | GMF | 389.38 | Pharmaceutical | 15 | 0.15 | 130 | UV | NI | 5.5 | NI | 95.76 | 29 | 0.11 | NI | NI | 1.83 | 0 | 0 | NI | Yes | Yes | Yes | No | Yes | No | No | No | 5 | 35 | NI | NI | NI | No | No | No
154 | 24 | Gholami et al., 2019 | 2019 | Journal of Hazardous Materials | 9.03 | Wheat husks and paper sludge | AF | H2SO4 | Pyrolysis | 500 | 20 | Zn(NO3)2 | Zn | Zn-Co-LDH@BC | Multi-step | Hydrothermal | 90 | 1440 | GMF | 389.38 | Pharmaceutical | 15 | 0.3 | 130 | UV | NI | 5.5 | NI | 95.76 | 29 | 0.11 | NI | NI | 1.83 | 0 | 0 | NI | Yes | Yes | Yes | No | Yes | No | No | No | 6 | 55 | NI | NI | NI | No | No | No
155 | 24 | Gholami et al., 2019 | 2019 | Journal of Hazardous Materials | 9.03 | Wheat husks and paper sludge | AF | H2SO4 | Pyrolysis | 500 | 20 | Zn(NO3)2 | Zn | Zn-Co-LDH@BC | Multi-step | Hydrothermal | 90 | 1440 | GMF | 389.38 | Pharmaceutical | 15 | 0.45 | 130 | UV | NI | 5.5 | NI | 95.76 | 29 | 0.11 | NI | NI | 1.83 | 0 | 0 | NI | Yes | Yes | Yes | No | Yes | No | No | No | 6 | 70 | NI | NI | NI | No | No | No
156 | 24 | Gholami et al., 2019 | 2019 | Journal of Hazardous Materials | 9.03 | Wheat husks and paper sludge | AF | H2SO4 | Pyrolysis | 500 | 20 | Zn(NO3)2 | Zn | Zn-Co-LDH@BC | Multi-step | Hydrothermal | 90 | 1440 | GMF | 389.38 | Pharmaceutical | 15 | 0.6 | 130 | UV | NI | 5.5 | NI | 95.76 | 29 | 0.11 | NI | NI | 1.83 | 0 | 0 | NI | Yes | Yes | Yes | No | Yes | No | No | No | 8 | 80 | NI | NI | NI | No | No | No
157 | 24 | Gholami et al., 2019 | 2019 | Journal of Hazardous Materials | 9.03 | Wheat husks and paper sludge | AF | H2SO4 | Pyrolysis | 500 | 20 | Zn(NO3)2 | Zn | Zn-Co-LDH@BC | Multi-step | Hydrothermal | 90 | 1440 | GMF | 389.38 | Pharmaceutical | 20 | 0.75 | 130 | UV | NI | 5.5 | NI | 95.76 | 29 | 0.11 | NI | NI | 1.83 | 0 | 0 | NI | Yes | Yes | Yes | No | Yes | No | No | No | 7 | 90 | NI | NI | NI | No | No | No
158 | 24 | Gholami et al., 2019 | 2019 | Journal of Hazardous Materials | 9.03 | Wheat husks and paper sludge | AF | H2SO4 | Pyrolysis | 500 | 20 | Zn(NO3)2 | Zn | Zn-Co-LDH@BC | Multi-step | Hydrothermal | 90 | 1440 | GMF | 389.38 | Pharmaceutical | 25 | 0.75 | 130 | UV | NI | 5.5 | NI | 95.76 | 29 | 0.11 | NI | NI | 1.83 | 0 | 0 | NI | Yes | Yes | Yes | No | Yes | No | No | No | 6 | 80 | NI | NI | NI | No | No | No
159 | 24 | Gholami et al., 2019 | 2019 | Journal of Hazardous Materials | 9.03 | Wheat husks and paper sludge | AF | H2SO4 | Pyrolysis | 500 | 20 | Zn(NO3)2 | Zn | Zn-Co-LDH@BC | Multi-step | Hydrothermal | 90 | 1440 | GMF | 389.38 | Pharmaceutical | 30 | 0.75 | 130 | UV | NI | 5.5 | NI | 95.76 | 29 | 0.11 | NI | NI | 1.83 | 0 | 0 | NI | Yes | Yes | Yes | No | Yes | No | No | No | 6 | 50 | NI | NI | NI | No | No | No
160 | 24 | Gholami et al., 2019 | 2019 | Journal of Hazardous Materials | 9.03 | Wheat husks and paper sludge | AF | H2SO4 | Pyrolysis | 500 | 20 | Zn(NO3)2 | Zn | Zn-Co-LDH@BC | Multi-step | Hydrothermal | 90 | 1440 | GMF | 389.38 | Pharmaceutical | 35 | 0.75 | 130 | UV | NI | 5.5 | NI | 95.76 | 29 | 0.11 | NI | NI | 1.83 | 0 | 0 | NI | Yes | Yes | Yes | No | Yes | No | No | No | 6 | 31.5 | NI | NI | NI | No | No | No
161 | 24 | Gholami et al., 2019 | 2019 | Journal of Hazardous Materials | 9.03 | Wheat husks and paper sludge | AF | H2SO4 | Pyrolysis | 500 | 20 | Zn(NO3)2 | Zn | Zn-Co-LDH@BC | Multi-step | Hydrothermal | 90 | 1440 | GMF | 389.38 | Pharmaceutical | 15 | 0.75 | 130 | UV | NI | 2.5 | NI | 95.76 | 29 | 0.11 | NI | NI | 1.83 | 0 | 0 | NI | Yes | Yes | Yes | No | Yes | No | No | No | 8 | 97 | NI | NI | NI | No | No | No
162 | 24 | Gholami et al., 2019 | 2019 | Journal of Hazardous Materials | 9.03 | Wheat husks and paper sludge | AF | H2SO4 | Pyrolysis | 500 | 20 | Zn(NO3)2 | Zn | Zn-Co-LDH@BC | Multi-step | Hydrothermal | 90 | 1440 | GMF | 389.38 | Pharmaceutical | 15 | 0.75 | 130 | UV | NI | 4.5 | NI | 95.76 | 29 | 0.11 | NI | NI | 1.83 | 0 | 0 | NI | Yes | Yes | Yes | No | Yes | No | No | No | 8 | 95 | NI | NI | NI | No | No | No
163 | 24 | Gholami et al., 2019 | 2019 | Journal of Hazardous Materials | 9.03 | Wheat husks and paper sludge | AF | H2SO4 | Pyrolysis | 500 | 20 | Zn(NO3)2 | Zn | Zn-Co-LDH@BC | Multi-step | Hydrothermal | 90 | 1440 | GMF | 389.38 | Pharmaceutical | 15 | 0.75 | 130 | UV | NI | 6.5 | NI | 95.76 | 29 | 0.11 | NI | NI | 1.83 | 0 | 0 | NI | Yes | Yes | Yes | No | Yes | No | No | No | 10 | 92 | NI | NI | NI | No | No | No
164 | 24 | Gholami et al., 2019 | 2019 | Journal of Hazardous Materials | 9.03 | Wheat husks and paper sludge | AF | H2SO4 | Pyrolysis | 500 | 20 | Zn(NO3)2 | Zn | Zn-Co-LDH@BC | Multi-step | Hydrothermal | 90 | 1440 | GMF | 389.38 | Pharmaceutical | 15 | 0.75 | 130 | UV | NI | 8.5 | NI | 95.76 | 29 | 0.11 | NI | NI | 1.83 | 0 | 0 | NI | Yes | Yes | Yes | No | Yes | No | No | No | 8 | 87 | NI | NI | NI | No | No | No
165 | 24 | Gholami et al., 2019 | 2019 | Journal of Hazardous Materials | 9.03 | Wheat husks and paper sludge | AF | H2SO4 | Pyrolysis | 500 | 20 | Zn(NO3)2 | Zn | Zn-Co-LDH@BC | Multi-step | Hydrothermal | 90 | 1440 | GMF | 389.38 | Pharmaceutical | 15 | 0.75 | 130 | UV | NI | 10.5 | NI | 95.76 | 29 | 0.11 | NI | NI | 1.83 | 0 | 0 | NI | Yes | Yes | Yes | No | Yes | No | No | No | 8 | 82 | NI | NI | NI | No | No | No
166 | 24 | Gholami et al., 2019 | 2019 | Journal of Hazardous Materials | 9.03 | Wheat husks and paper sludge | AF | H2SO4 | Pyrolysis | 500 | 20 | Zn(NO3)2 | Zn | Zn-Co-LDH@BC | Multi-step | Hydrothermal | 90 | 1440 | GMF | 389.38 | Pharmaceutical | 15 | 0.75 | 130 | UV | NI | 12.5 | NI | 95.76 | 29 | 0.11 | NI | NI | 1.83 | 0 | 0 | NI | Yes | Yes | Yes | No | Yes | No | No | No | 8 | 78 | NI | NI | NI | No | No | No
167 | 25 | Gonçalves et al., 2020 | 2020 | Science of the Total Environment | 6.55 | Sugarcane bagasse | AF | NA | NA | NA | NA | ZnCl2 | Zn | SB350 | One-step | Sol-gel | 350 | NI | MO | 327.33 | Dye | 25 | 1 | 120 | UV | NI | NI | NI | 38.5 | 24 | 0.159 | 16 | NI | 3.29 | 0 | 0 | 100 | Yes | Yes | Yes | No | Yes | No | No | No | 40 | 78 | NI | NI | NI | No | No | No
168 | 25 | Gonçalves et al., 2020 | 2020 | Science of the Total Environment | 6.55 | Sugarcane bagasse | AF | NA | NA | NA | NA | ZnCl2 | Zn | SB350 | One-step | Sol-gel | 350 | NI | SMX | 253.28 | Pharmaceutical | 5 | 0.5 | 45 | UV | NI | 4 | NI | 38.5 | 24 | 0.159 | 16 | NI | 3.29 | 0 | 0 | 100 | Yes | Yes | Yes | No | Yes | No | No | No | 10 | 80 | NI | NI | NI | No | No | No
169 | 25 | Gonçalves et al., 2020 | 2020 | Science of the Total Environment | 6.55 | Sugarcane bagasse | AF | NA | NA | NA | NA | ZnCl2 | Zn | SB450 | One-step | Sol-gel | 450 | NI | MO | 327.33 | Dye | 25 | 1 | 120 | UV | NI | NI | NI | 18.6 | 33 | 0.069 | 19 | 5 | 3.27 | 0 | 0 | 100 | Yes | Yes | Yes | No | Yes | No | No | No | 75 | 90.8 | NI | 6 | 86.2 | No | No | No
170 | 25 | Gonçalves et al., 2020 | 2020 | Science of the Total Environment | 6.55 | Sugarcane bagasse | AF | NA | NA | NA | NA | ZnCl2 | Zn | SB450 | One-step | Sol-gel | 450 | NI | SMX | 253.28 | Pharmaceutical | 5 | 0.5 | 45 | UV | NI | 4 | NI | 18.6 | 33 | 0.069 | 19 | 5 | 3.27 | 0 | 0 | 100 | Yes | Yes | Yes | No | Yes | No | No | No | 12 | 99.3 | NI | NI | NI | No | No | No
171 | 25 | Gonçalves et al., 2020 | 2020 | Science of the Total Environment | 6.55 | Husk of black wattle | AF | NA | NA | NA | NA | ZnCl2 | Zn | EH350 | One-step | Sol-gel | 350 | NI | MO | 327.33 | Dye | 25 | 1 | 120 | UV | NI | NI | NI | 15.3 | 23 | 0.081 | 30 | NI | 3.28 | 0 | 0 | 100 | Yes | Yes | Yes | No | Yes | No | No | No | 5 | 52 | NI | NI | NI | No | No | No
172 | 25 | Gonçalves et al., 2020 | 2020 | Science of the Total Environment | 6.55 | Husk of black wattle | AF | NA | NA | NA | NA | ZnCl2 | Zn | EH350 | One-step | Sol-gel | 350 | NI | SMX | 253.28 | Pharmaceutical | 5 | 0.5 | 45 | UV | NI | 4 | NI | 15.3 | 23 | 0.081 | 30 | NI | 3.28 | 0 | 0 | 100 | Yes | Yes | Yes | No | Yes | No | No | No | 13 | 83 | NI | NI | NI | No | No | No
173 | 25 | Gonçalves et al., 2020 | 2020 | Science of the Total Environment | 6.55 | Husk of black wattle | AF | NA | NA | NA | NA | ZnCl2 | Zn | EH450 | One-step | Sol-gel | 450 | NI | MO | 327.33 | Dye | 25 | 1 | 120 | UV | NI | NI | NI | 10.9 | 25 | 0.072 | 35 | NI | 3.26 | 0 | 0 | 100 | Yes | Yes | Yes | No | Yes | No | No | No | 23 | 88.3 | NI | NI | NI | No | No | No
174 | 25 | Gonçalves et al., 2020 | 2020 | Science of the Total Environment | 6.55 | Husk of black wattle | AF | NA | NA | NA | NA | ZnCl2 | Zn | EH450 | One-step | Sol-gel | 450 | NI | SMX | 253.28 | Pharmaceutical | 5 | 0.5 | 45 | UV | NI | 4 | NI | 10.9 | 25 | 0.072 | 35 | NI | 3.26 | 0 | 0 | 100 | Yes | Yes | Yes | No | Yes | No | No | No | 12 | 97 | NI | NI | NI | No | No | No
175 | 25 | Gonçalves et al., 2020 | 2020 | Science of the Total Environment | 6.55 | Salvinia molesta | AF | NA | NA | NA | NA | ZnCl2 | Zn | SM350 | One-step | Sol-gel | 350 | NI | MO | 327.33 | Dye | 25 | 1 | 120 | UV | NI | NI | NI | 13.1 | 26 | 0.109 | 28 | NI | 3.26 | 0 | 0 | 100 | Yes | Yes | Yes | No | Yes | No | No | No | 4 | 25 | NI | NI | NI | No | No | No
176 | 25 | Gonçalves et al., 2020 | 2020 | Science of the Total Environment | 6.55 | Salvinia molesta | AF | NA | NA | NA | NA | ZnCl2 | Zn | SM350 | One-step | Sol-gel | 350 | NI | SMX | 253.28 | Pharmaceutical | 5 | 0.5 | 45 | UV | NI | 4 | NI | 13.1 | 26 | 0.109 | 28 | NI | 3.26 | 0 | 0 | 100 | Yes | Yes | Yes | No | Yes | No | No | No | 10 | 64 | NI | NI | NI | No | No | No
177 | 25 | Gonçalves et al., 2020 | 2020 | Science of the Total Environment | 6.55 | Salvinia molesta | AF | NA | NA | NA | NA | ZnCl2 | Zn | SM450 | One-step | Sol-gel | 450 | NI | MO | 327.33 | Dye | 25 | 1 | 120 | UV | NI | NI | NI | 7.4 | 27 | 0.015 | 46 | 4 | 3.19 | 0 | 0 | 100 | Yes | Yes | Yes | No | Yes | No | No | No | 42 | 75 | NI | NI | NI | No | No | No
178 | 25 | Gonçalves et al., 2020 | 2020 | Science of the Total Environment | 6.55 | Salvinia molesta | AF | NA | NA | NA | NA | ZnCl2 | Zn | SM450 | One-step | Sol-gel | 450 | NI | SMX | 253.28 | Pharmaceutical | 5 | 0.5 | 45 | UV | NI | 4 | NI | 7.4 | 27 | 0.015 | 46 | 4 | 3.19 | 0 | 0 | 100 | Yes | Yes | Yes | No | Yes | No | No | No | 11 | 80 | NI | NI | NI | No | No | No
179 | 26 | Guan et al., 2019 | 2019 | Journal of Molecular Structure | 2.46 | Sewage sludge | IM | NI | NI | NI | NI | Zn(NO3)2 | Zn | ZnO@RSDBC (1:2) | Multi-step | Impregnation | 450 | 180 | AO7 | 350.32 | Dye | 20 | 0.9 | 120 | VIS | NI | 7 | 30 | 15.543 | 50 | NI | NI | NI | 3.25 | 0 | 0 | 100 | Yes | Yes | No | Yes | Yes | No | No | No | 40 | 93.8 | NI | 3 | 78.6 | No | No | No
180 | 26 | Guan et al., 2019 | 2019 | Journal of Molecular Structure | 2.46 | Sewage sludge | IM | NI | NI | NI | NI | Zn(NO3)2 | Zn | ZnO@RSDBC (1:2) | Multi-step | Impregnation | 450 | 180 | MO | 327.33 | Dye | 20 | 0.9 | 180 | VIS | NI | 7 | 30 | 15.543 | 50 | NI | NI | NI | 3.25 | 0 | 0 | 100 | Yes | Yes | No | Yes | Yes | No | No | No | 40 | 92.2 | NI | NI | NI | No | No | No
181 | 26 | Guan et al., 2019 | 2019 | Journal of Molecular Structure | 2.46 | Sewage sludge | IM | NI | NI | NI | NI | Zn(NO3)2 | Zn | ZnO@RSDBC (1:2) | Multi-step | Impregnation | 450 | 180 | MB | 319.85 | Dye | 20 | 0.9 | 180 | VIS | NI | 7 | 30 | 15.543 | 50 | NI | NI | NI | 3.25 | 0 | 0 | 100 | Yes | Yes | No | Yes | Yes | No | No | No | 40 | 95.5 | NI | NI | NI | No | No | No
182 | 26 | Guan et al., 2019 | 2019 | Journal of Molecular Structure | 2.46 | Sewage sludge | IM | NI | NI | NI | NI | Zn(NO3)2 | Zn | ZnO@RSDBC (1:2) | Multi-step | Impregnation | 450 | 180 | RhB | 479.01 | Dye | 20 | 0.9 | 180 | VIS | NI | 7 | 30 | 15.543 | 50 | NI | NI | NI | 3.25 | 0 | 0 | 100 | Yes | Yes | No | Yes | Yes | No | No | No | 50 | 97.6 | NI | NI | NI | No | No | No
183 | 26 | Guan et al., 2019 | 2019 | Journal of Molecular Structure | 2.46 | Sewage sludge | IM | NI | NI | NI | NI | Zn(NO3)2 | Zn | ZnO@RSDBC (1:2) | Multi-step | Impregnation | 450 | 180 | AO7 | 350.32 | Dye | 11.44 | 0.9 | 180 | VIS | NI | 7 | 30 | 15.543 | 50 | NI | NI | NI | 3.25 | 0 | 0 | 100 | Yes | Yes | No | Yes | Yes | No | No | No | NI | 94 | 0.0184 | NI | NI | No | No | No
184 | 26 | Guan et al., 2019 | 2019 | Journal of Molecular Structure | 2.46 | Sewage sludge | IM | NI | NI | NI | NI | Zn(NO3)2 | Zn | ZnO@RSDBC (1:3) | Multi-step | Impregnation | 450 | 180 | AO7 | 350.32 | Dye | 20 | 0.9 | 180 | VIS | NI | 7 | 30 | NI | NI | NI | NI | NI | NI | NI | NI | NI | No | No | No | No | No | No | No | No | NI | 78 | NI | NI | NI | No | No | No
185 | 26 | Guan et al., 2019 | 2019 | Journal of Molecular Structure | 2.46 | Sewage sludge | IM | NI | NI | NI | NI | Zn(NO3)2 | Zn | ZnO@RSDBC (1:2) | Multi-step | Impregnation | 450 | 180 | AO7 | 350.32 | Dye | 20 | 0.9 | 180 | VIS | NI | 7 | 30 | NI | NI | NI | NI | NI | 3.25 | 0 | 0 | 100 | Yes | Yes | No | Yes | Yes | No | No | No | NI | 95 | NI | NI | NI | No | No | No
186 | 26 | Guan et al., 2019 | 2019 | Journal of Molecular Structure | 2.46 | Sewage sludge | IM | NI | NI | NI | NI | Zn(NO3)2 | Zn | ZnO@RSDBC (1:1) | Multi-step | Impregnation | 450 | 180 | AO7 | 350.32 | Dye | 20 | 0.9 | 180 | VIS | NI | 7 | 30 | NI | NI | NI | NI | NI | NI | NI | NI | NI | No | No | No | No | No | No | No | No | NI | 75 | NI | NI | NI | No | No | No
187 | 26 | Guan et al., 2019 | 2019 | Journal of Molecular Structure | 2.46 | Sewage sludge | IM | NI | NI | NI | NI | Zn(NO3)2 | Zn | ZnO@RSDBC (2:1) | Multi-step | Impregnation | 450 | 180 | AO7 | 350.32 | Dye | 20 | 0.9 | 180 | VIS | NI | 7 | 30 | NI | NI | NI | NI | NI | NI | NI | NI | NI | No | No | No | No | No | No | No | No | NI | 64 | NI | NI | NI | No | No | No
188 | 26 | Guan et al., 2019 | 2019 | Journal of Molecular Structure | 2.46 | Sewage sludge | IM | NI | NI | NI | NI | Zn(NO3)2 | Zn | ZnO@RSDBC (3:1) | Multi-step | Impregnation | 450 | 180 | AO7 | 350.32 | Dye | 20 | 0.9 | 180 | VIS | NI | 7 | 30 | NI | NI | NI | NI | NI | NI | NI | NI | NI | No | No | No | No | No | No | No | No | NI | 55 | NI | NI | NI | No | No | No
189 | 26 | Guan et al., 2019 | 2019 | Journal of Molecular Structure | 2.46 | Sewage sludge | IM | NI | NI | NI | NI | Zn(NO3)2 | Zn | ZnO@RSDBC (1:2) | Multi-step | Impregnation | 450 | 180 | AO7 | 350.32 | Dye | 20 | 0.5 | 180 | VIS | NI | 7 | 30 | 15.543 | 50 | NI | NI | NI | 3.25 | 0 | 0 | 100 | Yes | Yes | No | Yes | Yes | No | No | No | 30 | 65 | NI | NI | NI | No | No | No
190 | 26 | Guan et al., 2019 | 2019 | Journal of Molecular Structure | 2.46 | Sewage sludge | IM | NI | NI | NI | NI | Zn(NO3)2 | Zn | ZnO@RSDBC (1:2) | Multi-step | Impregnation | 450 | 180 | AO7 | 350.32 | Dye | 20 | 0.7 | 180 | VIS | NI | 7 | 30 | 15.543 | 50 | NI | NI | NI | 3.25 | 0 | 0 | 100 | Yes | Yes | No | Yes | Yes | No | No | No | 38 | 81 | NI | NI | NI | No | No | No
191 | 26 | Guan et al., 2019 | 2019 | Journal of Molecular Structure | 2.46 | Sewage sludge | IM | NI | NI | NI | NI | Zn(NO3)2 | Zn | ZnO@RSDBC (1:2) | Multi-step | Impregnation | 450 | 180 | AO7 | 350.32 | Dye | 20 | 1.1 | 180 | VIS | NI | 7 | 30 | 15.543 | 50 | NI | NI | NI | 3.25 | 0 | 0 | 100 | Yes | Yes | No | Yes | Yes | No | No | No | 50 | 96 | NI | NI | NI | No | No | No
192 | 26 | Guan et al., 2019 | 2019 | Journal of Molecular Structure | 2.46 | Sewage sludge | IM | NI | NI | NI | NI | Zn(NO3)2 | Zn | ZnO@RSDBC (1:2) | Multi-step | Impregnation | 450 | 180 | AO7 | 350.32 | Dye | 20 | 0.9 | 180 | VIS | NI | 5 | 30 | 15.543 | 50 | NI | NI | NI | 3.25 | 0 | 0 | 100 | Yes | Yes | No | Yes | Yes | No | No | No | 40 | 84 | NI | NI | NI | No | No | No
193 | 26 | Guan et al., 2019 | 2019 | Journal of Molecular Structure | 2.46 | Sewage sludge | IM | NI | NI | NI | NI | Zn(NO3)2 | Zn | ZnO@RSDBC (1:2) | Multi-step | Impregnation | 450 | 180 | AO7 | 350.32 | Dye | 20 | 0.9 | 180 | VIS | NI | 6 | 30 | 15.543 | 50 | NI | NI | NI | 3.25 | 0 | 0 | 100 | Yes | Yes | No | Yes | Yes | No | No | No | 41 | 89 | NI | NI | NI | No | No | No
194 | 26 | Guan et al., 2019 | 2019 | Journal of Molecular Structure | 2.46 | Sewage sludge | IM | NI | NI | NI | NI | Zn(NO3)2 | Zn | ZnO@RSDBC (1:2) | Multi-step | Impregnation | 450 | 180 | AO7 | 350.32 | Dye | 20 | 0.9 | 180 | VIS | NI | 8 | 30 | 15.543 | 50 | NI | NI | NI | 3.25 | 0 | 0 | 100 | Yes | Yes | No | Yes | Yes | No | No | No | 41 | 93 | NI | NI | NI | No | No | No
195 | 26 | Guan et al., 2019 | 2019 | Journal of Molecular Structure | 2.46 | Sewage sludge | IM | NI | NI | NI | NI | Zn(NO3)2 | Zn | ZnO@RSDBC (1:2) | Multi-step | Impregnation | 450 | 180 | AO7 | 350.32 | Dye | 20 | 0.9 | 180 | VIS | NI | 9 | 30 | 15.543 | 50 | NI | NI | NI | 3.25 | 0 | 0 | 100 | Yes | Yes | No | Yes | Yes | No | No | No | 42 | 92 | NI | NI | NI | No | No | No
196 | 26 | Guan et al., 2019 | 2019 | Journal of Molecular Structure | 2.46 | Sewage sludge | IM | NI | NI | NI | NI | Zn(NO3)2 | Zn | ZnO@RSDBC (1:2) | Multi-step | Impregnation | 450 | 180 | AO7 | 350.32 | Dye | 10 | 0.9 | 180 | VIS | NI | 7 | 30 | 15.543 | 50 | NI | NI | NI | 3.25 | 0 | 0 | 100 | Yes | Yes | No | Yes | Yes | No | No | No | 60 | 100 | NI | NI | NI | No | No | No
197 | 26 | Guan et al., 2019 | 2019 | Journal of Molecular Structure | 2.46 | Sewage sludge | IM | NI | NI | NI | NI | Zn(NO3)2 | Zn | ZnO@RSDBC (1:2) | Multi-step | Impregnation | 450 | 180 | AO7 | 350.32 | Dye | 40 | 0.9 | 180 | VIS | NI | 7 | 30 | 15.543 | 50 | NI | NI | NI | 3.25 | 0 | 0 | 100 | Yes | Yes | No | Yes | Yes | No | No | No | 25 | 71 | NI | NI | NI | No | No | No
198 | 26 | Guan et al., 2019 | 2019 | Journal of Molecular Structure | 2.46 | Sewage sludge | IM | NI | NI | NI | NI | Zn(NO3)2 | Zn | ZnO@RSDBC (1:2) | Multi-step | Impregnation | 450 | 180 | AO7 | 350.32 | Dye | 80 | 0.9 | 180 | VIS | NI | 7 | 30 | 15.543 | 50 | NI | NI | NI | 3.25 | 0 | 0 | 100 | Yes | Yes | No | Yes | Yes | No | No | No | 13 | 45 | NI | NI | NI | No | No | No
199 | 27 | He et al., 2021 | 2021 | Journal of Materials Research and Technology | 5.04 | hemp stem | AF | Ar | Pyrolysis | 650 | 180 | Zn(NO3)2 | Zn | B1Z0.5 | Multi-step | Hydrothermal | 160 | 720 | MB | 319.85 | Dye | 18 | 0.5 | 100 | UV-VIS | 300 W | NI | NI | 161.12 | NI | NI | NI | NI | 3.13 | 0 | 0 | 100 | Yes | Yes | Yes | Yes | No | No | Yes | No | NI | 98.71 | NI | NI | NI | No | No | No
200 | 27 | He et al., 2021 | 2021 | Journal of Materials Research and Technology | 5.04 | hemp stem | AF | Ar | Pyrolysis | 650 | 180 | Zn(NO3)2 | Zn | B1Z1 | Multi-step | Hydrothermal | 160 | 720 | MB | 319.85 | Dye | 18 | 0.5 | 100 | UV-VIS | 300 W | NI | NI | NI | NI | NI | NI | NI | 3.16 | 0 | 0 | 100 | Yes | Yes | Yes | No | No | No | No | No | NI | 84.5 | NI | NI | NI | No | No | No
201 | 27 | He et al., 2021 | 2021 | Journal of Materials Research and Technology | 5.04 | hemp stem | AF | Ar | Pyrolysis | 650 | 180 | Zn(NO3)2 | Zn | B1Z2 | Multi-step | Hydrothermal | 160 | 720 | MB | 319.85 | Dye | 18 | 0.5 | 100 | UV-VIS | 300 W | NI | NI | NI | NI | NI | NI | NI | 3.18 | 0 | 0 | 100 | Yes | Yes | Yes | No | No | No | No | No | NI | 82.97 | NI | NI | NI | No | No | No
202 | 28 | Jamil & El-Deen, 2016 | 2016 | Separation Science and Technology | 2.07 | Sewage sludge | IM | NI | NI | NI | NI | TTiP | Ti | TiO2/sludge | One-step | Sol-gel | 400 | 60 | TZ | 534.3 | Pharmaceutical | 50 | 0.5 | 120 | VIS | 82 Lm/W | 8 | NI | 516 | NI | 0.5885 | NI | NI | NI | 100 | 0 | 0 | Yes | Yes | No | Yes | Yes | No | No | No | 31.5 | 83.94 | NI | 8 | 86.3 | No | Yes | No
203 | 28 | Jamil & El-Deen, 2016 | 2016 | Separation Science and Technology | 2.07 | Sewage sludge | IM | NI | NI | NI | NI | TTiP | Ti | TiO2/sludge | One-step | Sol-gel | 400 | 60 | TZ | 534.3 | Pharmaceutical | 50 | 0.5 | 120 | VIS | 82 Lm/W | 3 | NI | 516 | NI | 0.5885 | NI | NI | NI | 100 | 0 | 0 | Yes | Yes | No | Yes | Yes | No | No | No | NI | 48 | NI | NI | NI | No | Yes | No
204 | 28 | Jamil & El-Deen, 2016 | 2016 | Separation Science and Technology | 2.07 | Sewage sludge | IM | NI | NI | NI | NI | TTiP | Ti | TiO2/sludge | One-step | Sol-gel | 400 | 60 | TZ | 534.3 | Pharmaceutical | 50 | 0.5 | 120 | VIS | 82 Lm/W | 5 | NI | 516 | NI | 0.5885 | NI | NI | NI | 100 | 0 | 0 | Yes | Yes | No | Yes | Yes | No | No | No | NI | 50 | NI | NI | NI | No | Yes | No
205 | 28 | Jamil & El-Deen, 2016 | 2016 | Separation Science and Technology | 2.07 | Sewage sludge | IM | NI | NI | NI | NI | TTiP | Ti | TiO2/sludge | One-step | Sol-gel | 400 | 60 | TZ | 534.3 | Pharmaceutical | 50 | 0.5 | 120 | VIS | 82 Lm/W | 7 | NI | 516 | NI | 0.5885 | NI | NI | NI | 100 | 0 | 0 | Yes | Yes | No | Yes | Yes | No | No | No | NI | 80 | NI | NI | NI | No | Yes | No
206 | 28 | Jamil & El-Deen, 2016 | 2016 | Separation Science and Technology | 2.07 | Sewage sludge | IM | NI | NI | NI | NI | TTiP | Ti | TiO2/sludge | One-step | Sol-gel | 400 | 60 | TZ | 534.3 | Pharmaceutical | 50 | 0.5 | 120 | VIS | 82 Lm/W | 10 | NI | 516 | NI | 0.5885 | NI | NI | NI | 100 | 0 | 0 | Yes | Yes | No | Yes | Yes | No | No | No | NI | 70 | NI | NI | NI | No | Yes | No
207 | 28 | Jamil & El-Deen, 2016 | 2016 | Separation Science and Technology | 2.07 | Sewage sludge | IM | NI | NI | NI | NI | TTiP | Ti | TiO2/sludge | One-step | Sol-gel | 400 | 60 | TZ | 534.3 | Pharmaceutical | 50 | 0.25 | 120 | VIS | 82 Lm/W | 8 | NI | 516 | NI | 0.5885 | NI | NI | NI | 100 | 0 | 0 | Yes | Yes | No | Yes | Yes | No | No | No | NI | 78 | NI | NI | NI | No | Yes | No
208 | 28 | Jamil & El-Deen, 2016 | 2016 | Separation Science and Technology | 2.07 | Sewage sludge | IM | NI | NI | NI | NI | TTiP | Ti | TiO2/sludge | One-step | Sol-gel | 400 | 60 | TZ | 534.3 | Pharmaceutical | 50 | 0.75 | 120 | VIS | 82 Lm/W | 8 | NI | 516 | NI | 0.5885 | NI | NI | NI | 100 | 0 | 0 | Yes | Yes | No | Yes | Yes | No | No | No | NI | 70 | NI | NI | NI | No | Yes | No
209 | 28 | Jamil & El-Deen, 2016 | 2016 | Separation Science and Technology | 2.07 | Sewage sludge | IM | NI | NI | NI | NI | TTiP | Ti | TiO2/sludge | One-step | Sol-gel | 400 | 60 | TZ | 534.3 | Pharmaceutical | 50 | 1 | 120 | VIS | 82 Lm/W | 8 | NI | 516 | NI | 0.5885 | NI | NI | NI | 100 | 0 | 0 | Yes | Yes | No | Yes | Yes | No | No | No | NI | 60 | NI | NI | NI | No | Yes | No
210 | 28 | Jamil & El-Deen, 2016 | 2016 | Separation Science and Technology | 2.07 | Sewage sludge | IM | NI | NI | NI | NI | TTiP | Ti | TiO2/sludge | One-step | Sol-gel | 400 | 60 | TZ | 534.3 | Pharmaceutical | 50 | 1.25 | 120 | VIS | 82 Lm/W | 8 | NI | 516 | NI | 0.5885 | NI | NI | NI | 100 | 0 | 0 | Yes | Yes | No | Yes | Yes | No | No | No | NI | 43 | NI | NI | NI | No | Yes | No
211 | 29 | Jing et al., 2021 | 2021 | Nanomaterials | 5.07 | Spartina alterniflora | AF | NI | NI | NI | NI | Zn(CH3COO)2 | Zn | ZnO@BC | One-step | Impregnation | 800 | 120 | MG | 364.9 | Dye | 400 | 0.4 | 60 | VIS | >390 | 5.3 | NI | 83.2 | NI | 0.1233 | NI | NI | 2.59 | 0 | 0 | 100 | Yes | Yes | No | Yes | Yes | Yes | Yes | Yes | 29.5 | 98.38 | NI | NI | NI | No | No | No
212 | 30 | Kanacaraju et al., 2018 | 2018 | Journal of Chemistry | 3.28 | Sago bark | AF | HCl | NA | NA | NA | TiO2 | Ti | TiO2/MSB | Multi-step | Impregnation | 100 | 120 | WasteSago | NA | WWT | NI | 0.2 | 120 | UV | 254 | NI | NI | NI | NI | NI | NI | NI | NI | 100 | 0 | 0 | Yes | Yes | Yes | No | Yes | No | No | No | NI | 64.92 | 0.0076 | NI | NI | Yes | No | No
213 | 31 | Khraisheh et al., 2013 | 2013 | Environmental Engineering Science | 1.68 | Coconut shell powder | AF | NA | NA | NA | NA | Ti(OBu)4 | Ti | TCNSP100 | One-step | Sol-gel | 700 | 120 | CBZ | 236.27 | Pharmaceutical | 10 | 120 | 60 | UV | 254 | 7 | 20 | 454 | 8.39 | 0.24 | NI | NI | NI | 100 | 0 | 0 | Yes | Yes | Yes | No | No | No | No | No | NI | 98 | NI | NI | NI | No | No | No
214 | 31 | Khraisheh et al., 2013 | 2013 | Environmental Engineering Science | 1.68 | Coconut shell powder | AF | NA | NA | NA | NA | Ti(OBu)4 | Ti | TCNSP120 | One-step | Sol-gel | 700 | 120 | CBZ | 236.27 | Pharmaceutical | 10 | 120 | 60 | UV | 254 | 7 | 20 | 412 | 3.65 | 0.23 | NI | NI | NI | 100 | 0 | 0 | Yes | Yes | Yes | No | No | No | No | No | NI | 96 | NI | NI | NI | No | No | No
215 | 31 | Khraisheh et al., 2013 | 2013 | Environmental Engineering Science | 1.68 | Coconut shell powder | AF | NA | NA | NA | NA | Ti(OBu)4 | Ti | TCNSP80 | One-step | Sol-gel | 700 | 120 | CBZ | 236.27 | Pharmaceutical | 10 | 120 | 60 | UV | 254 | 7 | 20 | 404 | 10.08 | 0.2 | NI | NI | NI | 100 | 0 | 0 | Yes | Yes | Yes | No | No | No | No | No | NI | 95 | NI | NI | NI | No | No | No
216 | 31 | Khraisheh et al., 2013 | 2013 | Environmental Engineering Science | 1.68 | Coconut shell powder | AF | NA | NA | NA | NA | Ti(OBu)4 | Ti | TCNSP100 | One-step | Sol-gel | 800 | 120 | CBZ | 236.27 | Pharmaceutical | 10 | 120 | 60 | UV | 254 | 7 | 20 | 405 | 15.11 | 0.19 | NI | NI | NI | 100 | 0 | 0 | Yes | Yes | Yes | No | No | No | No | No | NI | 95 | NI | NI | NI | No | No | No
217 | 31 | Khraisheh et al., 2013 | 2013 | Environmental Engineering Science | 1.68 | Coconut shell powder | AF | NA | NA | NA | NA | Ti(OBu)4 | Ti | TCNSP60 | One-step | Sol-gel | 700 | 120 | CBZ | 236.27 | Pharmaceutical | 10 | 120 | 60 | UV | 254 | 7 | 20 | 372 | 14.68 | 0.19 | NI | NI | NI | 100 | 0 | 0 | Yes | Yes | Yes | No | No | No | No | No | NI | 90 | NI | NI | NI | No | No | No
218 | 31 | Khraisheh et al., 2013 | 2013 | Environmental Engineering Science | 1.68 | Coconut shell powder | AF | NA | NA | NA | NA | Ti(OBu)4 | Ti | TCNSP100 | One-step | Sol-gel | 600 | 120 | CBZ | 236.27 | Pharmaceutical | 10 | 120 | 60 | UV | 254 | 7 | 20 | 431 | 4.12 | 0.18 | NI | NI | NI | 100 | 0 | 0 | Yes | Yes | Yes | No | No | No | No | No | NI | 95 | NI | NI | NI | No | No | No
219 | 31 | Khraisheh et al., 2013 | 2013 | Environmental Engineering Science | 1.68 | Coconut shell powder | AF | NA | NA | NA | NA | Ti(OBu)4 | Ti | TCNSP100 | One-step | Sol-gel | 500 | 120 | CBZ | 236.27 | Pharmaceutical | 10 | 120 | 60 | UV | 254 | 7 | 20 | 316 | 2.37 | 0.15 | NI | NI | NI | 100 | 0 | 0 | Yes | Yes | Yes | No | No | No | No | No | NI | 80 | NI | NI | NI | No | No | No
220 | 32 | Khraisheh et al., 2014 | 2014 | Journal of Industrial and Engineering Chemistry | 5.27 | Coconut shell powder | AF | NA | NA | NA | NA | Ti(OBu)4 | Ti | TCNSP100 | One-step | Sol-gel | 700 | 120 | CBZ | 236.27 | Pharmaceutical | 30 | 120 | 60 | UV | 254 | 7 | 25 | NI | NI | NI | NI | NI | NI | 100 | 0 | 0 | Yes | Yes | Yes | No | No | No | No | No | NI | 98 | 0.042 | 5 | 80 | No | Yes | No
221 | 32 | Khraisheh et al., 2014 | 2014 | Journal of Industrial and Engineering Chemistry | 5.27 | Coconut shell powder | AF | NA | NA | NA | NA | Ti(OBu)4 | Ti | TCNSP100 | One-step | Sol-gel | 700 | 120 | TR | 289.54 | Pharmaceutical | 30 | 120 | 60 | UV | 254 | 7 | 25 | NI | NI | NI | NI | NI | NI | 100 | 0 | 0 | Yes | Yes | Yes | No | No | No | No | No | NI | 96 | 0.059 | NI | NI | No | No | No
222 | 32 | Khraisheh et al., 2014 | 2014 | Journal of Industrial and Engineering Chemistry | 5.27 | Coconut shell powder | AF | NA | NA | NA | NA | Ti(OBu)4 | Ti | TCNSP100 | One-step | Sol-gel | 700 | 120 | CLA | 214.65 | Pesticides | 30 | 120 | 60 | UV | 254 | 7 | 25 | NI | NI | NI | NI | NI | NI | 100 | 0 | 0 | Yes | Yes | Yes | No | No | No | No | No | NI | 97 | 0.049 | NI | NI | No | No | No
223 | 32 | Khraisheh et al., 2014 | 2014 | Journal of Industrial and Engineering Chemistry | 5.27 | Coconut shell powder | AF | NA | NA | NA | NA | Ti(OBu)4 | Ti | TCNSP100 | One-step | Sol-gel | 700 | 120 | CLA | 214.65 | Pesticides | 10 | 120 | 60 | UV | 254 | 7 | 25 | NI | NI | NI | NI | NI | NI | 100 | 0 | 0 | Yes | Yes | Yes | No | No | No | No | No | NI | 100 | NI | NI | NI | No | No | No
224 | 32 | Khraisheh et al., 2014 | 2014 | Journal of Industrial and Engineering Chemistry | 5.27 | Coconut shell powder | AF | NA | NA | NA | NA | Ti(OBu)4 | Ti | TCNSP100 | One-step | Sol-gel | 700 | 120 | CLA | 214.65 | Pesticides | 20 | 120 | 60 | UV | 254 | 7 | 25 | NI | NI | NI | NI | NI | NI | 100 | 0 | 0 | Yes | Yes | Yes | No | No | No | No | No | NI | 100 | NI | NI | NI | No | No | No
225 | 32 | Khraisheh et al., 2014 | 2014 | Journal of Industrial and Engineering Chemistry | 5.27 | Coconut shell powder | AF | NA | NA | NA | NA | Ti(OBu)4 | Ti | TCNSP100 | One-step | Sol-gel | 700 | 120 | CLA | 214.65 | Pesticides | 40 | 120 | 60 | UV | 254 | 7 | 25 | NI | NI | NI | NI | NI | NI | 100 | 0 | 0 | Yes | Yes | Yes | No | No | No | No | No | NI | 90 | NI | NI | NI | No | No | No
226 | 32 | Khraisheh et al., 2014 | 2014 | Journal of Industrial and Engineering Chemistry | 5.27 | Coconut shell powder | AF | NA | NA | NA | NA | Ti(OBu)4 | Ti | TCNSP100 | One-step | Sol-gel | 700 | 120 | CLA | 214.65 | Pesticides | 50 | 120 | 60 | UV | 254 | 7 | 25 | NI | NI | NI | NI | NI | NI | 100 | 0 | 0 | Yes | Yes | Yes | No | No | No | No | No | NI | 85 | NI | NI | NI | No | No | No
227 | 32 | Khraisheh et al., 2014 | 2014 | Journal of Industrial and Engineering Chemistry | 5.27 | Coconut shell powder | AF | NA | NA | NA | NA | Ti(OBu)4 | Ti | TCNSP100 | One-step | Sol-gel | 700 | 120 | TR | 289.54 | Pharmaceutical | 10 | 120 | 60 | UV | 254 | 7 | 25 | NI | NI | NI | NI | NI | NI | 100 | 0 | 0 | Yes | Yes | Yes | No | No | No | No | No | NI | 100 | NI | NI | NI | No | No | No
228 | 32 | Khraisheh et al., 2014 | 2014 | Journal of Industrial and Engineering Chemistry | 5.27 | Coconut shell powder | AF | NA | NA | NA | NA | Ti(OBu)4 | Ti | TCNSP100 | One-step | Sol-gel | 700 | 120 | TR | 289.54 | Pharmaceutical | 20 | 120 | 60 | UV | 254 | 7 | 25 | NI | NI | NI | NI | NI | NI | 100 | 0 | 0 | Yes | Yes | Yes | No | No | No | No | No | NI | 100 | NI | NI | NI | No | No | No
229 | 32 | Khraisheh et al., 2014 | 2014 | Journal of Industrial and Engineering Chemistry | 5.27 | Coconut shell powder | AF | NA | NA | NA | NA | Ti(OBu)4 | Ti | TCNSP100 | One-step | Sol-gel | 700 | 120 | TR | 289.54 | Pharmaceutical | 40 | 120 | 60 | UV | 254 | 7 | 25 | NI | NI | NI | NI | NI | NI | 100 | 0 | 0 | Yes | Yes | Yes | No | No | No | No | No | NI | 95 | NI | NI | NI | No | No | No
230 | 32 | Khraisheh et al., 2014 | 2014 | Journal of Industrial and Engineering Chemistry | 5.27 | Coconut shell powder | AF | NA | NA | NA | NA | Ti(OBu)4 | Ti | TCNSP100 | One-step | Sol-gel | 700 | 120 | TR | 289.54 | Pharmaceutical | 50 | 120 | 60 | UV | 254 | 7 | 25 | NI | NI | NI | NI | NI | NI | 100 | 0 | 0 | Yes | Yes | Yes | No | No | No | No | No | NI | 92 | NI | NI | NI | No | No | No
231 | 32 | Khraisheh et al., 2014 | 2014 | Journal of Industrial and Engineering Chemistry | 5.27 | Coconut shell powder | AF | NA | NA | NA | NA | Ti(OBu)4 | Ti | TCNSP100 | One-step | Sol-gel | 700 | 120 | CBZ | 236.27 | Pharmaceutical | 10 | 120 | 60 | UV | 254 | 7 | 25 | NI | NI | NI | NI | NI | NI | 100 | 0 | 0 | Yes | Yes | Yes | No | No | No | No | No | NI | 100 | NI | NI | NI | No | No | No
232 | 32 | Khraisheh et al., 2014 | 2014 | Journal of Industrial and Engineering Chemistry | 5.27 | Coconut shell powder | AF | NA | NA | NA | NA | Ti(OBu)4 | Ti | TCNSP100 | One-step | Sol-gel | 700 | 120 | CBZ | 236.27 | Pharmaceutical | 20 | 120 | 60 | UV | 254 | 7 | 25 | NI | NI | NI | NI | NI | NI | 100 | 0 | 0 | Yes | Yes | Yes | No | No | No | No | No | NI | 100 | NI | NI | NI | No | No | No
233 | 32 | Khraisheh et al., 2014 | 2014 | Journal of Industrial and Engineering Chemistry | 5.27 | Coconut shell powder | AF | NA | NA | NA | NA | Ti(OBu)4 | Ti | TCNSP100 | One-step | Sol-gel | 700 | 120 | CBZ | 236.27 | Pharmaceutical | 40 | 120 | 60 | UV | 254 | 7 | 25 | NI | NI | NI | NI | NI | NI | 100 | 0 | 0 | Yes | Yes | Yes | No | No | No | No | No | NI | 85 | NI | NI | NI | No | No | No
234 | 32 | Khraisheh et al., 2014 | 2014 | Journal of Industrial and Engineering Chemistry | 5.27 | Coconut shell powder | AF | NA | NA | NA | NA | Ti(OBu)4 | Ti | TCNSP100 | One-step | Sol-gel | 700 | 120 | CBZ | 236.27 | Pharmaceutical | 50 | 120 | 60 | UV | 254 | 7 | 25 | NI | NI | NI | NI | NI | NI | 100 | 0 | 0 | Yes | Yes | Yes | No | No | No | No | No | NI | 80 | NI | NI | NI | No | No | No
235 | 32 | Khraisheh et al., 2014 | 2014 | Journal of Industrial and Engineering Chemistry | 5.27 | Coconut shell powder | AF | NA | NA | NA | NA | Ti(OBu)4 | Ti | TCNSP100 | One-step | Sol-gel | 700 | 120 | CLA | 214.65 | Pesticides | 30 | 120 | 60 | UV | 254 | 3 | 25 | NI | NI | NI | NI | NI | NI | 100 | 0 | 0 | Yes | Yes | Yes | No | No | No | No | No | NI | 100 | 0.082 | NI | NI | No | No | No
236 | 32 | Khraisheh et al., 2014 | 2014 | Journal of Industrial and Engineering Chemistry | 5.27 | Coconut shell powder | AF | NA | NA | NA | NA | Ti(OBu)4 | Ti | TCNSP100 | One-step | Sol-gel | 700 | 120 | CLA | 214.65 | Pesticides | 30 | 120 | 60 | UV | 254 | 5 | 25 | NI | NI | NI | NI | NI | NI | 100 | 0 | 0 | Yes | Yes | Yes | No | No | No | No | No | NI | 100 | 0.06 | NI | NI | No | No | No
237 | 32 | Khraisheh et al., 2014 | 2014 | Journal of Industrial and Engineering Chemistry | 5.27 | Coconut shell powder | AF | NA | NA | NA | NA | Ti(OBu)4 | Ti | TCNSP100 | One-step | Sol-gel | 700 | 120 | CLA | 214.65 | Pesticides | 30 | 120 | 60 | UV | 254 | 9 | 25 | NI | NI | NI | NI | NI | NI | 100 | 0 | 0 | Yes | Yes | Yes | No | No | No | No | No | NI | 80 | 0.02 | NI | NI | No | No | No
238 | 32 | Khraisheh et al., 2014 | 2014 | Journal of Industrial and Engineering Chemistry | 5.27 | Coconut shell powder | AF | NA | NA | NA | NA | Ti(OBu)4 | Ti | TCNSP100 | One-step | Sol-gel | 700 | 120 | CLA | 214.65 | Pesticides | 30 | 120 | 60 | UV | 254 | 11 | 25 | NI | NI | NI | NI | NI | NI | 100 | 0 | 0 | Yes | Yes | Yes | No | No | No | No | No | NI | 58 | 0.02 | NI | NI | No | No | No
239 | 32 | Khraisheh et al., 2014 | 2014 | Journal of Industrial and Engineering Chemistry | 5.27 | Coconut shell powder | AF | NA | NA | NA | NA | Ti(OBu)4 | Ti | TCNSP100 | One-step | Sol-gel | 700 | 120 | TR | 289.54 | Pharmaceutical | 30 | 120 | 60 | UV | 254 | 3 | 25 | NI | NI | NI | NI | NI | NI | 100 | 0 | 0 | Yes | Yes | Yes | No | No | No | No | No | NI | 96 | 0.076 | NI | NI | No | No | No
240 | 32 | Khraisheh et al., 2014 | 2014 | Journal of Industrial and Engineering Chemistry | 5.27 | Coconut shell powder | AF | NA | NA | NA | NA | Ti(OBu)4 | Ti | TCNSP100 | One-step | Sol-gel | 700 | 120 | TR | 289.54 | Pharmaceutical | 30 | 120 | 60 | UV | 254 | 5 | 25 | NI | NI | NI | NI | NI | NI | 100 | 0 | 0 | Yes | Yes | Yes | No | No | No | No | No | NI | 95 | 0.06 | NI | NI | No | No | No
241 | 32 | Khraisheh et al., 2014 | 2014 | Journal of Industrial and Engineering Chemistry | 5.27 | Coconut shell powder | AF | NA | NA | NA | NA | Ti(OBu)4 | Ti | TCNSP100 | One-step | Sol-gel | 700 | 120 | TR | 289.54 | Pharmaceutical | 30 | 120 | 60 | UV | 254 | 9 | 25 | NI | NI | NI | NI | NI | NI | 100 | 0 | 0 | Yes | Yes | Yes | No | No | No | No | No | NI | 93 | 0.045 | NI | NI | No | No | No
242 | 32 | Khraisheh et al., 2014 | 2014 | Journal of Industrial and Engineering Chemistry | 5.27 | Coconut shell powder | AF | NA | NA | NA | NA | Ti(OBu)4 | Ti | TCNSP100 | One-step | Sol-gel | 700 | 120 | TR | 289.54 | Pharmaceutical | 30 | 120 | 60 | UV | 254 | 11 | 25 | NI | NI | NI | NI | NI | NI | 100 | 0 | 0 | Yes | Yes | Yes | No | No | No | No | No | NI | 79 | 0.027 | NI | NI | No | No | No
243 | 32 | Khraisheh et al., 2014 | 2014 | Journal of Industrial and Engineering Chemistry | 5.27 | Coconut shell powder | AF | NA | NA | NA | NA | Ti(OBu)4 | Ti | TCNSP100 | One-step | Sol-gel | 700 | 120 | CBZ | 236.27 | Pharmaceutical | 30 | 120 | 60 | UV | 254 | 3 | 25 | NI | NI | NI | NI | NI | NI | 100 | 0 | 0 | Yes | Yes | Yes | No | No | No | No | No | NI | 94.4 | 0.05 | NI | NI | No | No | No
244 | 32 | Khraisheh et al., 2014 | 2014 | Journal of Industrial and Engineering Chemistry | 5.27 | Coconut shell powder | AF | NA | NA | NA | NA | Ti(OBu)4 | Ti | TCNSP100 | One-step | Sol-gel | 700 | 120 | CBZ | 236.27 | Pharmaceutical | 30 | 120 | 60 | UV | 254 | 5 | 25 | NI | NI | NI | NI | NI | NI | 100 | 0 | 0 | Yes | Yes | Yes | No | No | No | No | No | NI | 95 | 0.045 | NI | NI | No | No | No
245 | 32 | Khraisheh et al., 2014 | 2014 | Journal of Industrial and Engineering Chemistry | 5.27 | Coconut shell powder | AF | NA | NA | NA | NA | Ti(OBu)4 | Ti | TCNSP100 | One-step | Sol-gel | 700 | 120 | CBZ | 236.27 | Pharmaceutical | 30 | 120 | 60 | UV | 254 | 9 | 25 | NI | NI | NI | NI | NI | NI | 100 | 0 | 0 | Yes | Yes | Yes | No | No | No | No | No | NI | 92.2 | 0.045 | NI | NI | No | No | No
246 | 32 | Khraisheh et al., 2014 | 2014 | Journal of Industrial and Engineering Chemistry | 5.27 | Coconut shell powder | AF | NA | NA | NA | NA | Ti(OBu)4 | Ti | TCNSP100 | One-step | Sol-gel | 700 | 120 | CBZ | 236.27 | Pharmaceutical | 30 | 120 | 60 | UV | 254 | 11 | 25 | NI | NI | NI | NI | NI | NI | 100 | 0 | 0 | Yes | Yes | Yes | No | No | No | No | No | NI | 89.2 | 0.038 | NI | NI | No | No | No
247 | 33 | Kim & Kan, 2016 | 2016 | Journal of Environmental Management | 4.17 | Corn cob | AF | HNO3 | Flash carbonization | 600 | NI | TTiP | Ti | Biochar/TiO2 | Multi-step | Sol-gel | 325 | 60 | SMX | 253.28 | Pharmaceutical | 10 | 0.5 | 360 | UV | 254 | 4 | 20 | 383 | NI | NI | NI | NI | NI | 100 | 0 | 0 | Yes | Yes | Yes | No | No | No | No | No | NI | 91 | NI | 3 | 90 | No | No | No
248 | 34 | Kim et al., 2016 | 2016 | Journal of Nanomaterials | 1.98 | Coconut shell powder | AF | NA | NA | NA | NA | Ti(OBu)4 | Ti | TCNSP100 | One-step | Sol-gel | 700 | 120 | HA | 227.17 | HA | 30 | 20 | 60 | UV | 254 | 7 | 20 | 454 | 8.39 | 0.24 | NI | NI | NI | 100 | 0 | 0 | Yes | Yes | Yes | No | No | No | No | No | 65 | 100 | 0.0588 | 6 | 93 | No | No | No
249 | 34 | Kim et al., 2016 | 2016 | Journal of Nanomaterials | 1.98 | Coconut shell powder | AF | NA | NA | NA | NA | Ti(OBu)4 | Ti | TCNSP100 | One-step | Sol-gel | 700 | 120 | HA | 227.17 | HA | 10 | 20 | 40 | UV | 254 | 7 | 20 | 454 | 8.39 | 0.24 | NI | NI | NI | 100 | 0 | 0 | Yes | Yes | Yes | No | No | No | No | No | NI | 99 | 0.1091 | NI | NI | No | No | No
250 | 34 | Kim et al., 2016 | 2016 | Journal of Nanomaterials | 1.98 | Coconut shell powder | AF | NA | NA | NA | NA | Ti(OBu)4 | Ti | TCNSP100 | One-step | Sol-gel | 700 | 120 | HA | 227.17 | HA | 20 | 20 | 60 | UV | 254 | 7 | 20 | 454 | 8.39 | 0.24 | NI | NI | NI | 100 | 0 | 0 | Yes | Yes | Yes | No | No | No | No | No | NI | 85 | 0.0749 | NI | NI | No | No | No
251 | 34 | Kim et al., 2016 | 2016 | Journal of Nanomaterials | 1.98 | Coconut shell powder | AF | NA | NA | NA | NA | Ti(OBu)4 | Ti | TCNSP100 | One-step | Sol-gel | 700 | 120 | HA | 227.17 | HA | 40 | 20 | 60 | UV | 254 | 7 | 20 | 454 | 8.39 | 0.24 | NI | NI | NI | 100 | 0 | 0 | Yes | Yes | Yes | No | No | No | No | No | NI | 84 | 0.0505 | NI | NI | No | No | No
252 | 34 | Kim et al., 2016 | 2016 | Journal of Nanomaterials | 1.98 | Coconut shell powder | AF | NA | NA | NA | NA | Ti(OBu)4 | Ti | TCNSP100 | One-step | Sol-gel | 700 | 120 | HA | 227.17 | HA | 50 | 20 | 60 | UV | 254 | 7 | 20 | 454 | 8.39 | 0.24 | NI | NI | NI | 100 | 0 | 0 | Yes | Yes | Yes | No | No | No | No | No | NI | 78 | 0.0413 | NI | NI | No | No | No
253 | 34 | Kim et al., 2016 | 2016 | Journal of Nanomaterials | 1.98 | Coconut shell powder | AF | NA | NA | NA | NA | Ti(OBu)4 | Ti | TCNSP100 | One-step | Sol-gel | 700 | 120 | HA | 227.17 | HA | 30 | 2 | 60 | UV | 254 | 7 | 20 | 454 | 8.39 | 0.24 | NI | NI | NI | 100 | 0 | 0 | Yes | Yes | Yes | No | No | No | No | No | NI | NI | 0.0173 | NI | NI | No | No | No
254 | 34 | Kim et al., 2016 | 2016 | Journal of Nanomaterials | 1.98 | Coconut shell powder | AF | NA | NA | NA | NA | Ti(OBu)4 | Ti | TCNSP100 | One-step | Sol-gel | 700 | 120 | HA | 227.17 | HA | 30 | 10 | 60 | UV | 254 | 7 | 20 | 454 | 8.39 | 0.24 | NI | NI | NI | 100 | 0 | 0 | Yes | Yes | Yes | No | No | No | No | No | NI | NI | 0.0327 | NI | NI | No | No | No
255 | 34 | Kim et al., 2016 | 2016 | Journal of Nanomaterials | 1.98 | Coconut shell powder | AF | NA | NA | NA | NA | Ti(OBu)4 | Ti | TCNSP100 | One-step | Sol-gel | 700 | 120 | HA | 227.17 | HA | 30 | 40 | 60 | UV | 254 | 7 | 20 | 454 | 8.39 | 0.24 | NI | NI | NI | 100 | 0 | 0 | Yes | Yes | Yes | No | No | No | No | No | NI | NI | 0.0539 | NI | NI | No | No | No
256 | 34 | Kim et al., 2016 | 2016 | Journal of Nanomaterials | 1.98 | Coconut shell powder | AF | NA | NA | NA | NA | Ti(OBu)4 | Ti | TCNSP100 | One-step | Sol-gel | 700 | 120 | HA | 227.17 | HA | 30 | 60 | 60 | UV | 254 | 7 | 20 | 454 | 8.39 | 0.24 | NI | NI | NI | 100 | 0 | 0 | Yes | Yes | Yes | No | No | No | No | No | NI | NI | 0.0593 | NI | NI | No | No | No
257 | 34 | Kim et al., 2016 | 2016 | Journal of Nanomaterials | 1.98 | Coconut shell powder | AF | NA | NA | NA | NA | Ti(OBu)4 | Ti | TCNSP100 | One-step | Sol-gel | 700 | 120 | HA | 227.17 | HA | 30 | 20 | 60 | UV | 254 | 3 | 20 | 454 | 8.39 | 0.24 | NI | NI | NI | 100 | 0 | 0 | Yes | Yes | Yes | No | No | No | No | No | NI | 96 | 0.1043 | NI | NI | No | No | No
258 | 34 | Kim et al., 2016 | 2016 | Journal of Nanomaterials | 1.98 | Coconut shell powder | AF | NA | NA | NA | NA | Ti(OBu)4 | Ti | TCNSP100 | One-step | Sol-gel | 700 | 120 | HA | 227.17 | HA | 30 | 20 | 60 | UV | 254 | 5 | 20 | 454 | 8.39 | 0.24 | NI | NI | NI | 100 | 0 | 0 | Yes | Yes | Yes | No | No | No | No | No | NI | 96 | 0.0961 | NI | NI | No | No | No
259 | 34 | Kim et al., 2016 | 2016 | Journal of Nanomaterials | 1.98 | Coconut shell powder | AF | NA | NA | NA | NA | Ti(OBu)4 | Ti | TCNSP100 | One-step | Sol-gel | 700 | 120 | HA | 227.17 | HA | 30 | 20 | 60 | UV | 254 | 9 | 20 | 454 | 8.39 | 0.24 | NI | NI | NI | 100 | 0 | 0 | Yes | Yes | Yes | No | No | No | No | No | NI | NI | 0.0447 | NI | NI | No | No | No
260 | 34 | Kim et al., 2016 | 2016 | Journal of Nanomaterials | 1.98 | Coconut shell powder | AF | NA | NA | NA | NA | Ti(OBu)4 | Ti | TCNSP100 | One-step | Sol-gel | 700 | 120 | HA | 227.17 | HA | 30 | 20 | 60 | UV | 254 | 11 | 20 | 454 | 8.39 | 0.24 | NI | NI | NI | 100 | 0 | 0 | Yes | Yes | Yes | No | No | No | No | No | NI | 88 | 0.0341 | NI | NI | No | No | No
261 | 35 | Kimbi Yaah et al., 2021 | 2021 | Catalysts | 4.15 | Palm kernel shells | AF | NI | NI | NI | NI | TiO2 | Ti | HCP25 | One-step | Hydrothermal | 105 | 360 | DCF | 296.15 | Pharmaceutical | 15 | 100 | 360 | UV | NI | 5 | 25 | 160 | NI | 0.05 | NI | NI | NI | 50 | 50 | 0 | Yes | Yes | Yes | No | Yes | Yes | Yes | No | NI | 73 | NI | NI | NI | No | No | No
262 | 35 | Kimbi Yaah et al., 2021 | 2021 | Catalysts | 4.15 | Palm kernel shells | AF | NI | NI | NI | NI | TiO2 | Ti | HCP25 | One-step | Hydrothermal | 105 | 360 | DCF | 296.15 | Pharmaceutical | 15 | 100 | 360 | VIS | NI | 5 | 25 | 160 | NI | 0.05 | NI | NI | NI | 50 | 50 | 0 | Yes | Yes | Yes | No | Yes | Yes | Yes | No | NI | 16 | NI | NI | NI | No | No | No
263 | 35 | Kimbi Yaah et al., 2021 | 2021 | Catalysts | 4.15 | Palm kernel shells | AF | NI | NI | NI | NI | TiO2 | Ti | HCP25 | One-step | Hydrothermal | 105 | 360 | DCF | 296.15 | Pharmaceutical | 15 | 100 | 180 | UV | NI | 5 | 25 | 160 | NI | 0.05 | NI | NI | NI | 50 | 50 | 0 | Yes | Yes | Yes | No | Yes | Yes | Yes | No | 10 | 86 | NI | 1 | 86 | No | No | No
264 | 36 | Laohhasurayotin & Pookboonmee, 2013 | 2013 | Applied Surface Science | 6.18 | Bamboo | AF | NI | NI | NI | NI | Ti(OBu)4 | Ti | TBC | Multi-step | Impregnation | 400 | 60 | MB | 319.85 | Dye | 20 | 0.2 | 120 | UV | 365 | 6 | NI | 278 | NI | 0.26 | 3.77 | NI | NI | 100 | 0 | 0 | Yes | Yes | Yes | Yes | No | No | No | No | 22.5 | 36 | NI | NI | NI | No | No | No
265 | 37 | Lara-López et al., 2017 | 2017 | Journal of Rare Earths | 3.1 | Orange Peel | AF | NA | NA | NA | NA | TTiP | Ti | C-Ti-Ce | One-step | Sol-gel | NI | 180 | PH | 94.11 | Phenolic | 30 | 1 | 240 | UV | 354 | NI | NI | 296.7 | 57 | 0.186 | 2.7 | NI | NI | 50 | 50 | 0 | Yes | Yes | Yes | No | Yes | No | No | No | NI | 40 | NI | 5 | 20 | No | Yes | No
266 | 38 | Lazarotto et al., 2020 | 2020 | Applied Organometallic Chemistry | 3.14 | Coffee grounds | AF | NA | NA | NA | NA | TiO2 | Ti | B2T1 | One-step | Impregnation | 650 | 120 | DCF | 296.15 | Pharmaceutical | 20 | 1 | 120 | UV | <400 | 6.15 | 20 | 19.7 | NI | 0.166 | 22.82 | NI | 1.75 | 100 | 0 | 0 | Yes | Yes | Yes | No | Yes | No | No | No | NI | 52 | NI | NI | NI | No | No | No
267 | 38 | Lazarotto et al., 2020 | 2020 | Applied Organometallic Chemistry | 3.14 | Coffee grounds | AF | NA | NA | NA | NA | TiO2 | Ti | B1T1 | One-step | Impregnation | 650 | 120 | DCF | 296.15 | Pharmaceutical | 20 | 1 | 120 | UV | <400 | 6.15 | 20 | 28.72 | NI | 0.2045 | 25.24 | NI | 1.75 | 100 | 0 | 0 | Yes | Yes | Yes | No | Yes | No | No | No | NI | 90 | NI | 5 | 80 | No | No | No
268 | 38 | Lazarotto et al., 2020 | 2020 | Applied Organometallic Chemistry | 3.14 | Coffee grounds | AF | NA | NA | NA | NA | TiO2 | Ti | B1T1 | One-step | Impregnation | 650 | 120 | DCF | 296.15 | Pharmaceutical | 20 | 0.5 | 120 | UV | <400 | 6.15 | 20 | 28.72 | NI | 0.2045 | 25.24 | NI | 1.75 | 100 | 0 | 0 | Yes | Yes | Yes | No | Yes | No | No | No | NI | 78 | NI | NI | NI | No | No | No
269 | 38 | Lazarotto et al., 2020 | 2020 | Applied Organometallic Chemistry | 3.14 | Coffee grounds | AF | NA | NA | NA | NA | TiO2 | Ti | B1T1 | One-step | Impregnation | 650 | 120 | DCF | 296.15 | Pharmaceutical | 20 | 2 | 120 | UV | <400 | 6.15 | 20 | 28.72 | NI | 0.2045 | 25.24 | NI | 1.75 | 100 | 0 | 0 | Yes | Yes | Yes | No | Yes | No | No | No | NI | 85 | NI | NI | NI | No | No | No
270 | 38 | Lazarotto et al., 2020 | 2020 | Applied Organometallic Chemistry | 3.14 | Coffee grounds | AF | NA | NA | NA | NA | TiO2 | Ti | B1T1 | One-step | Impregnation | 650 | 120 | DCF | 296.15 | Pharmaceutical | 40 | 1 | 120 | UV | <400 | 6.15 | 20 | 28.72 | NI | 0.2045 | 25.24 | NI | 1.75 | 100 | 0 | 0 | Yes | Yes | Yes | No | Yes | No | No | No | NI | 50 | NI | NI | NI | No | No | No
271 | 38 | Lazarotto et al., 2020 | 2020 | Applied Organometallic Chemistry | 3.14 | Coffee grounds | AF | NA | NA | NA | NA | TiO2 | Ti | B1T1 | One-step | Impregnation | 650 | 120 | DCF | 296.15 | Pharmaceutical | 60 | 1 | 120 | UV | <400 | 6.15 | 20 | 28.72 | NI | 0.2045 | 25.24 | NI | 1.75 | 100 | 0 | 0 | Yes | Yes | Yes | No | Yes | No | No | No | NI | 48 | NI | NI | NI | No | No | No
272 | 39 | Le et al., 2012 | 2012 | Powder Technology | 4.14 | Coconut shell powder | AF | NI | NI | NI | NI | TiO2 | Ti | CP-2 | Multi-step | Impregnation | 500 | 120 | MB | 319.85 | Dye | 50 | 1 | 120 | UV | 365 | 7 | 25 | 388.09 | 20.2 | 0.123 | 4.68 | NI | NI | 100 | 0 | 0 | Yes | No | No | Yes | No | No | Yes | No | 27 | 100 | NI | NI | NI | No | Yes | No
273 | 39 | Le et al., 2012 | 2012 | Powder Technology | 4.14 | Coconut shell powder | AF | NI | NI | NI | NI | TTiP | Ti | CT-2 | Multi-step | Impregnation | 500 | 120 | MB | 319.85 | Dye | 50 | 1 | 120 | UV | 365 | 7 | 25 | 577.03 | 10.2 | 0.28 | 3.62 | NI | NI | 100 | 0 | 0 | Yes | No | No | Yes | No | No | Yes | No | 30 | 100 | NI | NI | NI | No | Yes | No
274 | 39 | Le et al., 2012 | 2012 | Powder Technology | 4.14 | Coconut shell powder | AF | NI | NI | NI | NI | TTiP | Ti | CT-1 | Multi-step | Impregnation | 500 | 120 | MB | 319.85 | Dye | 50 | 1 | 120 | UV | 365 | 7 | 25 | 753.79 | 11.8 | 0.188 | 3.26 | NI | NI | 100 | 0 | 0 | Yes | No | No | Yes | No | No | Yes | No | 34 | 100 | NI | NI | NI | No | Yes | No
275 | 39 | Le et al., 2012 | 2012 | Powder Technology | 4.14 | Coconut shell powder | AF | NI | NI | NI | NI | TiO2 | Ti | CP-1 | Multi-step | Impregnation | 500 | 120 | MB | 319.85 | Dye | 50 | 1 | 120 | UV | 365 | 7 | 25 | 601.99 | 21.7 | 0.204 | 3.02 | NI | NI | 100 | 0 | 0 | Yes | No | No | Yes | No | No | Yes | No | 35 | 100 | NI | NI | NI | No | Yes | No
276 | 40 | Le et al., 2021 | 2021 | Water | 3.1 | Rice husk | AF | NI | Pyrolysis | 600 | NI | TTiP | Ti | TiO2/RHB | Multi-step | Sol-gel | 450 | 60 | GLY | 169.07 | Pharmaceutical | 15 | 3 | 300 | UV | 365 | 3 | NI | NI | NI | NI | NI | NI | NI | 100 | 0 | 0 | Yes | Yes | Yes | No | Yes | No | No | No | NI | 17 | NI | NI | NI | No | No | No
277 | 40 | Le et al., 2021 | 2021 | Water | 3.1 | Rice husk | AF | NI | Pyrolysis | 600 | NI | TTiP | Ti | TiO2/RHB | Multi-step | Sol-gel | 450 | 60 | GLY | 169.07 | Pharmaceutical | 15 | 5 | 300 | UV | 365 | 3 | NI | NI | NI | NI | NI | NI | NI | 100 | 0 | 0 | Yes | Yes | Yes | No | Yes | No | No | No | NI | 42 | NI | NI | NI | No | No | No
278 | 40 | Le et al., 2021 | 2021 | Water | 3.1 | Rice husk | AF | NI | Pyrolysis | 600 | NI | TTiP | Ti | TiO2/RHB | Multi-step | Sol-gel | 450 | 60 | GLY | 169.07 | Pharmaceutical | 15 | 10 | 300 | UV | 365 | 3 | NI | NI | NI | NI | NI | NI | NI | 100 | 0 | 0 | Yes | Yes | Yes | No | Yes | No | No | No | NI | 72 | NI | NI | NI | No | No | No
279 | 40 | Le et al., 2021 | 2021 | Water | 3.1 | Rice husk | AF | NI | Pyrolysis | 600 | NI | TTiP | Ti | TiO2/RHB | Multi-step | Sol-gel | 450 | 60 | GLY | 169.07 | Pharmaceutical | 15 | 20 | 300 | UV | 365 | 3 | NI | NI | NI | NI | NI | NI | NI | 100 | 0 | 0 | Yes | Yes | Yes | No | Yes | No | No | No | NI | 99 | NI | NI | NI | No | No | No
280 | 41 | Leichtweis et al., 2020 | 2020 | Biomass and Bioenergy | 3.55 | Pecan nutshell | AF | H2SO4 | Pyrolysis | 800 | 60 | ZnO | Zn | N20Z | Multi-step | Impregnation | 350 | NI | RR97 | 698.63 | Dye | 50 | 0.2 | 60 | UV | NI | 7 | NI | 253.23 | NI | 0.019 | 72.93 | NI | 3.17 | 0 | 0 | 100 | Yes | Yes | Yes | No | Yes | No | No | No | 44 | 100 | NI | 9 | 90 | No | No | No
281 | 41 | Leichtweis et al., 2020 | 2020 | Biomass and Bioenergy | 3.55 | Pecan nutshell | AF | H2SO4 | Pyrolysis | 800 | 60 | ZnO | Zn | N5Z | Multi-step | Impregnation | 350 | NI | RR97 | 698.63 | Dye | 50 | 0.2 | 60 | UV | NI | 7 | NI | 199.85 | NI | 0.016 | 43.56 | NI | 3.22 | 0 | 0 | 100 | Yes | Yes | Yes | No | Yes | No | No | No | 60 | 100 | NI | NI | NI | No | No | No
282 | 41 | Leichtweis et al., 2020 | 2020 | Biomass and Bioenergy | 3.55 | Pecan nutshell | AF | H2SO4 | Pyrolysis | 800 | 60 | ZnO | Zn | N10Z | Multi-step | Impregnation | 350 | NI | RR97 | 698.63 | Dye | 50 | 0.2 | 60 | UV | NI | 7 | NI | 205.98 | NI | 0.018 | 80.77 | NI | 3.21 | 0 | 0 | 100 | Yes | Yes | Yes | No | Yes | No | No | No | 50 | 100 | NI | NI | NI | No | No | No
283 | 41 | Leichtweis et al., 2020 | 2020 | Biomass and Bioenergy | 3.55 | Pecan nutshell | AF | H2SO4 | Pyrolysis | 800 | 60 | ZnO | Zn | N20Z | Multi-step | Impregnation | 350 | NI | RR97 | 698.63 | Dye | 50 | 0.5 | 60 | UV | NI | 7 | NI | 253.23 | NI | 0.019 | 72.93 | NI | 3.17 | 0 | 0 | 100 | Yes | Yes | Yes | No | Yes | No | No | No | 10 | 58 | NI | NI | NI | No | No | No
284 | 41 | Leichtweis et al., 2020 | 2020 | Biomass and Bioenergy | 3.55 | Pecan nutshell | AF | H2SO4 | Pyrolysis | 800 | 60 | ZnO | Zn | N20Z | Multi-step | Impregnation | 350 | NI | RR97 | 698.63 | Dye | 50 | 1 | 60 | UV | NI | 7 | NI | 253.23 | NI | 0.019 | 72.93 | NI | 3.17 | 0 | 0 | 100 | Yes | Yes | Yes | No | Yes | No | No | No | 45 | 100 | NI | NI | NI | No | No | No
285 | 41 | Leichtweis et al., 2020 | 2020 | Biomass and Bioenergy | 3.55 | Pecan nutshell | AF | H2SO4 | Pyrolysis | 800 | 60 | ZnO | Zn | N20Z | Multi-step | Impregnation | 350 | NI | RR97 | 698.63 | Dye | 50 | 2 | 60 | UV | NI | 7 | NI | 253.23 | NI | 0.019 | 72.93 | NI | 3.17 | 0 | 0 | 100 | Yes | Yes | Yes | No | Yes | No | No | No | 50 | 83 | NI | NI | NI | No | No | No
286 | 41 | Leichtweis et al., 2020 | 2020 | Biomass and Bioenergy | 3.55 | Pecan nutshell | AF | H2SO4 | Pyrolysis | 800 | 60 | ZnO | Zn | N20Z | Multi-step | Impregnation | 350 | NI | RR97 | 698.63 | Dye | 50 | 0.2 | 60 | UV | NI | 4 | NI | 253.23 | NI | 0.019 | 72.93 | NI | 3.17 | 0 | 0 | 100 | Yes | Yes | Yes | No | Yes | No | No | No | 60 | 80 | NI | NI | NI | No | No | No
287 | 41 | Leichtweis et al., 2020 | 2020 | Biomass and Bioenergy | 3.55 | Pecan nutshell | AF | H2SO4 | Pyrolysis | 800 | 60 | ZnO | Zn | N20Z | Multi-step | Impregnation | 350 | NI | RR97 | 698.63 | Dye | 50 | 0.2 | 60 | UV | NI | 9 | NI | 253.23 | NI | 0.019 | 72.93 | NI | 3.17 | 0 | 0 | 100 | Yes | Yes | Yes | No | Yes | No | No | No | 30 | 43 | NI | NI | NI | No | No | No
288 | 42 | Leichtweis et al., 2021 | 2021 | Chemosphere | 5.1 | Malt bagasse | IM | NA | NA | NA | NA | TiO2 | Ti | MH2T | One-step | Hydrothermal | 250 | 360 | RM | 416.51 | Pharmaceutical | 50 | 1 | 120 | UV | 290–390 (117 ± 5 W cm-2) | 7.7 | NI | 2.5 | NI | NI | NI | NI | 1.75 | 100 | 0 | 0 | Yes | Yes | Yes | No | Yes | No | No | No | NI | 50 | NI | NI | NI | Yes | No | No
289 | 42 | Leichtweis et al., 2021 | 2021 | Chemosphere | 5.1 | Malt bagasse | IM | NA | NA | NA | NA | TiO2 | Ti | MH5T | One-step | Hydrothermal | 250 | 360 | RM | 416.51 | Pharmaceutical | 50 | 1 | 120 | UV | 290–390 (117 ± 5 W cm-2) | 7.7 | NI | 2.4 | NI | NI | NI | NI | 1.74 | 100 | 0 | 0 | Yes | Yes | Yes | No | Yes | No | No | No | NI | 72 | NI | NI | NI | Yes | No | No
290 | 42 | Leichtweis et al., 2021 | 2021 | Chemosphere | 5.1 | Malt bagasse | IM | NA | NA | NA | NA | TiO2 | Ti | MH10T | One-step | Hydrothermal | 250 | 360 | RM | 416.51 | Pharmaceutical | 50 | 1 | 120 | UV | 290–390 (117 ± 5 W cm-2) | 7.7 | NI | 2.2 | NI | NI | NI | NI | 1.7 | 100 | 0 | 0 | Yes | Yes | Yes | No | Yes | No | No | No | NI | 56 | NI | NI | NI | Yes | No | No
291 | 42 | Leichtweis et al., 2021 | 2021 | Chemosphere | 5.1 | Malt bagasse | IM | NA | NA | NA | NA | ZnO | Zn | MH2Z | One-step | Hydrothermal | 250 | 360 | RM | 416.51 | Pharmaceutical | 50 | 1 | 120 | UV | 290–390 (117 ± 5 W cm-2) | 7.7 | NI | 2.3 | NI | NI | NI | NI | 1.71 | 0 | 0 | 100 | Yes | Yes | Yes | No | Yes | No | No | No | NI | 83 | NI | NI | NI | Yes | No | No
292 | 42 | Leichtweis et al., 2021 | 2021 | Chemosphere | 5.1 | Malt bagasse | IM | NA | NA | NA | NA | ZnO | Zn | MH5Z | One-step | Hydrothermal | 250 | 360 | RM | 416.51 | Pharmaceutical | 50 | 1 | 120 | UV | 290–390 (117 ± 5 W cm-2) | 7.7 | NI | 2.2 | NI | NI | NI | NI | 1.69 | 0 | 0 | 100 | Yes | Yes | Yes | No | Yes | No | No | No | NI | 96 | 0.0192 | 10 | 92 | No | Yes | No
293 | 42 | Leichtweis et al., 2021 | 2021 | Chemosphere | 5.1 | Malt bagasse | IM | NA | NA | NA | NA | ZnO | Zn | MH10Z | One-step | Hydrothermal | 250 | 360 | RM | 416.51 | Pharmaceutical | 50 | 1 | 120 | UV | 290–390 (117 ± 5 W cm-2) | 7.7 | NI | 1.9 | NI | NI | NI | NI | 1.68 | 0 | 0 | 100 | Yes | Yes | Yes | No | Yes | No | No | No | NI | 87 | NI | NI | NI | Yes | No | No
294 | 43 | Li et al, 2018 | 2018 | Journal of Environmental Management | 4.17 | Chicken feathers | IM | NA | HTC | 450 | 60 | Ti(OBu)4 | Ti | TINC1 | Multi-step | Hydrothermal | 450 | 60 | RhB | 479.01 | Dye | 20 | 1 | 240 | VIS | 400 | NI | 20 | 64.1 | NI | NI | NI | NI | NI | 100 | 0 | 0 | Yes | Yes | Yes | Yes | Yes | Yes | Yes | No | 15 | 78.8 | NI | NI | NI | No | No | Yes
295 | 43 | Li et al, 2018 | 2018 | Journal of Environmental Management | 4.17 | Chicken feathers | IM | NA | HTC | 450 | 60 | Ti(OBu)4 | Ti | TINC2 | Multi-step | Hydrothermal | 450 | 60 | RhB | 479.01 | Dye | 20 | 1 | 240 | VIS | 400 | NI | 20 | 2.07 | NI | NI | NI | NI | NI | 100 | 0 | 0 | Yes | Yes | Yes | Yes | Yes | Yes | Yes | No | 32 | 90.91 | NI | NI | NI | No | No | Yes
297 | 44 | Li et al, 2020 | 2020 | Applied Catalysis B: Environmental | 16.68 | Aloe | AF | NA | NA | NA | NA | TiCl3 | Ti | TP-TiO2 | One-step | Hydrothermal | 180 | 180 | CIP | 331.35 | Pharmaceutical | 10.8 | 0.1 | 60 | UV-VIS | NI | NI | NI | 84 | NI | NI | NI | NI | 3.2 | 100 | 0 | 0 | Yes | Yes | No | No | Yes | No | No | No | 5 | 90 | 0.0403 | 5 | 85 | No | No | No
298 | 44 | Li et al, 2020 | 2020 | Applied Catalysis B: Environmental | 16.68 | Aloe | AF | NA | NA | NA | NA | TiCl3 | Ti | RL-TiO2 | One-step | Impregnation | 500 | 180 | CIP | 331.35 | Pharmaceutical | 10.8 | 0.1 | 60 | UV-VIS | NI | NI | NI | 65 | NI | NI | NI | NI | 3.2 | 100 | 0 | 0 | Yes | Yes | Yes | Yes | Yes | No | Yes | No | 2 | 52 | 0.0119 | NI | NI | No | No | No
296 | 45 | Li et al., 2019 | 2019 | Chemical Engineering Journal | 10.65 | Poultry feathers | IM | KOH | Hydrothermal | 220 | 480 | Ti(OBu)4 | Ti | PFB | Multi-step | Hydrothermal | 800 | 60 | AMO | 365.4 | Pharmaceutical | 20 | 0.5 | 300 | VIS | >400 | NI | 25 | 261.24 | NI | NI | NI | NI | NI | 100 | 0 | 0 | Yes | Yes | Yes | Yes | Yes | Yes | Yes | No | NI | 90.34 | NI | 4 | 42 | No | No | Yes
299 | 46 | Lisowski et al., 2017 | 2017 | ACS Sustainable Chemistry & Engineering | 6.97 | Soft wood pellets | AF | NI | Pyrolysis | 700 | 5 | TTiP | Ti | TiO2/SWP700 | Multi-step | US-impregnation | 400 | 300 | PH | 94.11 | Phenolic | 50 | 1 | 240 | VIS | 400-680 | 7.6 | 30 | 399 | 22 | NI | NI | NI | 2.12 | 100 | 0 | 0 | Yes | Yes | No | Yes | Yes | Yes | Yes | Yes | NI | 33.6 | NI | NI | NI | No | No | No
300 | 46 | Lisowski et al., 2017 | 2017 | ACS Sustainable Chemistry & Engineering | 6.97 | Soft wood pellets | AF | NI | Pyrolysis | 700 | 5 | TTiP | Ti | TiO2/SWP700 | Multi-step | US-impregnation | 400 | 300 | PH | 94.11 | Phenolic | 50 | 1 | 240 | UV | 365 | 7.5 | 30 | 399 | 22 | NI | NI | NI | 2.12 | 100 | 0 | 0 | Yes | Yes | No | Yes | Yes | Yes | Yes | Yes | NI | 64.1 | NI | 5 | 54 | No | No | No
301 | 46 | Lisowski et al., 2017 | 2017 | ACS Sustainable Chemistry & Engineering | 6.97 | Miscanthus straw pellets | AF | NI | Pyrolysis | 700 | 5 | TTiP | Ti | TiO2/MSP700 | Multi-step | US-impregnation | 400 | 300 | PH | 94.11 | Phenolic | 50 | 1 | 240 | VIS | 400-680 | 7.6 | 30 | 215 | 23 | NI | NI | NI | 2.5 | 100 | 0 | 0 | Yes | Yes | No | No | Yes | No | No | No | NI | 27.8 | NI | NI | NI | No | No | No
302 | 46 | Lisowski et al., 2017 | 2017 | ACS Sustainable Chemistry & Engineering | 6.97 | Soft wood pellets | AF | NI | Pyrolysis | 550 | 5 | TTiP | Ti | TiO2/SWP550 | Multi-step | US-impregnation | 400 | 300 | PH | 94.11 | Phenolic | 50 | 1 | 240 | VIS | 400-680 | 7.6 | 30 | 400 | 12 | NI | NI | NI | 2.45 | 100 | 0 | 0 | Yes | Yes | No | No | Yes | No | No | No | NI | 31.2 | NI | NI | NI | No | No | No
303 | 46 | Lisowski et al., 2017 | 2017 | ACS Sustainable Chemistry & Engineering | 6.97 | Miscanthus straw pellets | AF | NI | Pyrolysis | 550 | 5 | TTiP | Ti | TiO2/MSP550 | Multi-step | US-impregnation | 400 | 300 | PH | 94.11 | Phenolic | 50 | 1 | 240 | VIS | 400-680 | 7.6 | 30 | 148 | 18 | NI | NI | NI | 2.43 | 100 | 0 | 0 | Yes | Yes | No | No | Yes | No | No | No | NI | 26.3 | NI | NI | NI | No | No | No
304 | 46 | Lisowski et al., 2017 | 2017 | ACS Sustainable Chemistry & Engineering | 6.97 | Miscanthus straw pellets | AF | NI | Pyrolysis | 700 | 5 | TTiP | Ti | TiO2/MSP700 | Multi-step | US-impregnation | 400 | 300 | PH | 94.11 | Phenolic | 50 | 1 | 240 | UV | 365 | 7.6 | 30 | 215 | 23 | NI | NI | NI | 2.5 | 100 | 0 | 0 | Yes | Yes | No | No | Yes | No | No | No | NI | 61.3 | NI | NI | NI | No | No | No
305 | 46 | Lisowski et al., 2017 | 2017 | ACS Sustainable Chemistry & Engineering | 6.97 | Soft wood pellets | AF | NI | Pyrolysis | 550 | 5 | TTiP | Ti | TiO2/SWP550 | Multi-step | US-impregnation | 400 | 300 | PH | 94.11 | Phenolic | 50 | 1 | 240 | UV | 365 | 7.6 | 30 | 400 | 12 | NI | NI | NI | 2.45 | 100 | 0 | 0 | Yes | Yes | No | No | Yes | No | No | No | NI | 51.7 | NI | NI | NI | No | No | No
306 | 46 | Lisowski et al., 2017 | 2017 | ACS Sustainable Chemistry & Engineering | 6.97 | Miscanthus straw pellets | AF | NI | Pyrolysis | 550 | 5 | TTiP | Ti | TiO2/MSP550 | Multi-step | US-impregnation | 400 | 300 | PH | 94.11 | Phenolic | 50 | 1 | 240 | UV | 365 | 7.6 | 30 | 148 | 18 | NI | NI | NI | 2.43 | 100 | 0 | 0 | Yes | Yes | No | No | Yes | No | No | No | NI | 48.1 | NI | NI | NI | No | No | No
307 | 47 | Lisowski et al., 2018 | 2018 | Journal of Analytical and Applied Pyrolysis | 3.9 | Lignin | AF | NA | NA | NA | NA | TiO2 | Ti | 25 wt.% TiO2/secondary char+LIGNIN | One-step | US-impregnation | 400 | 20 | PH | 94.11 | Phenolic | 50 | NI | 240 | UV | NI | 10.39 | NI | 11.5 | NI | NI | NI | NI | 3.18 | 76 | 24 | 0 | Yes | Yes | No | No | No | No | Yes | No | 2 | 35.8 | NI | NI | NI | No | Yes | No
308 | 47 | Lisowski et al., 2018 | 2018 | Journal of Analytical and Applied Pyrolysis | 3.9 | Soft wood pellets | AF | NA | NA | NA | NA | TiO2 | Ti | 25 wt.% TiO2/secondary char+SWP700 | One-step | US-impregnation | 400 | 20 | PH | 94.11 | Phenolic | 50 | NI | 240 | UV | NI | 8.55 | NI | 60.3 | NI | NI | NI | NI | 3.06 | 78 | 22 | 0 | Yes | Yes | No | No | No | No | Yes | No | 5 | 52.5 | NI | NI | NI | No | Yes | No
309 | 48 | Lisowski et al., 2018a | 2018 | ChemCatChem | 4.85 | Starbon800 | NC | NI | NI | NI | NI | TTiP | Ti | 20.4 wt. %TiO2/STARBON-800_48 μm | Multi-step | US-impregnation | 110 | 300 | PH | 94.11 | Phenolic | 50 | NI | 240 | VIS | 400-680 | NI | 30 | 517 | 6 | 0.5 | 17 | NI | 2.73 | 100 | 0 | 0 | Yes | Yes | Yes | Yes | Yes | No | Yes | No | 15.8 | 33.5 | NI | NI | NI | No | No | No
310 | 48 | Lisowski et al., 2018a | 2018 | ChemCatChem | 4.85 | Soft Wood Pellets | AF | NI | Pyrolysis | 700 | NI | TTiP | Ti | 20.4 wt. %TiO2/SWP700_48 μm | Multi-step | US-impregnation | 110 | 300 | PH | 94.11 | Phenolic | 50 | NI | 240 | VIS | 400-680 | NI | 30 | 242 | 7 | 0.32 | 4 | NI | 2.71 | 100 | 0 | 0 | Yes | Yes | Yes | Yes | Yes | No | Yes | No | 11.9 | 27.5 | NI | NI | NI | No | No | No
311 | 48 | Lisowski et al., 2018a | 2018 | ChemCatChem | 4.85 | Starbon800 | NC | NI | NI | NI | NI | TTiP | Ti | 20.4 wt. %TiO2/STARBON-800_48 μm | Multi-step | US-impregnation | 110 | 300 | PH | 94.11 | Phenolic | 50 | NI | 240 | UV | 220-400 | NI | 30 | 517 | 6 | 0.5 | 17 | NI | 2.73 | 100 | 0 | 0 | Yes | Yes | Yes | Yes | Yes | No | Yes | No | 24.7 | 69 | NI | NI | NI | No | No | No
312 | 48 | Lisowski et al., 2018a | 2018 | ChemCatChem | 4.85 | Soft Wood Pellets | AF | NI | Pyrolysis | 700 | NI | TTiP | Ti | 20.4 wt. %TiO2/SWP700_48 μm | Multi-step | US-impregnation | 110 | 300 | PH | 94.11 | Phenolic | 50 | NI | 240 | UV | 220-400 | NI | 30 | 242 | 7 | 0.32 | 4 | NI | 2.71 | 100 | 0 | 0 | Yes | Yes | Yes | Yes | Yes | No | Yes | No | 15.8 | 58.5 | NI | NI | NI | No | No | No
314 | 49 | Liu et al., 2018 | 2018 | Journal of Saudi Chemical Society | 3.51 | Bamboo | AF | KOH | NA | NA | NA | Ti(OBu)4 | Ti | C3 | Multi-step | Hydrothermal | 800 | 180 | MB | 319.85 | Dye | 12.8 | 0.2 | 25 | UV | NI | NI | NI | 263.75 | NI | 0.22 | 26.47 | NI | 3.07 | 50 | 50 | 0 | Yes | Yes | Yes | No | Yes | No | No | No | 35 | 93 | 0.1083 | NI | NI | No | No | No
315 | 49 | Liu et al., 2018 | 2018 | Journal of Saudi Chemical Society | 3.51 | Bamboo | AF | KOH | NA | NA | NA | Ti(OBu)4 | Ti | C4 | Multi-step | Hydrothermal | 800 | 180 | MB | 319.85 | Dye | 12.8 | 0.2 | 25 | UV | NI | NI | NI | 203.58 | NI | 0.16 | 22.92 | NI | 3.09 | 50 | 50 | 0 | Yes | Yes | Yes | No | Yes | No | No | No | 23 | 89 | 0.0818 | NI | NI | No | No | No
316 | 49 | Liu et al., 2018 | 2018 | Journal of Saudi Chemical Society | 3.51 | Bamboo | AF | KOH | NA | NA | NA | Ti(OBu)4 | Ti | C2 | Multi-step | Hydrothermal | 800 | 180 | MB | 319.85 | Dye | 12.8 | 0.2 | 25 | UV | NI | NI | NI | 211.46 | NI | 0.14 | 24.94 | NI | 3.06 | 50 | 50 | 0 | Yes | Yes | Yes | No | Yes | No | No | No | 35 | 71 | 0.0432 | NI | NI | No | No | No
317 | 49 | Liu et al., 2018 | 2018 | Journal of Saudi Chemical Society | 3.51 | Bamboo | AF | KOH | NA | NA | NA | Ti(OBu)4 | Ti | C2 | Multi-step | Hydrothermal | 800 | 180 | MB | 319.85 | Dye | 12.8 | 0.2 | 240 | VIS | NI | NI | NI | 211.46 | NI | 0.14 | 24.94 | NI | 3.06 | 50 | 50 | 0 | Yes | Yes | Yes | No | Yes | No | No | No | 35 | 59 | 0.03 | NI | NI | No | No | No
318 | 49 | Liu et al., 2018 | 2018 | Journal of Saudi Chemical Society | 3.51 | Bamboo | AF | KOH | NA | NA | NA | Ti(OBu)4 | Ti | C1 | Multi-step | Hydrothermal | 800 | 180 | MB | 319.85 | Dye | 12.8 | 0.2 | 25 | UV | NI | NI | NI | 179.27 | NI | 0.13 | 27.72 | NI | 2.92 | 50 | 50 | 0 | Yes | Yes | Yes | No | Yes | No | No | No | 33 | 41 | 0.016 | NI | NI | No | No | No
319 | 49 | Liu et al., 2018 | 2018 | Journal of Saudi Chemical Society | 3.51 | Bamboo | AF | KOH | NA | NA | NA | Ti(OBu)4 | Ti | C3 | Multi-step | Hydrothermal | 800 | 180 | MB | 319.85 | Dye | 12.8 | 0.2 | 240 | VIS | NI | NI | NI | 263.75 | NI | 0.22 | 26.47 | NI | 3.07 | 50 | 50 | 0 | Yes | Yes | Yes | No | Yes | No | No | No | 35 | 63 | 0.00329 | NI | NI | No | No | No
320 | 49 | Liu et al., 2018 | 2018 | Journal of Saudi Chemical Society | 3.51 | Bamboo | AF | KOH | NA | NA | NA | Ti(OBu)4 | Ti | C4 | Multi-step | Hydrothermal | 800 | 180 | MB | 319.85 | Dye | 12.8 | 0.2 | 240 | VIS | NI | NI | NI | 203.58 | NI | 0.16 | 22.92 | NI | 3.09 | 50 | 50 | 0 | Yes | Yes | Yes | No | Yes | No | No | No | 23 | 54 | 0.00251 | NI | NI | No | No | No
321 | 49 | Liu et al., 2018 | 2018 | Journal of Saudi Chemical Society | 3.51 | Bamboo | AF | KOH | NA | NA | NA | Ti(OBu)4 | Ti | C1 | Multi-step | Hydrothermal | 800 | 180 | MB | 319.85 | Dye | 12.8 | 0.2 | 240 | VIS | NI | NI | NI | 179.27 | NI | 0.13 | 27.72 | NI | 2.92 | 50 | 50 | 0 | Yes | Yes | Yes | No | Yes | No | No | No | 33 | 44 | 0.00189 | NI | NI | No | No | No
322 | 50 | Liu et al., 2020 | 2020 | Scientific Reports | 3.99 | Poplar sawdust | AF | KOH | NA | NA | NA | ZnSO4 | Zn | ZnO/ZnS@BC | One-step | Impregnation | 600 | 120 | NOF | 319.33 | Pharmaceutical | 25 | 0.1 | 180 | UV | NI | 7 | 25 | NI | NI | NI | NI | NI | NI | 0 | 0 | NI | No | Yes | Yes | Yes | No | No | Yes | No | 30 | 48 | 0.0034 | NI | NI | No | No | No
323 | 50 | Liu et al., 2020 | 2020 | Scientific Reports | 3.99 | Poplar sawdust | AF | KOH | NA | NA | NA | ZnSO4 | Zn | ZnO/ZnS@BC | One-step | Impregnation | 600 | 120 | NOF | 319.33 | Pharmaceutical | 25 | 0.2 | 180 | UV | NI | 7 | 25 | NI | NI | NI | NI | NI | NI | 0 | 0 | NI | No | Yes | Yes | Yes | No | No | Yes | No | 40 | 56 | 0.0045 | NI | NI | No | No | No
324 | 50 | Liu et al., 2020 | 2020 | Scientific Reports | 3.99 | Poplar sawdust | AF | KOH | NA | NA | NA | ZnSO4 | Zn | ZnO/ZnS@BC | One-step | Impregnation | 600 | 120 | NOF | 319.33 | Pharmaceutical | 25 | 0.3 | 180 | UV | NI | 7 | 25 | NI | NI | NI | NI | NI | NI | 0 | 0 | NI | No | Yes | Yes | Yes | No | No | Yes | No | 42 | 60 | 0.005 | NI | NI | No | No | No
325 | 50 | Liu et al., 2020 | 2020 | Scientific Reports | 3.99 | Poplar sawdust | AF | KOH | NA | NA | NA | ZnSO4 | Zn | ZnO/ZnS@BC | One-step | Impregnation | 600 | 120 | NOF | 319.33 | Pharmaceutical | 25 | 0.4 | 180 | UV | NI | 7 | 25 | NI | NI | NI | NI | NI | NI | 0 | 0 | NI | No | Yes | Yes | Yes | No | No | Yes | No | 52 | 80 | 0.007 | NI | NI | No | No | No
326 | 50 | Liu et al., 2020 | 2020 | Scientific Reports | 3.99 | Poplar sawdust | AF | KOH | NA | NA | NA | ZnSO4 | Zn | ZnO/ZnS@BC | One-step | Impregnation | 600 | 120 | NOF | 319.33 | Pharmaceutical | 25 | 0.5 | 180 | UV | NI | 7 | 25 | NI | NI | NI | NI | NI | NI | 0 | 0 | NI | No | Yes | Yes | Yes | No | No | Yes | No | 55 | 95 | 0.0212 | 5 | 79 | No | No | No
327 | 50 | Liu et al., 2020 | 2020 | Scientific Reports | 3.99 | Poplar sawdust | AF | KOH | NA | NA | NA | ZnSO4 | Zn | ZnO/ZnS@BC | One-step | Impregnation | 600 | 120 | NOF | 319.33 | Pharmaceutical | 25 | 0.5 | 180 | UV | NI | 3 | 25 | NI | NI | NI | NI | NI | NI | 0 | 0 | NI | No | Yes | Yes | Yes | No | No | Yes | No | 47 | 83 | 0.0087 | NI | NI | No | No | No
328 | 50 | Liu et al., 2020 | 2020 | Scientific Reports | 3.99 | Poplar sawdust | AF | KOH | NA | NA | NA | ZnSO4 | Zn | ZnO/ZnS@BC | One-step | Impregnation | 600 | 120 | NOF | 319.33 | Pharmaceutical | 25 | 0.5 | 180 | UV | NI | 5 | 25 | NI | NI | NI | NI | NI | NI | 0 | 0 | NI | No | Yes | Yes | Yes | No | No | Yes | No | 50 | 80 | 0.0083 | NI | NI | No | No | No
329 | 50 | Liu et al., 2020 | 2020 | Scientific Reports | 3.99 | Poplar sawdust | AF | KOH | NA | NA | NA | ZnSO4 | Zn | ZnO/ZnS@BC | One-step | Impregnation | 600 | 120 | NOF | 319.33 | Pharmaceutical | 25 | 0.5 | 180 | UV | NI | 9 | 25 | NI | NI | NI | NI | NI | NI | 0 | 0 | NI | No | Yes | Yes | Yes | No | No | Yes | No | 37 | 81 | 0.0085 | NI | NI | No | No | No
330 | 50 | Liu et al., 2020 | 2020 | Scientific Reports | 3.99 | Poplar sawdust | AF | KOH | NA | NA | NA | ZnSO4 | Zn | ZnO/ZnS@BC | One-step | Impregnation | 600 | 120 | NOF | 319.33 | Pharmaceutical | 25 | 0.5 | 180 | UV | NI | 11 | 25 | NI | NI | NI | NI | NI | NI | 0 | 0 | NI | No | Yes | Yes | Yes | No | No | Yes | No | 33 | 82 | 0.0091 | NI | NI | No | No | No
313 | 51 | Loo et al., 2021 | 2021 | Chemosphere | 5.1 | Oil palm empty fruit bunch | AF | H3PO4 | Calcination | 600 | 90 | TTiP | Ti | 15Fe-TiO2/25AC | Multi-step | Impregnation | NI | NI | MG | 364.9 | Dye | 100 | 1 | 60 | UV | 302 | 4 | NI | 182.2 | NI | NI | NI | NI | 1.34 | 100 | 0 | 0 | Yes | Yes | No | No | Yes | No | No | No | NI | 33 | NI | NI | NI | No | No | No
331 | 52 | Lu et al., 2019 | 2019 | Chemosphere | 5.1 | Walnut shell | AF | NA | Slow pyrolysis | 700 | 120 | Ti(OBu)4 | Ti | CT0.2/1 | Multi-step | Hydrolysis | 500 | 60 | MO | 327.33 | Dye | 20 | 0.25 | 150 | UV | 360 | NI | NI | NI | NI | NI | NI | NI | 3.27 | 100 | 0 | 0 | Yes | Yes | No | No | Yes | Yes | Yes | Yes | NI | 96.88 | 0.0226 | 5 | 92.45 | No | No | No
332 | 52 | Lu et al., 2019 | 2019 | Chemosphere | 5.1 | Walnut shell | AF | NA | Slow pyrolysis | 700 | 120 | Ti(OBu)4 | Ti | CT1/1 | Multi-step | Hydrolysis | 500 | 60 | MO | 327.33 | Dye | 20 | 0.25 | 150 | UV | 360 | NI | NI | NI | NI | NI | NI | NI | 3.28 | 100 | 0 | 0 | Yes | No | No | No | Yes | Yes | No | Yes | NI | 63.11 | 0.0064 | NI | NI | No | No | No
333 | 52 | Lu et al., 2019 | 2019 | Chemosphere | 5.1 | Walnut shell | AF | NA | Slow pyrolysis | 700 | 120 | Ti(OBu)4 | Ti | CT0.8/1 | Multi-step | Hydrolysis | 500 | 60 | MO | 327.33 | Dye | 20 | 0.25 | 150 | UV | 360 | NI | NI | NI | NI | NI | NI | NI | 3.28 | 100 | 0 | 0 | No | No | No | No | No | No | No | Yes | NI | 70 | 0.0083 | NI | NI | No | No | No
334 | 52 | Lu et al., 2019 | 2019 | Chemosphere | 5.1 | Walnut shell | AF | NA | Slow pyrolysis | 700 | 120 | Ti(OBu)4 | Ti | CT0.5/1 | Multi-step | Hydrolysis | 500 | 60 | MO | 327.33 | Dye | 20 | 0.25 | 150 | UV | 360 | NI | NI | NI | NI | NI | NI | NI | 3.28 | 100 | 0 | 0 | Yes | Yes | Yes | No | Yes | Yes | No | Yes | NI | 87.33 | 0.0136 | NI | NI | No | No | No
335 | 52 | Lu et al., 2019 | 2019 | Chemosphere | 5.1 | Walnut shell | AF | NA | Slow pyrolysis | 700 | 120 | Ti(OBu)4 | Ti | CT0.1/1 | Multi-step | Hydrolysis | 500 | 60 | MO | 327.33 | Dye | 20 | 0.25 | 150 | UV | 360 | NI | NI | NI | NI | NI | NI | NI | 3.26 | 100 | 0 | 0 | No | No | No | No | No | No | No | Yes | NI | 90.1 | 0.0155 | NI | NI | No | No | No
336 | 53 | Luo et al., 2015 | 2015 | Chemical Engineering Journal | 10.65 | Chinese honeylocust spine wood | AF | HNO3 | NA | NA | NA | Ti(OBu)4 | Ti | TiO2-WC-500 | Multi-step | Sol-gel | 500 | 120 | BPA | 228.29 | Phenolic | 20 | 0.5 | 540 | UV | 254 | 7 | NI | 45.64 | 9.1 | NI | NI | NI | NI | 58.5 | 41.5 | 0 | Yes | Yes | No | Yes | No | No | Yes | No | 3.51 | 58.1 | NI | NI | NI | No | No | No
337 | 53 | Luo et al., 2015 | 2015 | Chemical Engineering Journal | 10.65 | Chinese honeylocust spine wood | AF | HNO3 | NA | NA | NA | Ti(OBu)4 | Ti | TiO2-WC-400 | Multi-step | Sol-gel | 400 | 120 | BPA | 228.29 | Phenolic | 20 | 0.5 | 540 | UV | 254 | 7 | NI | 270.89 | 10.1 | 0.1656 | NI | NI | NI | 80 | 20 | 0 | Yes | Yes | No | Yes | No | No | Yes | No | 58.67 | 80.08 | NI | NI | NI | No | No | No
338 | 53 | Luo et al., 2015 | 2015 | Chemical Engineering Journal | 10.65 | Chinese honeylocust spine wood | AF | HNO3 | NA | NA | NA | Ti(OBu)4 | Ti | TiO2-WC-450 | Multi-step | Sol-gel | 450 | 120 | BPA | 228.29 | Phenolic | 20 | 0.5 | 540 | UV | 254 | 7 | NI | 196.39 | 11.8 | 0.1614 | NI | NI | NI | 75 | 25 | 0 | Yes | Yes | No | Yes | No | No | Yes | No | 24.96 | 78.32 | NI | NI | NI | No | No | No
339 | 54 | Luo et al., 2021 | 2021 | Journal of Alloys and Compounds | 4.65 | Peanut shell | AF | NA | Slow pyrolysis | 600 | 120 | Ti(OBu)4 | Ti | PCT-600 | One-step | Impregnation | 500 | 120 | MB | 319.85 | Dye | 30 | 1 | 90 | UV-VIS | 300/350 W | NI | NI | NI | NI | NI | NI | NI | NI | NI | NI | NI | No | No | No | No | No | No | No | No | NI | NI | 0.034 | NI | NI | No | No | No
340 | 54 | Luo et al., 2021 | 2021 | Journal of Alloys and Compounds | 4.65 | Peanut shell | AF | NA | Slow pyrolysis | 650 | 120 | Ti(OBu)4 | Ti | PCT-650 | One-step | Impregnation | 500 | 120 | MB | 319.85 | Dye | 30 | 1 | 90 | UV-VIS | 300/350 W | NI | NI | NI | NI | NI | NI | NI | NI | NI | NI | NI | No | No | No | No | No | No | No | No | NI | NI | 0.037 | NI | NI | No | No | No
341 | 54 | Luo et al., 2021 | 2021 | Journal of Alloys and Compounds | 4.65 | Peanut shell | AF | NA | Slow pyrolysis | 700 | 120 | Ti(OBu)4 | Ti | PCT-A-500 | One-step | Impregnation | 500 | 120 | MB | 319.85 | Dye | 30 | 1 | 90 | UV-VIS | 300/350 W | NI | NI | 118.54 | NI | NI | NI | NI | NI | 100 | 0 | 0 | Yes | Yes | Yes | Yes | Yes | Yes | Yes | Yes | NI | 99 | 0.04 | 5 | 90 | No | No | No
342 | 54 | Luo et al., 2021 | 2021 | Journal of Alloys and Compounds | 4.65 | Peanut shell | AF | NA | Slow pyrolysis | 750 | 120 | Ti(OBu)4 | Ti | PCT-750 | One-step | Impregnation | 500 | 120 | MB | 319.85 | Dye | 30 | 1 | 90 | UV-VIS | 300/350 W | NI | NI | NI | NI | NI | NI | NI | NI | NI | NI | NI | No | No | No | No | No | No | No | No | NI | NI | 0.03 | NI | NI | No | No | No
343 | 54 | Luo et al., 2021 | 2021 | Journal of Alloys and Compounds | 4.65 | Peanut shell | AF | NA | Slow pyrolysis | 700 | 120 | Ti(OBu)4 | Ti | PCT-A-400 | One-step | Impregnation | 500 | 120 | MB | 319.85 | Dye | 30 | 1 | 90 | UV-VIS | 300/350 W | NI | NI | NI | NI | NI | NI | NI | NI | NI | NI | NI | No | No | No | No | No | No | No | No | NI | NI | 0.023 | NI | NI | No | No | No
344 | 54 | Luo et al., 2021 | 2021 | Journal of Alloys and Compounds | 4.65 | Peanut shell | AF | NA | Slow pyrolysis | 700 | 120 | Ti(OBu)4 | Ti | PCT-A-600 | One-step | Impregnation | 500 | 120 | MB | 319.85 | Dye | 30 | 1 | 90 | UV-VIS | 300/350 W | NI | NI | NI | NI | NI | NI | NI | NI | NI | NI | NI | No | No | No | No | No | No | No | No | NI | NI | 0.021 | NI | NI | No | No | No
345 | 54 | Luo et al., 2021 | 2021 | Journal of Alloys and Compounds | 4.65 | Peanut shell | AF | NA | Slow pyrolysis | 600 | 120 | Ti(OBu)4 | Ti | PCT-600 | One-step | Impregnation | 500 | 120 | MB | 319.85 | Dye | 10 | 1 | 90 | UV-VIS | 300/350 W | NI | NI | NI | NI | NI | NI | NI | NI | NI | NI | NI | No | No | No | No | No | No | No | No | 10 | 99 | NI | NI | NI | No | No | No
346 | 54 | Luo et al., 2021 | 2021 | Journal of Alloys and Compounds | 4.65 | Peanut shell | AF | NA | Slow pyrolysis | 650 | 120 | Ti(OBu)4 | Ti | PCT-650 | One-step | Impregnation | 500 | 120 | MB | 319.85 | Dye | 10 | 1 | 90 | UV-VIS | 300/350 W | NI | NI | NI | NI | NI | NI | NI | NI | NI | NI | NI | No | No | No | No | No | No | No | No | 48 | 99 | NI | NI | NI | No | No | No
347 | 54 | Luo et al., 2021 | 2021 | Journal of Alloys and Compounds | 4.65 | Peanut shell | AF | NA | Slow pyrolysis | 700 | 120 | Ti(OBu)4 | Ti | PCT-A-500 | One-step | Impregnation | 500 | 120 | MB | 319.85 | Dye | 10 | 1 | 90 | UV-VIS | 300/350 W | NI | NI | 118.54 | NI | NI | NI | NI | NI | 100 | 0 | 0 | Yes | Yes | Yes | Yes | Yes | Yes | Yes | Yes | 72 | 99 | NI | NI | NI | No | No | No
348 | 54 | Luo et al., 2021 | 2021 | Journal of Alloys and Compounds | 4.65 | Peanut shell | AF | NA | Slow pyrolysis | 750 | 120 | Ti(OBu)4 | Ti | PCT-750 | One-step | Impregnation | 500 | 120 | MB | 319.85 | Dye | 10 | 1 | 90 | UV-VIS | 300/350 W | NI | NI | NI | NI | NI | NI | NI | NI | NI | NI | NI | No | No | No | No | No | No | No | No | 35 | 99 | NI | NI | NI | No | No | No
349 | 54 | Luo et al., 2021 | 2021 | Journal of Alloys and Compounds | 4.65 | Peanut shell | AF | NA | Slow pyrolysis | 600 | 120 | Ti(OBu)4 | Ti | PCT-600 | One-step | Impregnation | 500 | 120 | MB | 319.85 | Dye | 20 | 1 | 90 | UV-VIS | 300/350 W | NI | NI | NI | NI | NI | NI | NI | NI | NI | NI | NI | No | No | No | No | No | No | No | No | 12 | 98 | NI | NI | NI | No | No | No
350 | 54 | Luo et al., 2021 | 2021 | Journal of Alloys and Compounds | 4.65 | Peanut shell | AF | NA | Slow pyrolysis | 650 | 120 | Ti(OBu)4 | Ti | PCT-650 | One-step | Impregnation | 500 | 120 | MB | 319.85 | Dye | 20 | 1 | 90 | UV-VIS | 300/350 W | NI | NI | NI | NI | NI | NI | NI | NI | NI | NI | NI | No | No | No | No | No | No | No | No | 23 | 98 | NI | NI | NI | No | No | No
351 | 54 | Luo et al., 2021 | 2021 | Journal of Alloys and Compounds | 4.65 | Peanut shell | AF | NA | Slow pyrolysis | 700 | 120 | Ti(OBu)4 | Ti | PCT-A-500 | One-step | Impregnation | 500 | 120 | MB | 319.85 | Dye | 20 | 1 | 90 | UV-VIS | 300/350 W | NI | NI | 118.54 | NI | NI | NI | NI | NI | 100 | 0 | 0 | Yes | Yes | Yes | Yes | Yes | Yes | Yes | Yes | 43 | 99 | NI | NI | NI | No | No | No
352 | 54 | Luo et al., 2021 | 2021 | Journal of Alloys and Compounds | 4.65 | Peanut shell | AF | NA | Slow pyrolysis | 750 | 120 | Ti(OBu)4 | Ti | PCT-750 | One-step | Impregnation | 500 | 120 | MB | 319.85 | Dye | 20 | 1 | 90 | UV-VIS | 300/350 W | NI | NI | NI | NI | NI | NI | NI | NI | NI | NI | NI | No | No | No | No | No | No | No | No | 17 | 97 | NI | NI | NI | No | No | No
353 | 55 | Makrigianni et al., 2015 | 2015 | Applied Catalysis B: Environmental | 16.68 | Rubber tires | IM | HNO3 | Pyrolysis | 450 | 240 | Ti(OBu)4 | Ti | CT 0.1/2 | Multi-step | Sol-gel | 500 | 60 | PH | 94.11 | Phenolic | 10 | 0.1 | 300 | SUN-S | >290 (500 W m−2) | 6.5 | 25 | 44 | 19 | NI | NI | 6.5 | 3.22 | 100 | 0 | 0 | Yes | Yes | No | Yes | Yes | No | No | No | 17 | 83 | 0.0056 | NI | NI | No | No | No
354 | 55 | Makrigianni et al., 2015 | 2015 | Applied Catalysis B: Environmental | 16.68 | Rubber tires | IM | HNO3 | Pyrolysis | 450 | 240 | Ti(OBu)4 | Ti | CT 0.2/2 | Multi-step | Sol-gel | 500 | 60 | PH | 94.11 | Phenolic | 10 | 0.1 | 300 | SUN-S | >290 (500 W m−2) | 6.5 | 25 | 61.3 | 18 | NI | NI | 6.2 | 3.23 | 100 | 0 | 0 | Yes | Yes | No | Yes | Yes | No | No | No | 22 | 99 | 0.0063 | 3 | 99 | No | No | No
355 | 55 | Makrigianni et al., 2015 | 2015 | Applied Catalysis B: Environmental | 16.68 | Rubber tires | IM | HNO3 | Pyrolysis | 450 | 240 | Ti(OBu)4 | Ti | CT 0.5/2 | Multi-step | Sol-gel | 500 | 60 | PH | 94.11 | Phenolic | 10 | 0.1 | 300 | SUN-S | >290 (500 W m−2) | 6.5 | 25 | 81.5 | 17 | NI | NI | 5.9 | 3.24 | 100 | 0 | 0 | Yes | Yes | No | Yes | Yes | No | No | No | 22 | 90 | 0.0056 | NI | NI | No | No | No
356 | 55 | Makrigianni et al., 2015 | 2015 | Applied Catalysis B: Environmental | 16.68 | Rubber tires | IM | HNO3 | Pyrolysis | 450 | 240 | Ti(OBu)4 | Ti | CT 0.7/2 | Multi-step | Sol-gel | 500 | 60 | PH | 94.11 | Phenolic | 10 | 0.1 | 300 | SUN-S | >290 (500 W m−2) | 6.5 | 25 | 78.45 | 17 | NI | NI | 5.8 | 3.19 | 100 | 0 | 0 | Yes | Yes | No | Yes | Yes | No | No | No | 32 | 76 | 0.0035 | NI | NI | No | No | No
357 | 55 | Makrigianni et al., 2015 | 2015 | Applied Catalysis B: Environmental | 16.68 | Rubber tires | IM | HNO3 | Pyrolysis | 450 | 240 | Ti(OBu)4 | Ti | CT 1.0/2 | Multi-step | Sol-gel | 500 | 60 | PH | 94.11 | Phenolic | 10 | 0.1 | 300 | SUN-S | >290 (500 W m−2) | 6.5 | 25 | 127.2 | 13 | NI | NI | 4 | 3.23 | 100 | 0 | 0 | Yes | Yes | No | Yes | Yes | No | No | No | 38 | 75 | 0.0028 | NI | NI | No | No | No
358 | 56 | Matos et al., 2013 | 2013 | Carbon | 3.61 | Waste plum stones | AF | Steam | NI | 800 | 90 | TTiP | Ti | PNA | Multi-step | Impregnation | 110 | 120 | MB | 319.85 | Dye | 25 | 0.55 | 200 | VIS | 1.44 x10^17 photons cm-2s-1 | 7.2 | 25 | 895 | NI | 0.766 | 2.15 | NI | NI | NI | NI | 0 | No | Yes | No | No | No | No | Yes | No | 15 | 100 | 0.0239 | NI | NI | No | Yes | No
359 | 56 | Matos et al., 2013 | 2013 | Carbon | 3.61 | Waste plum stones | AF | NI | Slow pyrolysis | 700 | 60 | TTiP | Ti | PK | Multi-step | Impregnation | 110 | 120 | MB | 319.85 | Dye | 25 | 0.55 | 200 | VIS | 1.44 x10^17 photons cm-2s-1 | 7.2 | 25 | 373 | NI | 0.244 | 1.99 | NI | NI | NI | NI | 0 | No | Yes | No | No | No | No | Yes | No | 28 | 100 | 0.0225 | NI | NI | No | Yes | No
360 | 56 | Matos et al., 2013 | 2013 | Carbon | 3.61 | Waste plum stones | AF | NI | NI | 300 | 300 | TTiP | Ti | PN | Multi-step | Impregnation | 110 | 120 | MB | 319.85 | Dye | 25 | 0.55 | 200 | VIS | 1.44 x10^17 photons cm-2s-1 | 7.1 | 25 | 1 | NI | 0.005 | 4.29 | NI | NI | NI | NI | 0 | No | Yes | No | No | No | No | Yes | No | 23 | 100 | 0.0171 | NI | NI | No | Yes | No
361 | 56 | Matos et al., 2013 | 2013 | Carbon | 3.61 | Waste plum stones | AF | NI | NI | 300 | 120 | TTiP | Ti | PNO | Multi-step | Impregnation | 110 | 120 | MB | 319.85 | Dye | 25 | 0.55 | 200 | VIS | 1.44 x10^17 photons cm-2s-1 | 5.8 | 25 | 2 | NI | 0.007 | 5.48 | NI | NI | NI | NI | 0 | No | Yes | No | No | No | No | Yes | No | 16 | 100 | 0.0162 | NI | NI | No | Yes | No
362 | 57 | Matos et al., 2017 | 2017 | Carbon | 3.61 | Tabebuia Pentaphyla | AF | Gasification | NA | 800 | 60 | TTiP | Ti | TiO2-AC | Multi-step | Impregnation | 100 | 120 | PH | 94.11 | Phenolic | 20 | 0.2 | 300 | SUN-S | 265-750 | NI | 35 | 86 | NI | 0.375 | 97.4 | 6.8 | 3.02 | 70 | 30 | 0 | Yes | Yes | No | No | Yes | No | Yes | No | 5 | 59 | NI | NI | NI | No | No | No
363 | 57 | Matos et al., 2017 | 2017 | Carbon | 3.61 | Tabebuia Pentaphyla | AF | Gasification | NA | 800 | 60 | TTiP | Ti | TiO2-AC | Multi-step | Impregnation | 100 | 120 | IM | 255.66 | Pesticides | 20 | 0.2 | 300 | SUN-S | 265-750 | NI | 35 | 86 | NI | 0.375 | 97.4 | 6.8 | 3.02 | 70 | 30 | 0 | Yes | Yes | No | No | Yes | No | Yes | No | 17 | 75 | NI | NI | NI | No | No | No
364 | 57 | Matos et al., 2017 | 2017 | Carbon | 3.61 | Tabebuia Pentaphyla | AF | Gasification | NA | 800 | 60 | TTiP | Ti | TiO2-AC | Multi-step | Impregnation | 100 | 120 | DCA | 128.94 | Pharmaceutical | 20 | 0.2 | 300 | SUN-S | 265-750 | NI | 35 | 86 | NI | 0.375 | 97.4 | 6.8 | 3.02 | 70 | 30 | 0 | Yes | Yes | No | No | Yes | No | Yes | No | 9 | 97 | NI | NI | NI | No | No | No
365 | 57 | Matos et al., 2017 | 2017 | Carbon | 3.61 | Tabebuia Pentaphyla | AF | Gasification | NA | 800 | 60 | TTiP | Ti | TiO2-AC | Multi-step | Impregnation | 100 | 120 | DCA | 128.94 | Pharmaceutical | 20 | 0.2 | 300 | SUN | 10h00-15h00 | NI | 35 | 86 | NI | 0.375 | 97.4 | 6.8 | 3.02 | 70 | 30 | 0 | Yes | Yes | No | No | Yes | No | Yes | No | 7 | 100 | NI | NI | NI | No | No | No
366 | 57 | Matos et al., 2017 | 2017 | Carbon | 3.61 | Tabebuia Pentaphyla | AF | Gasification | NA | 800 | 60 | TTiP | Ti | TiO2-AC | Multi-step | Impregnation | 100 | 120 | IM | 255.66 | Pesticides | 20 | 0.2 | 300 | SUN | 10h00-15h00 | NI | 35 | 86 | NI | 0.375 | 97.4 | 6.8 | 3.02 | 70 | 30 | 0 | Yes | Yes | No | No | Yes | No | Yes | No | 2 | 100 | NI | NI | NI | No | No | No
367 | 57 | Matos et al., 2017 | 2017 | Carbon | 3.61 | Tabebuia Pentaphyla | AF | Gasification | NA | 800 | 60 | TTiP | Ti | TiO2-AC | Multi-step | Impregnation | 100 | 120 | PH | 94.11 | Phenolic | 20 | 0.2 | 300 | SUN | 10h00-15h00 | NI | 35 | 86 | NI | 0.375 | 97.4 | 6.8 | 3.02 | 70 | 30 | 0 | Yes | Yes | No | No | Yes | No | Yes | No | 8 | 100 | NI | NI | NI | No | No | No
373 | 58 | Mian & Liu, 2019 | 2019 | Chemosphere | 5.1 | Sewage sludge | IM | NA | NA | NA | NA | Ti(OBu)4 | Ti | TiO2/biochar - C3 | One-step | Impregnation | 800 | 60 | MB | 319.85 | Dye | 200 | 1 | 300 | VIS | NI | 6.7 | NI | 63.39 | NI | 0.114 | 7.35 | NI | 2.13 | NI | NI | 0 | Yes | No | Yes | No | Yes | No | Yes | Yes | 12 | 17 | NI | NI | NI | No | No | No
374 | 58 | Mian & Liu, 2019 | 2019 | Chemosphere | 5.1 | Sewage sludge | IM | NA | NA | NA | NA | Ti(OBu)4 | Ti | TiO2/biochar - C4 | One-step | Impregnation | 800 | 60 | MB | 319.85 | Dye | 200 | 1 | 300 | VIS | NI | 6.7 | NI | 267.3 | NI | 0.33 | 4.97 | NI | NI | NI | NI | 0 | Yes | No | Yes | No | Yes | No | Yes | Yes | 58 | 74 | NI | NI | NI | No | No | No
375 | 58 | Mian & Liu, 2019 | 2019 | Chemosphere | 5.1 | Sewage sludge | IM | NA | NA | NA | NA | Ti(OBu)4 | Ti | TiO2/Fe/Fe3C-biochar - C5 | One-step | Impregnation | 800 | 60 | MB | 319.85 | Dye | 200 | 1 | 300 | VIS | NI | 6.7 | NI | 50.26 | NI | 0.182 | 14.07 | NI | NI | NI | NI | 0 | No | No | No | No | No | No | No | No | 5 | 20 | NI | NI | NI | No | No | No
376 | 58 | Mian & Liu, 2019 | 2019 | Chemosphere | 5.1 | Sewage sludge | IM | NA | NA | NA | NA | Ti(OBu)4 | Ti | TiO2/Fe/Fe3C-biochar - C6 | One-step | Impregnation | 800 | 60 | MB | 319.85 | Dye | 200 | 1 | 300 | VIS | NI | 6.7 | NI | 65.36 | NI | 0.151 | 9.29 | NI | NI | NI | NI | 0 | No | No | No | No | No | No | No | No | 5 | 15 | NI | NI | NI | No | No | No
377 | 58 | Mian & Liu, 2019 | 2019 | Chemosphere | 5.1 | Sewage sludge | IM | NA | NA | NA | NA | Ti(OBu)4 | Ti | TiO2/Fe/Fe3C-biochar - C7 | One-step | Impregnation | 800 | 60 | MB | 319.85 | Dye | 200 | 1 | 300 | VIS | NI | 6.7 | NI | 74.58 | NI | 0.252 | 131.66 | NI | NI | NI | NI | 0 | No | No | No | No | No | No | No | No | 22 | 29 | NI | NI | NI | No | No | No
378 | 58 | Mian & Liu, 2019 | 2019 | Chemosphere | 5.1 | Chitosan | NC | NA | NA | NA | NA | Ti(OBu)4 | Ti | TiO2/chitosan - C8 | One-step | Impregnation | 800 | 60 | MB | 319.85 | Dye | 200 | 1 | 300 | VIS | NI | 6.7 | NI | 705.6 | NI | 0.372 | 2.11 | NI | NI | NI | NI | 0 | Yes | No | Yes | No | Yes | No | Yes | Yes | NI | 92 | NI | NI | NI | No | No | No
379 | 58 | Mian & Liu, 2019 | 2019 | Chemosphere | 5.1 | Sewage sludge | IM | NA | NA | NA | NA | Ti(OBu)4 | Ti | TiO2/biochar - C4 | One-step | Impregnation | 800 | 60 | MB | 319.85 | Dye | 200 | 1 | 300 | VIS | NI | 3 | NI | 267.3 | NI | 0.33 | 4.97 | NI | NI | NI | NI | 0 | Yes | No | Yes | No | Yes | No | Yes | Yes | NI | 100 | NI | NI | NI | No | No | No
380 | 58 | Mian & Liu, 2019 | 2019 | Chemosphere | 5.1 | Sewage sludge | IM | NA | NA | NA | NA | Ti(OBu)4 | Ti | TiO2/biochar - C4 | One-step | Impregnation | 800 | 60 | MB | 319.85 | Dye | 200 | 1 | 300 | VIS | NI | 5 | NI | 267.3 | NI | 0.33 | 4.97 | NI | NI | NI | NI | 0 | Yes | No | Yes | No | Yes | No | Yes | Yes | NI | 100 | NI | NI | NI | No | No | No
381 | 58 | Mian & Liu, 2019 | 2019 | Chemosphere | 5.1 | Sewage sludge | IM | NA | NA | NA | NA | Ti(OBu)4 | Ti | TiO2/biochar - C4 | One-step | Impregnation | 800 | 60 | MB | 319.85 | Dye | 200 | 1 | 300 | VIS | NI | 9 | NI | 267.3 | NI | 0.33 | 4.97 | NI | NI | NI | NI | 0 | Yes | No | Yes | No | Yes | No | Yes | Yes | NI | 100 | NI | NI | NI | No | No | No
382 | 58 | Mian & Liu, 2019 | 2019 | Chemosphere | 5.1 | Sewage sludge | IM | NA | NA | NA | NA | Ti(OBu)4 | Ti | TiO2/biochar - C4 | One-step | Impregnation | 800 | 60 | MB | 319.85 | Dye | 200 | 1 | 300 | VIS | NI | 11 | NI | 267.3 | NI | 0.33 | 4.97 | NI | NI | NI | NI | 0 | Yes | No | Yes | No | Yes | No | Yes | Yes | NI | 100 | NI | NI | NI | No | No | No
383 | 58 | Mian & Liu, 2019 | 2019 | Chemosphere | 5.1 | Sewage sludge | IM | NA | NA | NA | NA | Ti(OBu)4 | Ti | TiO2/biochar - C4 -H2O2 | One-step | Impregnation | 800 | 60 | MB | 319.85 | Dye | 200 | 1 | 300 | VIS | NI | 7 | NI | 267.3 | NI | 0.33 | 4.97 | NI | NI | NI | NI | 0 | Yes | No | Yes | No | Yes | No | Yes | Yes | NI | 100 | NI | 3 | 82.8 | No | No | No
384 | 58 | Mian & Liu, 2019 | 2019 | Chemosphere | 5.1 | Sewage sludge | IM | NA | NA | NA | NA | Ti(OBu)4 | Ti | TiO2/biochar - C4 | One-step | Impregnation | 800 | 60 | MB | 319.85 | Dye | 400 | 1 | 300 | VIS | NI | 6.7 | NI | 267.3 | NI | 0.33 | 4.97 | NI | NI | NI | NI | 0 | Yes | No | Yes | No | Yes | No | Yes | Yes | NI | 98 | NI | NI | NI | No | No | No
385 | 58 | Mian & Liu, 2019 | 2019 | Chemosphere | 5.1 | Sewage sludge | IM | NA | NA | NA | NA | Ti(OBu)4 | Ti | TiO2/biochar - C4 | One-step | Impregnation | 800 | 60 | MB | 319.85 | Dye | 800 | 1 | 300 | VIS | NI | 6.7 | NI | 267.3 | NI | 0.33 | 4.97 | NI | NI | NI | NI | 0 | Yes | No | Yes | No | Yes | No | Yes | Yes | NI | 50 | NI | NI | NI | No | No | No
368 | 59 | Mian et al., 2019 | 2018 | Journal of Environmental Sciences | 5.56 | Agar | NC | NI | NI | NI | NI | Ti(OBu)4 | Ti | N–TiO2–Fe3O4-biochar (C1) | One-step | Impregnation | 800 | 60 | MB | 319.85 | Dye | 25 | 1 | 300 | VIS | 300W | 7 | NI | 303.17 | NI | 0.2535 | NI | NI | 1.94 | 50 | 50 | 0 | Yes | Yes | Yes | No | Yes | No | No | No | 100 | 100 | NI | NI | NI | No | No | No
369 | 59 | Mian et al., 2019 | 2018 | Journal of Environmental Sciences | 5.56 | Agar | NC | NI | NI | NI | NI | Ti(OBu)4 | Ti | N–TiO2–Fe3O4-biochar (C1) | One-step | Impregnation | 800 | 60 | MB | 319.85 | Dye | 50 | 1 | 300 | VIS | 300W | 7 | NI | 303.17 | NI | 0.2535 | NI | NI | 1.94 | 50 | 50 | 0 | Yes | Yes | Yes | No | Yes | No | No | No | 92 | 100 | NI | NI | NI | No | No | No
370 | 59 | Mian et al., 2019 | 2018 | Journal of Environmental Sciences | 5.56 | Agar | NC | NI | NI | NI | NI | Ti(OBu)4 | Ti | N–TiO2–Fe3O4-biochar (C1) | One-step | Impregnation | 800 | 60 | MB | 319.85 | Dye | 100 | 1 | 300 | VIS | 300W | 7 | NI | 303.17 | NI | 0.2535 | NI | NI | 1.94 | 50 | 50 | 0 | Yes | Yes | Yes | No | Yes | No | No | No | 52 | 94 | NI | NI | NI | No | No | No
371 | 59 | Mian et al., 2019 | 2018 | Journal of Environmental Sciences | 5.56 | Agar | NC | NI | NI | NI | NI | Ti(OBu)4 | Ti | N–TiO2–Fe3O4-biochar (C1) | One-step | Impregnation | 800 | 60 | MB | 319.85 | Dye | 200 | 1 | 300 | VIS | 300W | 7 | NI | 303.17 | NI | 0.2535 | NI | NI | 1.94 | 50 | 50 | 0 | Yes | Yes | Yes | No | Yes | No | No | No | 23 | 50 | NI | NI | NI | No | No | No
372 | 59 | Mian et al., 2019 | 2018 | Journal of Environmental Sciences | 5.56 | Agar | NC | NI | NI | NI | NI | Ti(OBu)4 | Ti | N–TiO2–Fe3O4-biochar (C1) | One-step | Impregnation | 800 | 60 | MB | 319.85 | Dye | 400 | 1 | 300 | VIS | 300W | 7 | NI | 303.17 | NI | 0.2535 | NI | NI | 1.94 | 50 | 50 | 0 | Yes | Yes | Yes | No | Yes | No | No | No | 17 | 23 | NI | NI | NI | No | No | No
386 | 60 | Moraes et al., 2019 | 2019 | Ceramics International | 3.83 | Black wattle tannin extract | AF | NA | NA | NA | NA | Zn(CH3COO)2 | Zn | XZn 0.5 | One-step | Sol-gel | 300 | 30 | MB | 319.85 | Dye | 10 | 0.2 | 300 | VIS | NI | NI | NI | 12 | 3.42 | NI | NI | NI | 3.22 | 0 | 0 | 100 | Yes | Yes | Yes | No | Yes | Yes | Yes | No | NI | 62 | 0.0034 | NI | NI | No | No | No
387 | 60 | Moraes et al., 2019 | 2019 | Ceramics International | 3.83 | Black wattle tannin extract | AF | NA | NA | NA | NA | Zn(CH3COO)2 | Zn | XZn 1.0 | One-step | Sol-gel | 300 | 30 | MB | 319.85 | Dye | 10 | 0.2 | 300 | VIS | NI | NI | NI | 30.2 | 3.23 | NI | NI | NI | 3.22 | 0 | 0 | 100 | Yes | Yes | Yes | No | Yes | Yes | Yes | No | NI | 46 | 0.0023 | NI | NI | No | No | No
388 | 60 | Moraes et al., 2019 | 2019 | Ceramics International | 3.83 | Black wattle tannin extract | AF | NA | NA | NA | NA | Zn(CH3COO)2 | Zn | XZn 1.5 | One-step | Sol-gel | 300 | 30 | MB | 319.85 | Dye | 10 | 0.2 | 300 | VIS | NI | NI | NI | 31 | 3.2 | NI | NI | NI | 3.22 | 0 | 0 | 100 | Yes | Yes | Yes | No | Yes | Yes | Yes | No | NI | 45 | 0.0021 | NI | NI | No | No | No
389 | 60 | Moraes et al., 2019 | 2019 | Ceramics International | 3.83 | Black wattle tannin extract | AF | NA | NA | NA | NA | Zn(CH3COO)2 | Zn | XZn 2.0 | One-step | Sol-gel | 300 | 30 | MB | 319.85 | Dye | 10 | 0.2 | 300 | VIS | NI | NI | NI | 31.5 | 3.06 | NI | NI | NI | 3.22 | 0 | 0 | 100 | Yes | Yes | Yes | No | Yes | Yes | Yes | No | NI | 37 | 0.0016 | NI | NI | No | No | No
390 | 60 | Moraes et al., 2019 | 2019 | Ceramics International | 3.83 | Black wattle tannin extract | AF | NA | NA | NA | NA | Zn(CH3COO)2 | Zn | XZn 0.5 | One-step | Sol-gel | 300 | 30 | MB | 319.85 | Dye | 10 | 0.2 | 240 | SUN-S | NI | NI | NI | 12 | 3.42 | NI | NI | NI | 3.22 | 0 | 0 | 100 | Yes | Yes | Yes | No | Yes | Yes | Yes | No | NI | 95 | 0.0178 | NI | NI | No | No | No
391 | 60 | Moraes et al., 2019 | 2019 | Ceramics International | 3.83 | Black wattle tannin extract | AF | NA | NA | NA | NA | Zn(CH3COO)2 | Zn | XZn 1.0 | One-step | Sol-gel | 300 | 30 | MB | 319.85 | Dye | 10 | 0.2 | 240 | SUN-S | NI | NI | NI | 30.2 | 3.23 | NI | NI | NI | 3.22 | 0 | 0 | 100 | Yes | Yes | Yes | No | Yes | Yes | Yes | No | NI | 98 | 0.0256 | NI | NI | No | No | No
392 | 60 | Moraes et al., 2019 | 2019 | Ceramics International | 3.83 | Black wattle tannin extract | AF | NA | NA | NA | NA | Zn(CH3COO)2 | Zn | XZn 1.5 | One-step | Sol-gel | 300 | 30 | MB | 319.85 | Dye | 10 | 0.2 | 240 | SUN-S | NI | NI | NI | 31 | 3.2 | NI | NI | NI | 3.22 | 0 | 0 | 100 | Yes | Yes | Yes | No | Yes | Yes | Yes | No | NI | 91 | 0.0161 | NI | NI | No | No | No
393 | 60 | Moraes et al., 2019 | 2019 | Ceramics International | 3.83 | Black wattle tannin extract | AF | NA | NA | NA | NA | Zn(CH3COO)2 | Zn | XZn 2.0 | One-step | Sol-gel | 300 | 30 | MB | 319.85 | Dye | 10 | 0.2 | 240 | SUN-S | NI | NI | NI | 31.5 | 3.06 | NI | NI | NI | 3.22 | 0 | 0 | 100 | Yes | Yes | Yes | No | Yes | Yes | Yes | No | NI | 95 | 0.0185 | NI | NI | No | No | No
394 | 60 | Moraes et al., 2019 | 2019 | Ceramics International | 3.83 | Black wattle tannin extract | AF | NA | NA | NA | NA | Zn(CH3COO)2 | Zn | XZn 0.5 | One-step | Sol-gel | 400 | 30 | MB | 319.85 | Dye | 10 | 0.2 | 300 | VIS | NI | NI | NI | 12 | 3.42 | NI | NI | NI | 3.22 | 0 | 0 | 100 | Yes | Yes | Yes | No | Yes | Yes | Yes | No | NI | 58 | NI | NI | NI | No | No | No
395 | 60 | Moraes et al., 2019 | 2019 | Ceramics International | 3.83 | Black wattle tannin extract | AF | NA | NA | NA | NA | Zn(CH3COO)2 | Zn | XZn 0.5 | One-step | Sol-gel | 500 | 30 | MB | 319.85 | Dye | 10 | 0.2 | 300 | VIS | NI | NI | NI | 12 | 3.42 | NI | NI | NI | 3.22 | 0 | 0 | 100 | Yes | Yes | Yes | No | Yes | Yes | Yes | No | NI | 52 | NI | NI | NI | No | No | No
396 | 60 | Moraes et al., 2019 | 2019 | Ceramics International | 3.83 | Black wattle tannin extract | AF | NA | NA | NA | NA | Zn(CH3COO)2 | Zn | XZn 0.5 | One-step | Sol-gel | 300 | 30 | MB | 319.85 | Dye | 10 | 0.05 | 300 | VIS | NI | NI | NI | 12 | 3.42 | NI | NI | NI | 3.22 | 0 | 0 | 100 | Yes | Yes | Yes | No | Yes | Yes | Yes | No | NI | 30 | NI | NI | NI | No | No | No
397 | 60 | Moraes et al., 2019 | 2019 | Ceramics International | 3.83 | Black wattle tannin extract | AF | NA | NA | NA | NA | Zn(CH3COO)2 | Zn | XZn 0.5 | One-step | Sol-gel | 300 | 30 | MB | 319.85 | Dye | 10 | 0.1 | 300 | VIS | NI | NI | NI | 12 | 3.42 | NI | NI | NI | 3.22 | 0 | 0 | 100 | Yes | Yes | Yes | No | Yes | Yes | Yes | No | NI | 42 | NI | NI | NI | No | No | No
398 | 60 | Moraes et al., 2019 | 2019 | Ceramics International | 3.83 | Black wattle tannin extract | AF | NA | NA | NA | NA | Zn(CH3COO)2 | Zn | XZn 0.5 | One-step | Sol-gel | 300 | 30 | MB | 319.85 | Dye | 10 | 0.15 | 300 | VIS | NI | NI | NI | 12 | 3.42 | NI | NI | NI | 3.22 | 0 | 0 | 100 | Yes | Yes | Yes | No | Yes | Yes | Yes | No | NI | 45 | NI | NI | NI | No | No | No
399 | 60 | Moraes et al., 2019 | 2019 | Ceramics International | 3.83 | Black wattle tannin extract | AF | NA | NA | NA | NA | Zn(CH3COO)2 | Zn | XZn 0.5 | One-step | Sol-gel | 300 | 30 | MB | 319.85 | Dye | 10 | 0.5 | 300 | VIS | NI | NI | NI | 12 | 3.42 | NI | NI | NI | 3.22 | 0 | 0 | 100 | Yes | Yes | Yes | No | Yes | Yes | Yes | No | NI | 65 | NI | NI | NI | No | No | No
400 | 60 | Moraes et al., 2019 | 2019 | Ceramics International | 3.83 | Black wattle tannin extract | AF | NA | NA | NA | NA | Zn(CH3COO)2 | Zn | XZn 0.5 | One-step | Sol-gel | 300 | 30 | MB | 319.85 | Dye | 10 | 0.05 | 180 | SUN-S | NI | NI | NI | 12 | 3.42 | NI | NI | NI | 3.22 | 0 | 0 | 100 | Yes | Yes | Yes | No | Yes | Yes | Yes | No | NI | 93 | NI | NI | NI | No | No | No
401 | 60 | Moraes et al., 2019 | 2019 | Ceramics International | 3.83 | Black wattle tannin extract | AF | NA | NA | NA | NA | Zn(CH3COO)2 | Zn | XZn 0.5 | One-step | Sol-gel | 300 | 30 | MB | 319.85 | Dye | 10 | 0.1 | 180 | SUN-S | NI | NI | NI | 12 | 3.42 | NI | NI | NI | 3.22 | 0 | 0 | 100 | Yes | Yes | Yes | No | Yes | Yes | Yes | No | NI | 94 | NI | NI | NI | No | No | No
402 | 60 | Moraes et al., 2019 | 2019 | Ceramics International | 3.83 | Black wattle tannin extract | AF | NA | NA | NA | NA | Zn(CH3COO)2 | Zn | XZn 0.5 | One-step | Sol-gel | 300 | 30 | MB | 319.85 | Dye | 10 | 0.15 | 180 | SUN-S | NI | NI | NI | 12 | 3.42 | NI | NI | NI | 3.22 | 0 | 0 | 100 | Yes | Yes | Yes | No | Yes | Yes | Yes | No | NI | 95 | NI | NI | NI | No | No | No
403 | 60 | Moraes et al., 2019 | 2019 | Ceramics International | 3.83 | Black wattle tannin extract | AF | NA | NA | NA | NA | Zn(CH3COO)2 | Zn | XZn 0.5 | One-step | Sol-gel | 300 | 30 | MB | 319.85 | Dye | 10 | 0.5 | 180 | SUN-S | NI | NI | NI | 12 | 3.42 | NI | NI | NI | 3.22 | 0 | 0 | 100 | Yes | Yes | Yes | No | Yes | Yes | Yes | No | NI | 98 | NI | NI | NI | No | No | No
404 | 61 | Natarajan et al., 2016 | 2016 | Process Safety and Environmental Protection | 4.96 | Palmyra tuber | AF | KOH | Pyrolysis | 700 | 120 | ATNP | Ti | 1%-AC/ATNT | Multi-step | Hydrothermal | 250 | 120 | RhB | 479.01 | Dye | 50 | 0.25 | 60 | UV | 125 W | NI | NI | 291 | NI | 0.98 | 14.58 | NI | 3.02 | 100 | 0 | 0 | Yes | Yes | No | Yes | No | No | No | Yes | NI | 75 | NI | NI | NI | No | No | No
405 | 61 | Natarajan et al., 2016 | 2016 | Process Safety and Environmental Protection | 4.96 | Palmyra tuber | AF | KOH | Pyrolysis | 700 | 120 | ATNP | Ti | 3%-AC/ATNT | Multi-step | Hydrothermal | 250 | 120 | RhB | 479.01 | Dye | 50 | 0.25 | 60 | UV | 125 W | NI | NI | 308 | NI | 0.96 | 20.16 | NI | 3.02 | 100 | 0 | 0 | Yes | Yes | No | Yes | No | No | No | Yes | NI | 77 | NI | NI | NI | No | No | No
406 | 61 | Natarajan et al., 2016 | 2016 | Process Safety and Environmental Protection | 4.96 | Palmyra tuber | AF | KOH | Pyrolysis | 700 | 120 | ATNP | Ti | 5%-AC/ATNT | Multi-step | Hydrothermal | 250 | 120 | RhB | 479.01 | Dye | 50 | 0.25 | 60 | UV | 125 W | NI | NI | 271 | NI | 0.76 | 16.96 | NI | 3 | 100 | 0 | 0 | Yes | Yes | No | Yes | No | No | No | Yes | NI | 80 | NI | NI | NI | No | No | No
407 | 61 | Natarajan et al., 2016 | 2016 | Process Safety and Environmental Protection | 4.96 | Palmyra tuber | AF | KOH | Pyrolysis | 700 | 120 | ATNP | Ti | 7%-AC/ATNT | Multi-step | Hydrothermal | 250 | 120 | RhB | 479.01 | Dye | 50 | 0.25 | 60 | UV | 125 W | NI | NI | 350 | NI | 1.1 | 16.03 | NI | 2.98 | 100 | 0 | 0 | Yes | Yes | No | Yes | No | No | No | Yes | NI | 82 | NI | NI | NI | No | No | No
408 | 61 | Natarajan et al., 2016 | 2016 | Process Safety and Environmental Protection | 4.96 | Palmyra tuber | AF | KOH | Pyrolysis | 700 | 120 | ATNP | Ti | 9%-AC/ATNT | Multi-step | Hydrothermal | 250 | 120 | RhB | 479.01 | Dye | 50 | 0.25 | 60 | UV | 125 W | NI | NI | 281 | NI | 0.81 | 15.48 | NI | 2.92 | 100 | 0 | 0 | Yes | Yes | No | Yes | No | No | No | Yes | NI | 85 | NI | NI | NI | No | No | No
409 | 62 | Nguyen et al., 2021 | 2021 | Water | 3.1 | Sugarcane Bagasse | AF | NI | NI | NI | NI | TTiP | Ti | RSB/N,S-TiO2 | One-step | Impregnation | 450 | 120 | CIP | 331.35 | Pharmaceutical | 30 | 0.5 | 210 | UV-VIS | 500 W | 6 | 25 | NI | NI | NI | NI | NI | NI | 100 | 0 | 0 | Yes | Yes | No | No | No | No | No | No | 46 | 62 | NI | NI | NI | No | No | No
410 | 62 | Nguyen et al., 2021 | 2021 | Water | 3.1 | Sugarcane Bagasse | AF | NaOH | NI | NI | NI | TTiP | Ti | ASB/N,S-TiO2 | Multi-step | Impregnation | 450 | 120 | CIP | 331.35 | Pharmaceutical | 30 | 0.5 | 210 | UV-VIS | 500 W | 6 | 25 | NI | NI | NI | NI | NI | NI | 100 | 0 | 0 | Yes | Yes | No | No | No | No | No | No | 66 | 87 | NI | NI | NI | No | No | No
411 | 62 | Nguyen et al., 2021 | 2021 | Water | 3.1 | Sugarcane Bagasse | AF | HNO3 | NI | NI | NI | TTiP | Ti | CSB/N,STiO2 | Multi-step | Impregnation | 450 | 120 | CIP | 331.35 | Pharmaceutical | 30 | 0.5 | 210 | UV-VIS | 500 W | 6 | 25 | NI | NI | NI | NI | NI | NI | 100 | 0 | 0 | Yes | Yes | No | No | No | No | No | No | 49 | 68 | NI | NI | NI | No | No | No
412 | 62 | Nguyen et al., 2021 | 2021 | Water | 3.1 | Sugarcane Bagasse | AF | NaOH | NI | NI | NI | TTiP | Ti | ASB/N,S-TiO2 | Multi-step | Impregnation | 450 | 120 | CIP | 331.35 | Pharmaceutical | 30 | 0.5 | 150 | UV-VIS | 500 W | 3 | 25 | NI | NI | NI | NI | NI | NI | 100 | 0 | 0 | Yes | Yes | No | No | No | No | No | No | NI | 71 | NI | NI | NI | No | No | No
413 | 62 | Nguyen et al., 2021 | 2021 | Water | 3.1 | Sugarcane Bagasse | AF | NaOH | NI | NI | NI | TTiP | Ti | ASB/N,S-TiO2 | Multi-step | Impregnation | 450 | 120 | CIP | 331.35 | Pharmaceutical | 30 | 0.5 | 150 | UV-VIS | 500 W | 6 | 25 | NI | NI | NI | NI | NI | NI | 100 | 0 | 0 | Yes | Yes | No | No | No | No | No | No | NI | 85.59 | NI | 3 | 77.67 | No | No | No
414 | 62 | Nguyen et al., 2021 | 2021 | Water | 3.1 | Sugarcane Bagasse | AF | NaOH | NI | NI | NI | TTiP | Ti | ASB/N,S-TiO2 | Multi-step | Impregnation | 450 | 120 | CIP | 331.35 | Pharmaceutical | 30 | 0.5 | 150 | UV-VIS | 500 W | 9 | 25 | NI | NI | NI | NI | NI | NI | 100 | 0 | 0 | Yes | Yes | No | No | No | No | No | No | NI | 73 | NI | NI | NI | No | No | No
415 | 62 | Nguyen et al., 2021 | 2021 | Water | 3.1 | Sugarcane Bagasse | AF | NaOH | NI | NI | NI | TTiP | Ti | ASB/N,S-TiO2 | Multi-step | Impregnation | 450 | 120 | CIP | 331.35 | Pharmaceutical | 30 | 0.5 | 150 | UV-VIS | 500 W | 11 | 25 | NI | NI | NI | NI | NI | NI | 100 | 0 | 0 | Yes | Yes | No | No | No | No | No | No | NI | 64 | NI | NI | NI | No | No | No
416 | 62 | Nguyen et al., 2021 | 2021 | Water | 3.1 | Sugarcane Bagasse | AF | NaOH | NI | NI | NI | TTiP | Ti | ASB/N,S-TiO2 | Multi-step | Impregnation | 450 | 120 | CIP | 331.35 | Pharmaceutical | 30 | 1 | 150 | UV-VIS | 500 W | 6 | 25 | NI | NI | NI | NI | NI | NI | 100 | 0 | 0 | Yes | Yes | No | No | No | No | No | No | NI | 90 | NI | NI | NI | No | No | No
417 | 62 | Nguyen et al., 2021 | 2021 | Water | 3.1 | Sugarcane Bagasse | AF | NaOH | NI | NI | NI | TTiP | Ti | ASB/N,S-TiO2 | Multi-step | Impregnation | 450 | 120 | CIP | 331.35 | Pharmaceutical | 30 | 2 | 150 | UV-VIS | 500 W | 6 | 25 | NI | NI | NI | NI | NI | NI | 100 | 0 | 0 | Yes | Yes | No | No | No | No | No | No | NI | 96 | NI | NI | NI | No | No | No
418 | 62 | Nguyen et al., 2021 | 2021 | Water | 3.1 | Sugarcane Bagasse | AF | NaOH | NI | NI | NI | TTiP | Ti | ASB/N,S-TiO2 | Multi-step | Impregnation | 450 | 120 | CIP | 331.35 | Pharmaceutical | 30 | 3.5 | 150 | UV-VIS | 500 W | 6 | 25 | NI | NI | NI | NI | NI | NI | 100 | 0 | 0 | Yes | Yes | No | No | No | No | No | No | NI | 99 | NI | NI | NI | No | No | No
419 | 62 | Nguyen et al., 2021 | 2021 | Water | 3.1 | Sugarcane Bagasse | AF | NaOH | NI | NI | NI | TTiP | Ti | ASB/N,S-TiO2 | Multi-step | Impregnation | 450 | 120 | CIP | 331.35 | Pharmaceutical | 5 | 0.5 | 150 | UV-VIS | 500 W | 6 | 25 | NI | NI | NI | NI | NI | NI | 100 | 0 | 0 | Yes | Yes | No | No | No | No | No | No | 66 | 99 | NI | NI | NI | No | No | No
420 | 62 | Nguyen et al., 2021 | 2021 | Water | 3.1 | Sugarcane Bagasse | AF | NaOH | NI | NI | NI | TTiP | Ti | ASB/N,S-TiO2 | Multi-step | Impregnation | 450 | 120 | CIP | 331.35 | Pharmaceutical | 20 | 0.5 | 150 | UV-VIS | 500 W | 6 | 25 | NI | NI | NI | NI | NI | NI | 100 | 0 | 0 | Yes | Yes | No | No | No | No | No | No | 66 | 99 | NI | NI | NI | No | No | No
421 | 62 | Nguyen et al., 2021 | 2021 | Water | 3.1 | Sugarcane Bagasse | AF | NaOH | NI | NI | NI | TTiP | Ti | ASB/N,S-TiO2 | Multi-step | Impregnation | 450 | 120 | CIP | 331.35 | Pharmaceutical | 50 | 0.5 | 150 | UV-VIS | 500 W | 6 | 25 | NI | NI | NI | NI | NI | NI | 100 | 0 | 0 | Yes | Yes | No | No | No | No | No | No | 66 | 98 | NI | NI | NI | No | No | No
422 | 63 | Nithiyadevi et al., 2017 | 2017 | Acta Metallurgica Sinica (English Letters) | 1.89 | Bamboo | AF | NA | Calcination | 500 | 180 | Zn(CH3COO)2 | Zn | ZnO:Ag/BC | Multi-step | Precipitation | 400 | 120 | MB | 319.85 | Dye | NI | 1 | 45 | VIS | NI | NI | NI | NI | 52 | NI | 24.14 | NI | NI | 0 | 0 | 100 | Yes | Yes | Yes | No | Yes | No | No | Yes | 18 | 93.95 | 0.062 | NI | NI | No | No | No
423 | 63 | Nithiyadevi et al., 2017 | 2017 | Acta Metallurgica Sinica (English Letters) | 1.89 | Bamboo | AF | NA | Calcination | 500 | 180 | Zn(CH3COO)2 | Zn | ZnO:Ag/BC | Multi-step | Precipitation | 400 | 120 | MG | 364.9 | Dye | NI | 1 | 45 | VIS | NI | NI | NI | NI | 52 | NI | 24.14 | NI | NI | 0 | 0 | 100 | Yes | Yes | Yes | No | Yes | No | No | Yes | 27 | 95.75 | 0.0511 | NI | NI | No | No | No
424 | 64 | Pang et al., 2019 | 2019 | Journal of Inorganic Materials | 0.49 | Bamboo charcoal | AF | NA | NA | NI | NI | TiO2 | Ti | BC/TiO2 | Multi-step | Impregnation | 60 | 1440 | MB | 319.85 | Dye | 15 | 0.12 | 90 | SUN-S | NI | NI | NI | 71 | NI | 0.17 | 7.7 | NI | NI | 100 | 0 | 0 | No | Yes | No | No | No | No | No | No | 37 | 56 | 0.0485 | NI | NI | No | No | No
425 | 64 | Pang et al., 2019 | 2019 | Journal of Inorganic Materials | 0.49 | Bamboo charcoal | AF | H2SO4 | NA | NI | NI | TiO2 | Ti | SMBC/TiO2 | Multi-step | Impregnation | 60 | 1440 | MB | 319.85 | Dye | 15 | 0.12 | 90 | SUN-S | NI | NI | NI | 155 | NI | 0.36 | 13.7 | NI | NI | 100 | 0 | 0 | Yes | Yes | No | No | Yes | No | No | No | 60 | 97 | 0.0485 | NI | NI | No | No | No
426 | 65 | Pang et al., 2020 | 2020 | Environmental Science and Pollution Research | 4.3 | Coconut shell | AF | NI | Pyrolysis | 500 | 120 | TTiP | Ti | TiO2/biochar | Multi-step | Sol-gel | 500 | 120 | MO | 327.33 | Dye | 10 | 1 | 60 | VIS | 20 W | NI | NI | 158.58 | NI | 0.168 | NI | NI | 3.17 | 100 | 0 | 0 | Yes | Yes | Yes | No | Yes | No | No | No | 8 | 20 | NI | NI | NI | No | No | No
427 | 65 | Pang et al., 2020 | 2020 | Environmental Science and Pollution Research | 4.3 | Coconut shell | AF | NI | Pyrolysis | 500 | 120 | Zn(NO3)2 | Zn | ZnO/biochar | Multi-step | Impregnation | 500 | 120 | MO | 327.33 | Dye | 10 | 1 | 60 | VIS | 20 W | NI | NI | 183.1 | NI | 0.178 | NI | NI | 3.04 | 0 | 0 | 100 | Yes | Yes | Yes | No | Yes | No | No | No | 6.5 | 16.5 | NI | NI | NI | No | No | No
428 | 66 | Pang et al., 2021 | 2021 | Materials Today: Proceedings | 1.24 | Oil palm empty fruit bunch | AF | NaOH/H2O2/CH2O2 | NI | NI | NI | TTiP | Ti | 10T/C | Multi-step | Hydrothermal | 80 | 1440 | MG | 364.9 | Dye | 20 | 0.9 | 30 | UV | NI | NI | 25 | NI | NI | NI | NI | NI | NI | NI | NI | NI | Yes | Yes | Yes | No | Yes | No | No | No | 58 | 60 | NI | NI | NI | No | No | No
429 | 66 | Pang et al., 2021 | 2021 | Materials Today: Proceedings | 1.24 | Oil palm empty fruit bunch | AF | NaOH/H2O2/CH2O2 | NI | NI | NI | TTiP | Ti | 30T/C | Multi-step | Hydrothermal | 80 | 1440 | MG | 364.9 | Dye | 20 | 0.9 | 30 | UV | NI | NI | 25 | NI | NI | NI | NI | NI | NI | NI | NI | NI | Yes | Yes | Yes | No | Yes | No | No | No | 55 | 62 | NI | NI | NI | No | No | No
430 | 66 | Pang et al., 2021 | 2021 | Materials Today: Proceedings | 1.24 | Oil palm empty fruit bunch | AF | NaOH/H2O2/CH2O2 | NI | NI | NI | TTiP | Ti | 50T/C | Multi-step | Hydrothermal | 80 | 1440 | MG | 364.9 | Dye | 20 | 0.9 | 30 | UV | NI | NI | 25 | NI | NI | NI | NI | NI | NI | NI | NI | NI | Yes | Yes | Yes | No | Yes | No | No | No | 51 | 70 | NI | NI | NI | No | No | No
431 | 66 | Pang et al., 2021 | 2021 | Materials Today: Proceedings | 1.24 | Oil palm empty fruit bunch | AF | NaOH/H2O2/CH2O2 | NI | NI | NI | TTiP | Ti | 70T/C | Multi-step | Hydrothermal | 80 | 1440 | MG | 364.9 | Dye | 20 | 0.9 | 30 | UV | NI | NI | 25 | NI | NI | NI | NI | NI | NI | NI | NI | NI | Yes | Yes | Yes | No | Yes | No | No | No | 50 | 55 | NI | NI | NI | No | No | No
432 | 66 | Pang et al., 2021 | 2021 | Materials Today: Proceedings | 1.24 | Oil palm empty fruit bunch | AF | NaOH/H2O2/CH2O2 | NI | NI | NI | TTiP | Ti | 50T/C | Multi-step | Hydrothermal | 80 | 1440 | MG | 364.9 | Dye | 20 | 0.3 | 30 | UV | NI | NI | 25 | NI | NI | NI | NI | NI | NI | NI | NI | NI | Yes | Yes | Yes | No | Yes | No | No | No | NI | 30 | NI | NI | NI | No | No | No
433 | 66 | Pang et al., 2021 | 2021 | Materials Today: Proceedings | 1.24 | Oil palm empty fruit bunch | AF | NaOH/H2O2/CH2O2 | NI | NI | NI | TTiP | Ti | 50T/C | Multi-step | Hydrothermal | 80 | 1440 | MG | 364.9 | Dye | 20 | 0.5 | 30 | UV | NI | NI | 25 | NI | NI | NI | NI | NI | NI | NI | NI | NI | Yes | Yes | Yes | No | Yes | No | No | No | NI | 41 | NI | NI | NI | No | No | No
434 | 66 | Pang et al., 2021 | 2021 | Materials Today: Proceedings | 1.24 | Oil palm empty fruit bunch | AF | NaOH/H2O2/CH2O2 | NI | NI | NI | TTiP | Ti | 50T/C | Multi-step | Hydrothermal | 80 | 1440 | MG | 364.9 | Dye | 20 | 0.7 | 30 | UV | NI | NI | 25 | NI | NI | NI | NI | NI | NI | NI | NI | NI | Yes | Yes | Yes | No | Yes | No | No | No | NI | 70 | NI | NI | NI | No | No | No
435 | 66 | Pang et al., 2021 | 2021 | Materials Today: Proceedings | 1.24 | Oil palm empty fruit bunch | AF | NaOH/H2O2/CH2O2 | NI | NI | NI | TTiP | Ti | 50T/C | Multi-step | Hydrothermal | 80 | 1440 | MG | 364.9 | Dye | 20 | 1.1 | 30 | UV | NI | NI | 25 | NI | NI | NI | NI | NI | NI | NI | NI | NI | Yes | Yes | Yes | No | Yes | No | No | No | NI | 82 | NI | NI | NI | No | No | No
436 | 66 | Pang et al., 2021 | 2021 | Materials Today: Proceedings | 1.24 | Oil palm empty fruit bunch | AF | NaOH/H2O2/CH2O2 | NI | NI | NI | TTiP | Ti | 50T/C | Multi-step | Hydrothermal | 80 | 1440 | MG | 364.9 | Dye | 40 | 0.9 | 30 | UV | NI | NI | 25 | NI | NI | NI | NI | NI | NI | NI | NI | NI | Yes | Yes | Yes | No | Yes | No | No | No | NI | 48 | NI | NI | NI | No | No | No
437 | 66 | Pang et al., 2021 | 2021 | Materials Today: Proceedings | 1.24 | Oil palm empty fruit bunch | AF | NaOH/H2O2/CH2O2 | NI | NI | NI | TTiP | Ti | 50T/C | Multi-step | Hydrothermal | 80 | 1440 | MG | 364.9 | Dye | 60 | 0.9 | 30 | UV | NI | NI | 25 | NI | NI | NI | NI | NI | NI | NI | NI | NI | Yes | Yes | Yes | No | Yes | No | No | No | NI | 30 | NI | NI | NI | No | No | No
438 | 66 | Pang et al., 2021 | 2021 | Materials Today: Proceedings | 1.24 | Oil palm empty fruit bunch | AF | NaOH/H2O2/CH2O2 | NI | NI | NI | TTiP | Ti | 50T/C | Multi-step | Hydrothermal | 80 | 1440 | MG | 364.9 | Dye | 80 | 0.9 | 30 | UV | NI | NI | 25 | NI | NI | NI | NI | NI | NI | NI | NI | NI | Yes | Yes | Yes | No | Yes | No | No | No | NI | 22 | NI | NI | NI | No | No | No
439 | 66 | Pang et al., 2021 | 2021 | Materials Today: Proceedings | 1.24 | Oil palm empty fruit bunch | AF | NaOH/H2O2/CH2O2 | NI | NI | NI | TTiP | Ti | 50T/C | Multi-step | Hydrothermal | 80 | 1440 | MG | 364.9 | Dye | 100 | 0.9 | 30 | UV | NI | NI | 25 | NI | NI | NI | NI | NI | NI | NI | NI | NI | Yes | Yes | Yes | No | Yes | No | No | No | NI | 10 | NI | NI | NI | No | No | No
440 | 66 | Pang et al., 2021 | 2021 | Materials Today: Proceedings | 1.24 | Oil palm empty fruit bunch | AF | NaOH/H2O2/CH2O2 | NI | NI | NI | TTiP | Ti | 50T/C | Multi-step | Hydrothermal | 80 | 1440 | MG | 364.9 | Dye | 20 | 0.9 | 30 | UV | NI | 1 | 25 | NI | NI | NI | NI | NI | NI | NI | NI | NI | Yes | Yes | Yes | No | Yes | No | No | No | NI | 2 | NI | NI | NI | No | No | No
441 | 66 | Pang et al., 2021 | 2021 | Materials Today: Proceedings | 1.24 | Oil palm empty fruit bunch | AF | NaOH/H2O2/CH2O2 | NI | NI | NI | TTiP | Ti | 50T/C | Multi-step | Hydrothermal | 80 | 1440 | MG | 364.9 | Dye | 20 | 0.9 | 30 | UV | NI | 3 | 25 | NI | NI | NI | NI | NI | NI | NI | NI | NI | Yes | Yes | Yes | No | Yes | No | No | No | NI | 19 | NI | NI | NI | No | No | No
442 | 66 | Pang et al., 2021 | 2021 | Materials Today: Proceedings | 1.24 | Oil palm empty fruit bunch | AF | NaOH/H2O2/CH2O2 | NI | NI | NI | TTiP | Ti | 50T/C | Multi-step | Hydrothermal | 80 | 1440 | MG | 364.9 | Dye | 20 | 0.9 | 30 | UV | NI | 5 | 25 | NI | NI | NI | NI | NI | NI | NI | NI | NI | Yes | Yes | Yes | No | Yes | No | No | No | NI | 73 | NI | NI | NI | No | No | No
443 | 66 | Pang et al., 2021 | 2021 | Materials Today: Proceedings | 1.24 | Oil palm empty fruit bunch | AF | NaOH/H2O2/CH2O2 | NI | NI | NI | TTiP | Ti | 50T/C | Multi-step | Hydrothermal | 80 | 1440 | MG | 364.9 | Dye | 20 | 0.9 | 30 | UV | NI | 7 | 25 | NI | NI | NI | NI | NI | NI | NI | NI | NI | Yes | Yes | Yes | No | Yes | No | No | No | NI | 65 | NI | NI | NI | No | No | No
444 | 66 | Pang et al., 2021 | 2021 | Materials Today: Proceedings | 1.24 | Oil palm empty fruit bunch | AF | NaOH/H2O2/CH2O2 | NI | NI | NI | TTiP | Ti | 50T/C | Multi-step | Hydrothermal | 80 | 1440 | MG | 364.9 | Dye | 20 | 0.9 | 30 | UV | NI | 9 | 25 | NI | NI | NI | NI | NI | NI | NI | NI | NI | Yes | Yes | Yes | No | Yes | No | No | No | NI | 60 | NI | NI | NI | No | No | No
445 | 67 | Peñas-Garzon et al., 2019 | 2019 | Materials | 3.05 | Lignin | NC | FeCl3 | Calcination | 800 | 120 | Ti(OBu)4 | Ti | TiO2/Fe-C | Multi-step | Hydrothermal | 60 | 720 | ACE | 151.16 | Pharmaceutical | 5 | 0.25 | 360 | SUN-S | < 290 | 7 | 25 | 300 | NI | NI | 10.1 | 6.36 | 3.28 | 100 | 0 | 0 | Yes | Yes | No | No | Yes | No | No | No | NI | 100 | NI | 4 | 92 | No | No | No
446 | 67 | Peñas-Garzon et al., 2019 | 2019 | Materials | 3.05 | Lignin | NC | KOH | Calcination | 900 | 120 | Ti(OBu)4 | Ti | TiO2/K-C | Multi-step | Hydrothermal | 60 | 720 | ACE | 151.16 | Pharmaceutical | 5 | 0.25 | 360 | SUN-S | < 290 | 7 | 25 | 465 | NI | NI | 9.4 | 6.17 | 3.45 | 100 | 0 | 0 | Yes | Yes | No | No | Yes | No | No | No | NI | 90 | NI | NI | NI | No | No | No
447 | 67 | Peñas-Garzon et al., 2019 | 2019 | Materials | 3.05 | Lignin | NC | H3PO4 | Calcination | 500 | 120 | Ti(OBu)4 | Ti | TiO2/P-C | Multi-step | Hydrothermal | 60 | 720 | ACE | 151.16 | Pharmaceutical | 5 | 0.25 | 360 | SUN-S | < 290 | 7 | 25 | 435 | NI | NI | 10.6 | 4.86 | 3.5 | 100 | 0 | 0 | Yes | Yes | No | No | Yes | No | No | No | NI | 90 | NI | NI | NI | No | No | No
448 | 67 | Peñas-Garzon et al., 2019 | 2019 | Materials | 3.05 | Lignin | NC | NA | Calcination | 500 | 120 | Ti(OBu)4 ZnCl2 | Ti/Zn | TiO2/Zn-C | Multi-step | Hydrothermal | 60 | 720 | ACE | 151.16 | Pharmaceutical | 5 | 0.25 | 360 | SUN-S | < 290 | 7 | 25 | 491 | NI | NI | 8.6 | 5.96 | 3.42 | 100 | 0 | 0 | Yes | Yes | No | No | Yes | No | No | No | NI | 70 | NI | NI | NI | No | No | No
449 | 68 | Peñas-Garzon et al., 2021 | 2021 | Separation and Purification Technology | 7.31 | Lignin | NC | FeCl3 | Hydrothermal | 230 | 300 | Ti(OBu)4 | Ti | Ti1-C5 | Multi-step | Hydrothermal | 160 | 180 | ACE | 151.16 | Pharmaceutical | 5 | 0.25 | 180 | SUN-S | ≤ 350 (500 W⋅m- 2) | 6.9 | NI | 331 | NI | 0.352 | NI | 6.74 | 3.36 | 100 | 0 | 0 | Yes | Yes | No | No | No | No | No | Yes | 0 | 44 | NI | NI | NI | No | No | No
450 | 68 | Peñas-Garzon et al., 2021 | 2021 | Separation and Purification Technology | 7.31 | Lignin | NC | FeCl3 | Hydrothermal | 230 | 300 | Ti(OBu)4 | Ti | Ti2-C5 | Multi-step | Hydrothermal | 160 | 180 | ACE | 151.16 | Pharmaceutical | 5 | 0.25 | 180 | SUN-S | ≤ 350 (500 W⋅m- 2) | 6.9 | NI | 219 | NI | 0.284 | NI | 6.79 | 3.3 | 100 | 0 | 0 | Yes | Yes | No | No | No | No | Yes | Yes | 0 | 60 | NI | NI | NI | No | No | No
451 | 68 | Peñas-Garzon et al., 2021 | 2021 | Separation and Purification Technology | 7.31 | Lignin | NC | FeCl3 | Hydrothermal | 230 | 1200 | Ti(OBu)4 | Ti | Ti1-C20 | Multi-step | Hydrothermal | 160 | 180 | ACE | 151.16 | Pharmaceutical | 5 | 0.25 | 180 | SUN-S | ≤ 350 (500 W⋅m- 2) | 6.9 | NI | 301 | NI | 0.299 | NI | 6.68 | 3.34 | 100 | 0 | 0 | Yes | Yes | No | No | No | No | No | Yes | 0 | 40 | NI | NI | NI | No | No | No
452 | 68 | Peñas-Garzon et al., 2021 | 2021 | Separation and Purification Technology | 7.31 | Lignin | NC | FeCl3 | Hydrothermal | 230 | 1200 | Ti(OBu)4 | Ti | Ti2-C20 | Multi-step | Hydrothermal | 160 | 180 | ACE | 151.16 | Pharmaceutical | 5 | 0.25 | 180 | SUN-S | ≤ 350 (500 W⋅m- 2) | 6.9 | NI | 221 | NI | 0.263 | NI | 6.7 | 3.3 | 100 | 0 | 0 | Yes | Yes | No | No | No | No | Yes | Yes | 0 | 70 | NI | NI | NI | No | No | No
453 | 68 | Peñas-Garzon et al., 2021 | 2021 | Separation and Purification Technology | 7.31 | Lignin | NC | FeCl3 | Hydrothermal | 230 | 300 | Ti(OBu)4 | Ti | Ti2-C5 | Multi-step | Hydrothermal | 160 | 180 | IBU | 206.29 | Pharmaceutical | 5 | 0.25 | 180 | SUN-S | ≤ 350 (500 W⋅m- 2) | 7.1 | NI | 219 | NI | 0.284 | NI | 6.79 | 3.3 | 100 | 0 | 0 | Yes | Yes | No | No | No | No | Yes | Yes | 0 | 90 | NI | NI | NI | No | No | No
454 | 68 | Peñas-Garzon et al., 2021 | 2021 | Separation and Purification Technology | 7.31 | Lignin | NC | FeCl3 | Hydrothermal | 230 | 1200 | Ti(OBu)4 | Ti | Ti2-C20 | Multi-step | Hydrothermal | 160 | 180 | IBU | 206.29 | Pharmaceutical | 5 | 0.25 | 180 | SUN-S | ≤ 350 (500 W⋅m- 2) | 7.1 | NI | 221 | NI | 0.263 | NI | 6.7 | 3.3 | 100 | 0 | 0 | Yes | Yes | No | No | No | No | Yes | Yes | 0 | 95 | NI | NI | NI | No | No | No
455 | 68 | Peñas-Garzon et al., 2021 | 2021 | Separation and Purification Technology | 7.31 | Lignin | NC | FeCl3 | Hydrothermal | 230 | 1200 | Ti(OBu)4 | Ti | Ti2-C20 | Multi-step | Hydrothermal | 160 | 180 | DCF | 296.15 | Pharmaceutical | 5 | 0.25 | 180 | SUN-S | ≤ 350 (500 W⋅m- 2) | 3 | NI | 221 | NI | 0.263 | NI | 6.7 | 3.3 | 100 | 0 | 0 | Yes | Yes | No | No | No | No | Yes | Yes | 97.5 | 99 | NI | NI | NI | No | No | No
456 | 68 | Peñas-Garzon et al., 2021 | 2021 | Separation and Purification Technology | 7.31 | Lignin | NC | FeCl3 | Hydrothermal | 230 | 1200 | Ti(OBu)4 | Ti | Ti2-C20 | Multi-step | Hydrothermal | 160 | 180 | DCF | 296.15 | Pharmaceutical | 5 | 0.25 | 180 | SUN-S | ≤ 350 (500 W⋅m- 2) | 4.5 | NI | 221 | NI | 0.263 | NI | 6.7 | 3.3 | 100 | 0 | 0 | Yes | Yes | No | No | No | No | Yes | Yes | 88 | 99 | NI | NI | NI | No | No | No
457 | 68 | Peñas-Garzon et al., 2021 | 2021 | Separation and Purification Technology | 7.31 | Lignin | NC | FeCl3 | Hydrothermal | 230 | 1200 | Ti(OBu)4 | Ti | Ti2-C20 | Multi-step | Hydrothermal | 160 | 180 | DCF | 296.15 | Pharmaceutical | 5 | 0.25 | 180 | SUN-S | ≤ 350 (500 W⋅m- 2) | 6 | NI | 221 | NI | 0.263 | NI | 6.7 | 3.3 | 100 | 0 | 0 | Yes | Yes | No | No | No | No | Yes | Yes | 83 | 94 | 0.0159 | 5 | 80 | No | No | No
458 | 68 | Peñas-Garzon et al., 2021 | 2021 | Separation and Purification Technology | 7.31 | Lignin | NC | FeCl3 | Hydrothermal | 230 | 1200 | Ti(OBu)4 | Ti | Ti2-C20 | Multi-step | Hydrothermal | 160 | 180 | DCF | 296.15 | Pharmaceutical | 5 | 0.25 | 180 | SUN-S | ≤ 350 (500 W⋅m- 2) | 7.5 | NI | 221 | NI | 0.263 | NI | 6.7 | 3.3 | 100 | 0 | 0 | Yes | Yes | No | No | No | No | Yes | Yes | 80 | 92 | NI | NI | NI | No | No | No
459 | 68 | Peñas-Garzon et al., 2021 | 2021 | Separation and Purification Technology | 7.31 | Lignin | NC | FeCl3 | Hydrothermal | 230 | 1200 | Ti(OBu)4 | Ti | Ti2-C20 | Multi-step | Hydrothermal | 160 | 180 | DCF | 296.15 | Pharmaceutical | 5 | 0.25 | 180 | SUN-S | ≤ 350 (500 W⋅m- 2) | 9 | NI | 221 | NI | 0.263 | NI | 6.7 | 3.3 | 100 | 0 | 0 | Yes | Yes | No | No | No | No | Yes | Yes | 76 | 94 | NI | NI | NI | No | No | No
460 | 68 | Peñas-Garzon et al., 2021 | 2021 | Separation and Purification Technology | 7.31 | Lignin | NC | FeCl3 | Hydrothermal | 230 | 1200 | Ti(OBu)4 | Ti | Ti2-C20 | Multi-step | Hydrothermal | 160 | 180 | DCF | 296.15 | Pharmaceutical | 8 | 0.25 | 180 | SUN-S | ≤ 350 (500 W⋅m- 2) | 6 | NI | 221 | NI | 0.263 | NI | 6.7 | 3.3 | 100 | 0 | 0 | Yes | Yes | No | No | No | No | Yes | Yes | 62 | 96 | 0.0159 | NI | NI | No | No | No
461 | 69 | Peng et al., 2019 | 2019 | Journal of Alloys and Compounds | 4.65 | Hemp stem | AF | NA | NA | NA | NA | Ti(OBu)4 | Ti | TiO2/HSC-500 | One-step | Impregnation | 500 | 120 | NH3 | 17.03 | Ammonia | 100 | 0.6 | 120 | UV | NI | 7 | 30 | 17.35 | NI | 0.064 | 2.22 | NI | NI | 100 | 0 | 0 | Yes | Yes | Yes | No | No | No | No | Yes | 11 | 99.3 | 0.969 | NI | NI | No | Yes | No
462 | 69 | Peng et al., 2019 | 2019 | Journal of Alloys and Compounds | 4.65 | Hemp stem | AF | NA | NA | NA | NA | Ti(OBu)4 | Ti | TiO2/HSC-600 | One-step | Impregnation | 600 | 120 | NH3 | 17.03 | Ammonia | 100 | 0.6 | 120 | UV | NI | 7 | 30 | NI | NI | NI | NI | NI | NI | 50 | 50 | 0 | Yes | Yes | Yes | No | No | No | No | Yes | 8 | 96.1 | 0.9921 | NI | NI | No | Yes | No
463 | 69 | Peng et al., 2019 | 2019 | Journal of Alloys and Compounds | 4.65 | Hemp stem | AF | NA | NA | NA | NA | Ti(OBu)4 | Ti | TiO2/HSC-700 | One-step | Impregnation | 700 | 120 | NH3 | 17.03 | Ammonia | 100 | 0.6 | 120 | UV | NI | 7 | 30 | NI | NI | NI | NI | NI | NI | 50 | 50 | 0 | Yes | Yes | Yes | No | No | No | No | Yes | 6 | 92.5 | 0.9964 | NI | NI | No | Yes | No
464 | 69 | Peng et al., 2019 | 2019 | Journal of Alloys and Compounds | 4.65 | Hemp stem | AF | NA | NA | NA | NA | Ti(OBu)4 | Ti | TiO2-CuO/HSC | One-step | Impregnation | 500 | 120 | NH3 | 17.03 | Ammonia | 100 | 0.6 | 120 | UV | NI | 7 | 30 | NI | NI | NI | NI | NI | NI | NI | NI | 0 | No | No | No | No | No | No | No | No | 14 | 99.7 | 0.9991 | 10 | 90 | No | Yes | No
465 | 69 | Peng et al., 2019 | 2019 | Journal of Alloys and Compounds | 4.65 | Hemp stem | AF | NA | NA | NA | NA | Ti(OBu)4 | Ti | TiO2/HSC-500 | One-step | Impregnation | 500 | 120 | NH3 | 17.03 | Ammonia | 100 | 0.6 | 120 | SUN | Sun light | 7 | 30 | 17.35 | NI | 0.064 | 2.22 | NI | NI | 100 | 0 | 0 | Yes | Yes | Yes | No | No | No | No | Yes | NI | 59.9 | 0.9594 | NI | NI | No | Yes | No
466 | 69 | Peng et al., 2019 | 2019 | Journal of Alloys and Compounds | 4.65 | Hemp stem | AF | NA | NA | NA | NA | Ti(OBu)4 | Ti | TiO2/HSC-600 | One-step | Impregnation | 600 | 120 | NH3 | 17.03 | Ammonia | 100 | 0.6 | 120 | SUN | Sun light | 7 | 30 | NI | NI | NI | NI | NI | NI | 50 | 50 | 0 | Yes | Yes | Yes | No | No | No | No | Yes | NI | 56.6 | 0.9433 | NI | NI | No | Yes | No
467 | 69 | Peng et al., 2019 | 2019 | Journal of Alloys and Compounds | 4.65 | Hemp stem | AF | NA | NA | NA | NA | Ti(OBu)4 | Ti | TiO2/HSC-700 | One-step | Impregnation | 700 | 120 | NH3 | 17.03 | Ammonia | 100 | 0.6 | 120 | SUN | Sun light | 7 | 30 | NI | NI | NI | NI | NI | NI | 50 | 50 | 0 | Yes | Yes | Yes | No | No | No | No | Yes | NI | 53 | 0.9467 | NI | NI | No | Yes | No
468 | 69 | Peng et al., 2019 | 2019 | Journal of Alloys and Compounds | 4.65 | Hemp stem | AF | NA | NA | NA | NA | Ti(OBu)4 | Ti | TiO2-CuO/HSC | One-step | Impregnation | 500 | 120 | NH3 | 17.03 | Ammonia | 100 | 0.6 | 120 | SUN | Sun light | 7 | 30 | NI | NI | NI | NI | NI | NI | NI | NI | 0 | No | No | No | No | No | No | No | No | NI | 60.7 | 0.8522 | NI | NI | No | Yes | No
469 | 69 | Peng et al., 2019 | 2019 | Journal of Alloys and Compounds | 4.65 | Hemp stem | AF | NA | NA | NA | NA | Ti(OBu)4 | Ti | TiO2-CuO/HSC | One-step | Impregnation | 500 | 120 | NH3 | 17.03 | Ammonia | 20 | 0.6 | 120 | UV | NI | 2 | 30 | NI | NI | NI | NI | NI | NI | NI | NI | 0 | No | No | No | No | No | No | No | No | NI | 86.5 | NI | NI | NI | No | No | No
470 | 69 | Peng et al., 2019 | 2019 | Journal of Alloys and Compounds | 4.65 | Hemp stem | AF | NA | NA | NA | NA | Ti(OBu)4 | Ti | TiO2-CuO/HSC | One-step | Impregnation | 500 | 120 | NH3 | 17.03 | Ammonia | 50 | 0.6 | 120 | UV | NI | 2 | 30 | NI | NI | NI | NI | NI | NI | NI | NI | 0 | No | No | No | No | No | No | No | No | NI | 84 | NI | NI | NI | No | No | No
471 | 69 | Peng et al., 2019 | 2019 | Journal of Alloys and Compounds | 4.65 | Hemp stem | AF | NA | NA | NA | NA | Ti(OBu)4 | Ti | TiO2-CuO/HSC | One-step | Impregnation | 500 | 120 | NH3 | 17.03 | Ammonia | 100 | 0.6 | 120 | UV | NI | 2 | 30 | NI | NI | NI | NI | NI | NI | NI | NI | 0 | No | No | No | No | No | No | No | No | NI | 82 | NI | NI | NI | No | No | No
472 | 69 | Peng et al., 2019 | 2019 | Journal of Alloys and Compounds | 4.65 | Hemp stem | AF | NA | NA | NA | NA | Ti(OBu)4 | Ti | TiO2-CuO/HSC | One-step | Impregnation | 500 | 120 | NH3 | 17.03 | Ammonia | 20 | 0.6 | 120 | UV | NI | 4 | 30 | NI | NI | NI | NI | NI | NI | NI | NI | 0 | No | No | No | No | No | No | No | No | NI | 94 | NI | NI | NI | No | No | No
473 | 69 | Peng et al., 2019 | 2019 | Journal of Alloys and Compounds | 4.65 | Hemp stem | AF | NA | NA | NA | NA | Ti(OBu)4 | Ti | TiO2-CuO/HSC | One-step | Impregnation | 500 | 120 | NH3 | 17.03 | Ammonia | 50 | 0.6 | 120 | UV | NI | 4 | 30 | NI | NI | NI | NI | NI | NI | NI | NI | 0 | No | No | No | No | No | No | No | No | NI | 93 | NI | NI | NI | No | No | No
474 | 69 | Peng et al., 2019 | 2019 | Journal of Alloys and Compounds | 4.65 | Hemp stem | AF | NA | NA | NA | NA | Ti(OBu)4 | Ti | TiO2-CuO/HSC | One-step | Impregnation | 500 | 120 | NH3 | 17.03 | Ammonia | 100 | 0.6 | 120 | UV | NI | 4 | 30 | NI | NI | NI | NI | NI | NI | NI | NI | 0 | No | No | No | No | No | No | No | No | NI | 87.5 | NI | NI | NI | No | No | No
475 | 69 | Peng et al., 2019 | 2019 | Journal of Alloys and Compounds | 4.65 | Hemp stem | AF | NA | NA | NA | NA | Ti(OBu)4 | Ti | TiO2-CuO/HSC | One-step | Impregnation | 500 | 120 | NH3 | 17.03 | Ammonia | 20 | 0.6 | 120 | UV | NI | 6 | 30 | NI | NI | NI | NI | NI | NI | NI | NI | 0 | No | No | No | No | No | No | No | No | NI | 96 | NI | NI | NI | No | No | No
476 | 69 | Peng et al., 2019 | 2019 | Journal of Alloys and Compounds | 4.65 | Hemp stem | AF | NA | NA | NA | NA | Ti(OBu)4 | Ti | TiO2-CuO/HSC | One-step | Impregnation | 500 | 120 | NH3 | 17.03 | Ammonia | 50 | 0.6 | 120 | UV | NI | 6 | 30 | NI | NI | NI | NI | NI | NI | NI | NI | 0 | No | No | No | No | No | No | No | No | NI | 93.5 | NI | NI | NI | No | No | No
477 | 69 | Peng et al., 2019 | 2019 | Journal of Alloys and Compounds | 4.65 | Hemp stem | AF | NA | NA | NA | NA | Ti(OBu)4 | Ti | TiO2-CuO/HSC | One-step | Impregnation | 500 | 120 | NH3 | 17.03 | Ammonia | 100 | 0.6 | 120 | UV | NI | 6 | 30 | NI | NI | NI | NI | NI | NI | NI | NI | 0 | No | No | No | No | No | No | No | No | NI | 91 | NI | NI | NI | No | No | No
478 | 69 | Peng et al., 2019 | 2019 | Journal of Alloys and Compounds | 4.65 | Hemp stem | AF | NA | NA | NA | NA | Ti(OBu)4 | Ti | TiO2-CuO/HSC | One-step | Impregnation | 500 | 120 | NH3 | 17.03 | Ammonia | 20 | 0.6 | 120 | UV | NI | 8 | 30 | NI | NI | NI | NI | NI | NI | NI | NI | 0 | No | No | No | No | No | No | No | No | NI | 100 | NI | NI | NI | No | No | No
479 | 69 | Peng et al., 2019 | 2019 | Journal of Alloys and Compounds | 4.65 | Hemp stem | AF | NA | NA | NA | NA | Ti(OBu)4 | Ti | TiO2-CuO/HSC | One-step | Impregnation | 500 | 120 | NH3 | 17.03 | Ammonia | 50 | 0.6 | 120 | UV | NI | 8 | 30 | NI | NI | NI | NI | NI | NI | NI | NI | 0 | No | No | No | No | No | No | No | No | NI | 99.5 | NI | NI | NI | No | No | No
480 | 69 | Peng et al., 2019 | 2019 | Journal of Alloys and Compounds | 4.65 | Hemp stem | AF | NA | NA | NA | NA | Ti(OBu)4 | Ti | TiO2-CuO/HSC | One-step | Impregnation | 500 | 120 | NH3 | 17.03 | Ammonia | 100 | 0.6 | 120 | UV | NI | 8 | 30 | NI | NI | NI | NI | NI | NI | NI | NI | 0 | No | No | No | No | No | No | No | No | NI | 99.5 | NI | NI | NI | No | No | No
481 | 69 | Peng et al., 2019 | 2019 | Journal of Alloys and Compounds | 4.65 | Hemp stem | AF | NA | NA | NA | NA | Ti(OBu)4 | Ti | TiO2-CuO/HSC | One-step | Impregnation | 500 | 120 | NH3 | 17.03 | Ammonia | 20 | 0.6 | 120 | UV | NI | 10 | 30 | NI | NI | NI | NI | NI | NI | NI | NI | 0 | No | No | No | No | No | No | No | No | NI | 92 | NI | NI | NI | No | No | No
482 | 69 | Peng et al., 2019 | 2019 | Journal of Alloys and Compounds | 4.65 | Hemp stem | AF | NA | NA | NA | NA | Ti(OBu)4 | Ti | TiO2-CuO/HSC | One-step | Impregnation | 500 | 120 | NH3 | 17.03 | Ammonia | 50 | 0.6 | 120 | UV | NI | 10 | 30 | NI | NI | NI | NI | NI | NI | NI | NI | 0 | No | No | No | No | No | No | No | No | NI | 91 | NI | NI | NI | No | No | No
483 | 69 | Peng et al., 2019 | 2019 | Journal of Alloys and Compounds | 4.65 | Hemp stem | AF | NA | NA | NA | NA | Ti(OBu)4 | Ti | TiO2-CuO/HSC | One-step | Impregnation | 500 | 120 | NH3 | 17.03 | Ammonia | 100 | 0.6 | 120 | UV | NI | 10 | 30 | NI | NI | NI | NI | NI | NI | NI | NI | 0 | No | No | No | No | No | No | No | No | NI | 90 | NI | NI | NI | No | No | No
484 | 69 | Peng et al., 2019 | 2019 | Journal of Alloys and Compounds | 4.65 | Hemp stem | AF | NA | NA | NA | NA | Ti(OBu)4 | Ti | TiO2-CuO/HSC | One-step | Impregnation | 500 | 120 | NH3 | 17.03 | Ammonia | 20 | 0.6 | 120 | UV | NI | 12 | 30 | NI | NI | NI | NI | NI | NI | NI | NI | 0 | No | No | No | No | No | No | No | No | NI | 83 | NI | NI | NI | No | No | No
485 | 69 | Peng et al., 2019 | 2019 | Journal of Alloys and Compounds | 4.65 | Hemp stem | AF | NA | NA | NA | NA | Ti(OBu)4 | Ti | TiO2-CuO/HSC | One-step | Impregnation | 500 | 120 | NH3 | 17.03 | Ammonia | 50 | 0.6 | 120 | UV | NI | 12 | 30 | NI | NI | NI | NI | NI | NI | NI | NI | 0 | No | No | No | No | No | No | No | No | NI | 81 | NI | NI | NI | No | No | No
486 | 69 | Peng et al., 2019 | 2019 | Journal of Alloys and Compounds | 4.65 | Hemp stem | AF | NA | NA | NA | NA | Ti(OBu)4 | Ti | TiO2-CuO/HSC | One-step | Impregnation | 500 | 120 | NH3 | 17.03 | Ammonia | 100 | 0.6 | 120 | UV | NI | 12 | 30 | NI | NI | NI | NI | NI | NI | NI | NI | 0 | No | No | No | No | No | No | No | No | NI | 76 | NI | NI | NI | No | No | No
487 | 69 | Peng et al., 2019 | 2019 | Journal of Alloys and Compounds | 4.65 | Hemp stem | AF | NA | NA | NA | NA | Ti(OBu)4 | Ti | TiO2-CuO/HSC | One-step | Impregnation | 500 | 120 | NH3 | 17.03 | Ammonia | 100 | 0.2 | 120 | UV | NI | 7 | 30 | NI | NI | NI | NI | NI | NI | NI | NI | 0 | No | No | No | No | No | No | No | No | NI | 84 | NI | NI | NI | No | No | No
488 | 69 | Peng et al., 2019 | 2019 | Journal of Alloys and Compounds | 4.65 | Hemp stem | AF | NA | NA | NA | NA | Ti(OBu)4 | Ti | TiO2-CuO/HSC | One-step | Impregnation | 500 | 120 | NH3 | 17.03 | Ammonia | 100 | 0.4 | 120 | UV | NI | 7 | 30 | NI | NI | NI | NI | NI | NI | NI | NI | 0 | No | No | No | No | No | No | No | No | NI | 91 | NI | NI | NI | No | No | No
489 | 69 | Peng et al., 2019 | 2019 | Journal of Alloys and Compounds | 4.65 | Hemp stem | AF | NA | NA | NA | NA | Ti(OBu)4 | Ti | TiO2-CuO/HSC | One-step | Impregnation | 500 | 120 | NH3 | 17.03 | Ammonia | 100 | 0.8 | 120 | UV | NI | 7 | 30 | NI | NI | NI | NI | NI | NI | NI | NI | 0 | No | No | No | No | No | No | No | No | NI | 83 | NI | NI | NI | No | No | No
490 | 69 | Peng et al., 2019 | 2019 | Journal of Alloys and Compounds | 4.65 | Hemp stem | AF | NA | NA | NA | NA | Ti(OBu)4 | Ti | TiO2-CuO/HSC | One-step | Impregnation | 500 | 120 | NH3 | 17.03 | Ammonia | 100 | 1 | 120 | UV | NI | 7 | 30 | NI | NI | NI | NI | NI | NI | NI | NI | 0 | No | No | No | No | No | No | No | No | NI | 77 | NI | NI | NI | No | No | No
491 | 69 | Peng et al., 2019 | 2019 | Journal of Alloys and Compounds | 4.65 | Hemp stem | AF | NA | NA | NA | NA | Ti(OBu)4 | Ti | TiO2-CuO/HSC | One-step | Impregnation | 500 | 120 | NH3 | 17.03 | Ammonia | 100 | 1.2 | 120 | UV | NI | 7 | 30 | NI | NI | NI | NI | NI | NI | NI | NI | 0 | No | No | No | No | No | No | No | No | NI | 64 | NI | NI | NI | No | No | No
492 | 69 | Peng et al., 2019 | 2019 | Journal of Alloys and Compounds | 4.65 | Hemp stem | AF | NA | NA | NA | NA | Ti(OBu)4 | Ti | TiO2/HSC-500 | One-step | Impregnation | 500 | 120 | NH3 | 17.03 | Ammonia | 100 | 0.2 | 120 | UV | NI | 7 | 30 | 17.35 | NI | 0.064 | 2.22 | NI | NI | 100 | 0 | 0 | Yes | Yes | Yes | No | No | No | No | Yes | NI | 83 | NI | NI | NI | No | No | No
493 | 69 | Peng et al., 2019 | 2019 | Journal of Alloys and Compounds | 4.65 | Hemp stem | AF | NA | NA | NA | NA | Ti(OBu)4 | Ti | TiO2/HSC-500 | One-step | Impregnation | 500 | 120 | NH3 | 17.03 | Ammonia | 100 | 0.4 | 120 | UV | NI | 7 | 30 | 17.35 | NI | 0.064 | 2.22 | NI | NI | 100 | 0 | 0 | Yes | Yes | Yes | No | No | No | No | Yes | NI | 90 | NI | NI | NI | No | No | No
494 | 69 | Peng et al., 2019 | 2019 | Journal of Alloys and Compounds | 4.65 | Hemp stem | AF | NA | NA | NA | NA | Ti(OBu)4 | Ti | TiO2/HSC-500 | One-step | Impregnation | 500 | 120 | NH3 | 17.03 | Ammonia | 100 | 0.8 | 120 | UV | NI | 7 | 30 | 17.35 | NI | 0.064 | 2.22 | NI | NI | 100 | 0 | 0 | Yes | Yes | Yes | No | No | No | No | Yes | NI | 81 | NI | NI | NI | No | No | No
495 | 69 | Peng et al., 2019 | 2019 | Journal of Alloys and Compounds | 4.65 | Hemp stem | AF | NA | NA | NA | NA | Ti(OBu)4 | Ti | TiO2/HSC-500 | One-step | Impregnation | 500 | 120 | NH3 | 17.03 | Ammonia | 100 | 1 | 120 | UV | NI | 7 | 30 | 17.35 | NI | 0.064 | 2.22 | NI | NI | 100 | 0 | 0 | Yes | Yes | Yes | No | No | No | No | Yes | NI | 75 | NI | NI | NI | No | No | No
496 | 69 | Peng et al., 2019 | 2019 | Journal of Alloys and Compounds | 4.65 | Hemp stem | AF | NA | NA | NA | NA | Ti(OBu)4 | Ti | TiO2/HSC-500 | One-step | Impregnation | 500 | 120 | NH3 | 17.03 | Ammonia | 100 | 1.2 | 120 | UV | NI | 7 | 30 | 17.35 | NI | 0.064 | 2.22 | NI | NI | 100 | 0 | 0 | Yes | Yes | Yes | No | No | No | No | Yes | NI | 62 | NI | NI | NI | No | No | No
497 | 70 | Quarta et al., 2019 | 2019 | Journal of Environmental Chemical Engineering | 4.30 | Cork powder | AF | NA | Pyrolysis | 900 | 30 | Zn(NO3)2 | Zn | ZnNit1a | Multi-step | Infiltration | 700 | 60 | MB | 319.85 | Dye | NI | 0.5 | 30 | SUN-S | NI | NI | NI | NI | 22.47 | NI | NI | NI | 3.27 | 0 | 0 | 100 | Yes | Yes | No | No | Yes | Yes | No | No | 5 | 12.7 | NI | NI | NI | No | No | No
498 | 70 | Quarta et al., 2019 | 2019 | Journal of Environmental Chemical Engineering | 4.30 | Cork powder | AF | NA | Pyrolysis | 900 | 30 | Zn(NO3)2 | Zn | ZnNit7 | Multi-step | Infiltration | 350 | 420 | MB | 319.85 | Dye | NI | 0.5 | 30 | SUN-S | NI | NI | NI | NI | 17.2 | NI | NI | NI | 3.19 | 0 | 0 | 100 | Yes | Yes | No | No | Yes | Yes | No | No | 36 | 42.2 | NI | NI | NI | No | No | No
499 | 70 | Quarta et al., 2019 | 2019 | Journal of Environmental Chemical Engineering | 4.30 | Cork powder | AF | NA | Pyrolysis | 900 | 30 | Zn(NO3)2 | Zn | ZnNit6 | Multi-step | Infiltration | 350 | 300 | MB | 319.85 | Dye | NI | 0.5 | 30 | SUN-S | NI | NI | NI | NI | 16.82 | NI | NI | NI | 3.19 | 0 | 0 | 100 | Yes | Yes | No | No | Yes | Yes | No | No | 47 | 54.4 | NI | NI | NI | No | No | No
500 | 70 | Quarta et al., 2019 | 2019 | Journal of Environmental Chemical Engineering | 4.30 | Cork powder | AF | NA | Pyrolysis | 900 | 30 | Zn(NO3)2 | Zn | ZnNit1 | Multi-step | Infiltration | 350 | 60 | MB | 319.85 | Dye | NI | 0.5 | 30 | SUN-S | NI | NI | NI | NI | 16.52 | NI | NI | NI | 3.19 | 0 | 0 | 100 | Yes | Yes | No | No | Yes | Yes | No | No | 35 | 42.3 | NI | NI | NI | No | No | No
501 | 70 | Quarta et al., 2019 | 2019 | Journal of Environmental Chemical Engineering | 4.30 | Cork powder | AF | NA | Pyrolysis | 900 | 30 | Zn(CH3COO)2 | Zn | ZnAc3 | Multi-step | Infiltration | 400 | 60 | MB | 319.85 | Dye | NI | 0.5 | 30 | SUN-S | NI | NI | NI | NI | 14.43 | NI | NI | NI | 3.19 | 0 | 0 | 100 | Yes | Yes | No | No | Yes | Yes | No | No | 10 | 21.5 | NI | NI | NI | No | No | No
502 | 70 | Quarta et al., 2019 | 2019 | Journal of Environmental Chemical Engineering | 4.30 | Cork powder | AF | NA | Pyrolysis | 900 | 30 | Zn(CH3COO)2 | Zn | ZnAc7 | Multi-step | Infiltration | 350 | 420 | MB | 319.85 | Dye | NI | 0.5 | 30 | SUN-S | NI | NI | NI | NI | 13.95 | NI | NI | NI | 3.19 | 0 | 0 | 100 | Yes | Yes | No | No | Yes | Yes | No | No | 30 | 37.7 | NI | NI | NI | No | No | No
503 | 70 | Quarta et al., 2019 | 2019 | Journal of Environmental Chemical Engineering | 4.30 | Cork powder | AF | NA | Pyrolysis | 900 | 30 | Zn(CH3COO)2 | Zn | ZnAc1 | Multi-step | Infiltration | 350 | 60 | MB | 319.85 | Dye | NI | 0.5 | 30 | SUN-S | NI | NI | NI | NI | 13.88 | NI | NI | NI | 3.19 | 0 | 0 | 100 | Yes | Yes | No | No | Yes | Yes | No | No | 52 | 70.6 | NI | 3 | 37 | No | No | No
504 | 71 | Ragupathy et al., 2015 | 2015 | Spectrochimica Acta Part A: Molecular and Biomolecular Spectroscopy | 3.23 | Cashew nut shell | AF | KOH | Calcination | 600 | 120 | TTiP | Ti | TiO2/CNSAC | Multi-step | Sol-gel | 500 | 120 | MB | 319.85 | Dye | 10 | 0.2 | 120 | SUN | 624-664 | 6.7 | 30 | NI | 10 | NI | NI | NI | 3.46 | 100 | 0 | 0 | Yes | Yes | Yes | No | Yes | No | No | No | NI | 95 | 0.0644 | NI | NI | No | No | No
505 | 71 | Ragupathy et al., 2015 | 2015 | Spectrochimica Acta Part A: Molecular and Biomolecular Spectroscopy | 3.23 | Cashew nut shell | AF | KOH | Calcination | 600 | 120 | TTiP | Ti | TiO2/CNSAC | Multi-step | Sol-gel | 500 | 120 | BG | 482.53 | Dye | 10 | 0.2 | 120 | SUN | 624-664 | 6.7 | 30 | NI | 10 | NI | NI | NI | 3.46 | 100 | 0 | 0 | Yes | Yes | Yes | No | Yes | No | No | No | NI | 100 | 0.0575 | NI | NI | No | No | No
506 | 71 | Ragupathy et al., 2015 | 2015 | Spectrochimica Acta Part A: Molecular and Biomolecular Spectroscopy | 3.23 | Cashew nut shell | AF | KOH | Calcination | 600 | 120 | TTiP | Ti | TiO2/CNSAC | Multi-step | Sol-gel | 500 | 120 | MB | 319.85 | Dye | 10 | 0.1 | 120 | SUN | 624-664 | 6.7 | 30 | NI | 10 | NI | NI | NI | 3.46 | 100 | 0 | 0 | Yes | Yes | Yes | No | Yes | No | No | No | NI | 50 | NI | NI | NI | No | No | No
507 | 71 | Ragupathy et al., 2015 | 2015 | Spectrochimica Acta Part A: Molecular and Biomolecular Spectroscopy | 3.23 | Cashew nut shell | AF | KOH | Calcination | 600 | 120 | TTiP | Ti | TiO2/CNSAC | Multi-step | Sol-gel | 500 | 120 | MB | 319.85 | Dye | 10 | 0.15 | 120 | SUN | 624-664 | 6.7 | 30 | NI | 10 | NI | NI | NI | 3.46 | 100 | 0 | 0 | Yes | Yes | Yes | No | Yes | No | No | No | NI | 80 | NI | NI | NI | No | No | No
508 | 71 | Ragupathy et al., 2015 | 2015 | Spectrochimica Acta Part A: Molecular and Biomolecular Spectroscopy | 3.23 | Cashew nut shell | AF | KOH | Calcination | 600 | 120 | TTiP | Ti | TiO2/CNSAC | Multi-step | Sol-gel | 500 | 120 | MB | 319.85 | Dye | 10 | 0.25 | 120 | SUN | 624-664 | 6.7 | 30 | NI | 10 | NI | NI | NI | 3.46 | 100 | 0 | 0 | Yes | Yes | Yes | No | Yes | No | No | No | NI | 97 | NI | NI | NI | No | No | No
509 | 71 | Ragupathy et al., 2015 | 2015 | Spectrochimica Acta Part A: Molecular and Biomolecular Spectroscopy | 3.23 | Cashew nut shell | AF | KOH | Calcination | 600 | 120 | TTiP | Ti | TiO2/CNSAC | Multi-step | Sol-gel | 500 | 120 | MB | 319.85 | Dye | 10 | 0.3 | 120 | SUN | 624-664 | 6.7 | 30 | NI | 10 | NI | NI | NI | 3.46 | 100 | 0 | 0 | Yes | Yes | Yes | No | Yes | No | No | No | NI | 97 | NI | NI | NI | No | No | No
510 | 71 | Ragupathy et al., 2015 | 2015 | Spectrochimica Acta Part A: Molecular and Biomolecular Spectroscopy | 3.23 | Cashew nut shell | AF | KOH | Calcination | 600 | 120 | TTiP | Ti | TiO2/CNSAC | Multi-step | Sol-gel | 500 | 120 | BG | 482.53 | Dye | 10 | 0.1 | 120 | SUN | 624-664 | 6.7 | 30 | NI | 10 | NI | NI | NI | 3.46 | 100 | 0 | 0 | Yes | Yes | Yes | No | Yes | No | No | No | NI | 52 | NI | NI | NI | No | No | No
511 | 71 | Ragupathy et al., 2015 | 2015 | Spectrochimica Acta Part A: Molecular and Biomolecular Spectroscopy | 3.23 | Cashew nut shell | AF | KOH | Calcination | 600 | 120 | TTiP | Ti | TiO2/CNSAC | Multi-step | Sol-gel | 500 | 120 | BG | 482.53 | Dye | 10 | 0.15 | 120 | SUN | 624-664 | 6.7 | 30 | NI | 10 | NI | NI | NI | 3.46 | 100 | 0 | 0 | Yes | Yes | Yes | No | Yes | No | No | No | NI | 80 | NI | NI | NI | No | No | No
512 | 71 | Ragupathy et al., 2015 | 2015 | Spectrochimica Acta Part A: Molecular and Biomolecular Spectroscopy | 3.23 | Cashew nut shell | AF | KOH | Calcination | 600 | 120 | TTiP | Ti | TiO2/CNSAC | Multi-step | Sol-gel | 500 | 120 | BG | 482.53 | Dye | 10 | 0.25 | 120 | SUN | 624-664 | 6.7 | 30 | NI | 10 | NI | NI | NI | 3.46 | 100 | 0 | 0 | Yes | Yes | Yes | No | Yes | No | No | No | NI | 98 | NI | NI | NI | No | No | No
513 | 71 | Ragupathy et al., 2015 | 2015 | Spectrochimica Acta Part A: Molecular and Biomolecular Spectroscopy | 3.23 | Cashew nut shell | AF | KOH | Calcination | 600 | 120 | TTiP | Ti | TiO2/CNSAC | Multi-step | Sol-gel | 500 | 120 | BG | 482.53 | Dye | 10 | 0.3 | 120 | SUN | 624-664 | 6.7 | 30 | NI | 10 | NI | NI | NI | 3.46 | 100 | 0 | 0 | Yes | Yes | Yes | No | Yes | No | No | No | NI | 98 | NI | NI | NI | No | No | No
514 | 72 | Ramya et al., 2018 | 2018 | Journal of Environmental Chemical Engineering | 4.30 | Tannery sludge | IM | NA | Calcination | 700 | 60 | Zn(CH3COO)2 | Zn | ZC-1:4 | Multi-step | Hydrothermal | 180 | 720 | Cr(VI) | 52 | Metal | 10 | 1 | 360 | VIS | NI | 2.35 | 25 | NI | NI | NI | NI | NI | NI | 0 | 0 | 100 | Yes | No | No | No | No | No | No | No | NI | 58 | NI | NI | NI | No | No | No
515 | 72 | Ramya et al., 2018 | 2018 | Journal of Environmental Chemical Engineering | 4.30 | Tannery sludge | IM | NA | Calcination | 700 | 60 | Zn(CH3COO)2 | Zn | ZC-4:1 | Multi-step | Hydrothermal | 180 | 720 | Cr(VI) | 52 | Metal | 10 | 1 | 360 | VIS | NI | 2.35 | 25 | NI | 23 | NI | NI | NI | 3.06 | 0 | 0 | 100 | Yes | No | No | No | No | No | No | No | NI | 65 | NI | NI | NI | No | No | No
516 | 72 | Ramya et al., 2018 | 2018 | Journal of Environmental Chemical Engineering | 4.30 | Tannery sludge | IM | NA | Calcination | 700 | 60 | Zn(CH3COO)2 | Zn | ZV-3:2 | Multi-step | Hydrothermal | 180 | 720 | Cr(VI) | 52 | Metal | 10 | 1 | 360 | VIS | NI | 2.35 | 25 | NI | 18 | NI | NI | NI | 3 | 0 | 0 | 100 | Yes | No | No | No | No | No | No | No | NI | 80 | NI | NI | NI | No | No | No
517 | 72 | Ramya et al., 2018 | 2018 | Journal of Environmental Chemical Engineering | 4.30 | Tannery sludge | IM | NA | Calcination | 700 | 60 | Zn(CH3COO)2 | Zn | ZC-2:3 | Multi-step | Hydrothermal | 180 | 720 | Cr(VI) | 52 | Metal | 10 | 1 | 480 | VIS | NI | 2.35 | 25 | 216.31 | 14 | 0.034 | 11.56 | 7.75 | 2.96 | 0 | 0 | 100 | Yes | Yes | No | No | Yes | No | No | No | 26.19 | 93.61 | 0.00629 | 3 | NI | No | No | No
518 | 72 | Ramya et al., 2018 | 2018 | Journal of Environmental Chemical Engineering | 4.30 | Tannery sludge | IM | NA | Calcination | 700 | 60 | Zn(CH3COO)2 | Zn | ZC-2:3 | Multi-step | Hydrothermal | 180 | 720 | Cr(VI) | 52 | Metal | 10 | 1 | 480 | VIS | NI | 4 | 25 | 216.31 | 14 | 0.034 | 11.56 | 7.75 | 2.96 | 0 | 0 | 100 | Yes | Yes | No | No | Yes | No | No | No | 10 | 58 | NI | NI | NI | No | No | No
519 | 72 | Ramya et al., 2018 | 2018 | Journal of Environmental Chemical Engineering | 4.30 | Tannery sludge | IM | NA | Calcination | 700 | 60 | Zn(CH3COO)2 | Zn | ZC-2:3 | Multi-step | Hydrothermal | 180 | 720 | Cr(VI) | 52 | Metal | 10 | 1 | 480 | VIS | NI | 8 | 25 | 216.31 | 14 | 0.034 | 11.56 | 7.75 | 2.96 | 0 | 0 | 100 | Yes | Yes | No | No | Yes | No | No | No | 9 | 44 | NI | NI | NI | No | No | No
520 | 72 | Ramya et al., 2018 | 2018 | Journal of Environmental Chemical Engineering | 4.30 | Tannery sludge | IM | NA | Calcination | 700 | 60 | Zn(CH3COO)2 | Zn | ZC-2:3 | Multi-step | Hydrothermal | 180 | 720 | Cr(VI) | 52 | Metal | 10 | 1 | 480 | VIS | NI | 10 | 25 | 216.31 | 14 | 0.034 | 11.56 | 7.75 | 2.96 | 0 | 0 | 100 | Yes | Yes | No | No | Yes | No | No | No | 8 | 42 | NI | NI | NI | No | No | No
521 | 72 | Ramya et al., 2018 | 2018 | Journal of Environmental Chemical Engineering | 4.30 | Tannery sludge | IM | NA | Calcination | 700 | 60 | Zn(CH3COO)2 | Zn | ZC-2:3 | Multi-step | Hydrothermal | 180 | 720 | Cr(VI) | 52 | Metal | 10 | 1 | 480 | VIS | NI | 12 | 25 | 216.31 | 14 | 0.034 | 11.56 | 7.75 | 2.96 | 0 | 0 | 100 | Yes | Yes | No | No | Yes | No | No | No | 7 | 30 | NI | NI | NI | No | No | No
522 | 72 | Ramya et al., 2018 | 2018 | Journal of Environmental Chemical Engineering | 4.30 | Tannery sludge | IM | NA | Calcination | 700 | 60 | Zn(CH3COO)2 | Zn | ZC-2:3 | Multi-step | Hydrothermal | 180 | 720 | Cr(VI) | 52 | Metal | 20 | 1 | 360 | VIS | NI | 2.35 | 25 | 216.31 | 14 | 0.034 | 11.56 | 7.75 | 2.96 | 0 | 0 | 100 | Yes | Yes | No | No | Yes | No | No | No | 15 | 78 | 0.0036 | NI | NI | No | No | No
523 | 72 | Ramya et al., 2018 | 2018 | Journal of Environmental Chemical Engineering | 4.30 | Tannery sludge | IM | NA | Calcination | 700 | 60 | Zn(CH3COO)2 | Zn | ZC-2:3 | Multi-step | Hydrothermal | 180 | 720 | Cr(VI) | 52 | Metal | 50 | 1 | 360 | VIS | NI | 2.35 | 25 | 216.31 | 14 | 0.034 | 11.56 | 7.75 | 2.96 | 0 | 0 | 100 | Yes | Yes | No | No | Yes | No | No | No | 10 | 43 | NI | NI | NI | No | No | No
524 | 72 | Ramya et al., 2018 | 2018 | Journal of Environmental Chemical Engineering | 4.30 | Tannery sludge | IM | NA | Calcination | 700 | 60 | Zn(CH3COO)2 | Zn | ZC-2:3 | Multi-step | Hydrothermal | 180 | 720 | Cr(VI) | 52 | Metal | 5 | 1 | 240 | VIS | NI | 2.35 | 25 | 216.31 | 14 | 0.034 | 11.56 | 7.75 | 2.96 | 0 | 0 | 100 | Yes | Yes | No | No | Yes | No | No | No | 37 | 93.61 | 0.015 | 3 | NI | No | No | No
525 | 73 | Shan et al., 2020 | 2020 | Materials Science in Semiconductor Processing | 2.82 | Walnut shell | AF | NA | Slow pyrolysis | 700 | 120 | Ti(OBu)4 | Ti | CTAg1 | Multi-step | Impregnation | 500 | 60 | MO | 327.33 | Dye | 20 | 0.25 | 60 | UV | 360 | NI | NI | 35.212 | 11.7 | 0.033 | NI | NI | 3.28 | 100 | 0 | 0 | Yes | Yes | Yes | Yes | No | Yes | Yes | Yes | NI | 97.48 | 0.0629 | 5 | 96.10 | No | No | No
526 | 73 | Shan et al., 2020 | 2020 | Materials Science in Semiconductor Processing | 2.82 | Walnut shell | AF | NA | Slow pyrolysis | 700 | 120 | Ti(OBu)4 | Ti | CT0.2/1 | Multi-step | Impregnation | 500 | 60 | MO | 327.33 | Dye | 20 | 0.25 | 60 | UV | 360 | NI | NI | 55.231 | 12.4 | 0.048 | NI | NI | 3.27 | 100 | 0 | 0 | Yes | No | No | No | No | Yes | Yes | Yes | NI | 62.6 | NI | NI | NI | No | No | No
527 | 74 | Silva et al., 2021 | 2021 | Journal of Environmental Management | 4.17 | Paper mill sludge | AF | HCl | Pyrolysis | 800 | 150 | Ti(OBu)4 | Ti | BCMag_TiO2 | Multi-step | Hydrothermal | 160 | 180 | SDZ | 250.28 | Pharmaceutical | 5 | 0.025 | 840 | SUN-S | 290-400 (55 W m-2) | NI | NI | NI | NI | NI | NI | NI | NI | 100 | 0 | 0 | Yes | Yes | Yes | No | No | No | No | No | 0 | 70 | NI | NI | NI | No | No | No
528 | 74 | Silva et al., 2021 | 2021 | Journal of Environmental Management | 4.17 | Paper mill sludge | AF | HCl | Pyrolysis | 800 | 150 | Ti(OBu)4 | Ti | BCMag_TiO2 | Multi-step | Hydrothermal | 160 | 180 | SDZ | 250.28 | Pharmaceutical | 5 | 0.05 | 840 | SUN-S | 290-400 (55 W m-2) | NI | NI | NI | NI | NI | NI | NI | NI | 100 | 0 | 0 | Yes | Yes | Yes | No | No | No | No | No | 0 | 74 | NI | NI | NI | No | No | No
529 | 74 | Silva et al., 2021 | 2021 | Journal of Environmental Management | 4.17 | Paper mill sludge | AF | HCl | Pyrolysis | 800 | 150 | Ti(OBu)4 | Ti | BCMag_TiO2 | Multi-step | Hydrothermal | 160 | 180 | SDZ | 250.28 | Pharmaceutical | 5 | 0.1 | 840 | SUN-S | 290-400 (55 W m-2) | NI | NI | NI | NI | NI | NI | NI | NI | 100 | 0 | 0 | Yes | Yes | Yes | No | No | No | No | No | 0 | 87 | 0.0039 | NI | NI | No | No | No
530 | 74 | Silva et al., 2021 | 2021 | Journal of Environmental Management | 4.17 | Paper mill sludge | AF | HCl | Pyrolysis | 800 | 150 | Ti(OBu)4 | Ti | BC_TiO2_MagIn | Multi-step | Hydrothermal | 160 | 180 | SDZ | 250.28 | Pharmaceutical | 5 | 0.025 | 840 | SUN-S | 290-400 (55 W m-2) | NI | NI | NI | NI | NI | NI | NI | NI | 100 | 0 | 0 | Yes | Yes | Yes | No | No | No | No | No | 0 | 54 | NI | NI | NI | No | No | No
531 | 74 | Silva et al., 2021 | 2021 | Journal of Environmental Management | 4.17 | Paper mill sludge | AF | HCl | Pyrolysis | 800 | 150 | Ti(OBu)4 | Ti | BC_TiO2_MagIn | Multi-step | Hydrothermal | 160 | 180 | SDZ | 250.28 | Pharmaceutical | 5 | 0.05 | 840 | SUN-S | 290-400 (55 W m-2) | NI | NI | NI | NI | NI | NI | NI | NI | 100 | 0 | 0 | Yes | Yes | Yes | No | No | No | No | No | 0 | 54 | NI | NI | NI | No | No | No
532 | 74 | Silva et al., 2021 | 2021 | Journal of Environmental Management | 4.17 | Paper mill sludge | AF | HCl | Pyrolysis | 800 | 150 | Ti(OBu)4 | Ti | BC_TiO2_MagIn | Multi-step | Hydrothermal | 160 | 180 | SDZ | 250.28 | Pharmaceutical | 5 | 0.1 | 840 | SUN-S | 290-400 (55 W m-2) | NI | NI | NI | NI | NI | NI | NI | NI | 100 | 0 | 0 | Yes | Yes | Yes | No | No | No | No | No | 0 | 65 | NI | NI | NI | No | No | No
533 | 74 | Silva et al., 2021 | 2021 | Journal of Environmental Management | 4.17 | Paper mill sludge | AF | HCl | Pyrolysis | 800 | 150 | Ti(OBu)4 | Ti | BC_TiO2_MagEx | Multi-step | Hydrothermal | 160 | 180 | SDZ | 250.28 | Pharmaceutical | 5 | 0.025 | 840 | SUN-S | 290-400 (55 W m-2) | NI | NI | NI | NI | NI | NI | NI | NI | 100 | 0 | 0 | Yes | Yes | Yes | No | No | No | No | No | 0 | 50 | NI | NI | NI | No | No | No
534 | 74 | Silva et al., 2021 | 2021 | Journal of Environmental Management | 4.17 | Paper mill sludge | AF | HCl | Pyrolysis | 800 | 150 | Ti(OBu)4 | Ti | BC_TiO2_MagEx | Multi-step | Hydrothermal | 160 | 180 | SDZ | 250.28 | Pharmaceutical | 5 | 0.05 | 840 | SUN-S | 290-400 (55 W m-2) | NI | NI | NI | NI | NI | NI | NI | NI | 100 | 0 | 0 | Yes | Yes | Yes | No | No | No | No | No | 0 | 67 | NI | NI | NI | No | No | No
535 | 74 | Silva et al., 2021 | 2021 | Journal of Environmental Management | 4.17 | Paper mill sludge | AF | HCl | Pyrolysis | 800 | 150 | Ti(OBu)4 | Ti | BC_TiO2_MagEx | Multi-step | Hydrothermal | 160 | 180 | SDZ | 250.28 | Pharmaceutical | 5 | 0.1 | 840 | SUN-S | 290-400 (55 W m-2) | NI | NI | NI | NI | NI | NI | NI | NI | 100 | 0 | 0 | Yes | Yes | Yes | No | No | No | No | No | 0 | 76 | 0.0035 | NI | NI | No | No | No
536 | 74 | Silva et al., 2021 | 2021 | Journal of Environmental Management | 4.17 | Paper mill sludge | AF | HCl | Pyrolysis | 800 | 150 | Ti(OBu)4 | Ti | BCMag_TiO2 | Multi-step | Hydrothermal | 160 | 180 | OXA | 261.23 | Pharmaceutical | 10 | 0.025 | 60 | SUN-S | 290-400 (55 W m-2) | NI | NI | NI | NI | NI | NI | NI | NI | 100 | 0 | 0 | Yes | Yes | Yes | No | No | No | No | No | 0 | 79 | NI | NI | NI | No | No | No
537 | 74 | Silva et al., 2021 | 2021 | Journal of Environmental Management | 4.17 | Paper mill sludge | AF | HCl | Pyrolysis | 800 | 150 | Ti(OBu)4 | Ti | BCMag_TiO2 | Multi-step | Hydrothermal | 160 | 180 | OXA | 261.23 | Pharmaceutical | 10 | 0.05 | 60 | SUN-S | 290-400 (55 W m-2) | NI | NI | NI | NI | NI | NI | NI | NI | 100 | 0 | 0 | Yes | Yes | Yes | No | No | No | No | No | 0 | 90 | NI | NI | NI | No | No | No
538 | 74 | Silva et al., 2021 | 2021 | Journal of Environmental Management | 4.17 | Paper mill sludge | AF | HCl | Pyrolysis | 800 | 150 | Ti(OBu)4 | Ti | BCMag_TiO2 | Multi-step | Hydrothermal | 160 | 180 | OXA | 261.23 | Pharmaceutical | 10 | 0.1 | 60 | SUN-S | 290-400 (55 W m-2) | NI | NI | NI | NI | NI | NI | NI | NI | 100 | 0 | 0 | Yes | Yes | Yes | No | No | No | No | No | 0 | 98 | 0.025 | NI | NI | No | No | No
539 | 74 | Silva et al., 2021 | 2021 | Journal of Environmental Management | 4.17 | Paper mill sludge | AF | HCl | Pyrolysis | 800 | 150 | Ti(OBu)4 | Ti | BC_TiO2_MagIn | Multi-step | Hydrothermal | 160 | 180 | OXA | 261.23 | Pharmaceutical | 10 | 0.025 | 60 | SUN-S | 290-400 (55 W m-2) | NI | NI | NI | NI | NI | NI | NI | NI | 100 | 0 | 0 | Yes | Yes | Yes | No | No | No | No | No | 0 | 54 | NI | NI | NI | No | No | No
540 | 74 | Silva et al., 2021 | 2021 | Journal of Environmental Management | 4.17 | Paper mill sludge | AF | HCl | Pyrolysis | 800 | 150 | Ti(OBu)4 | Ti | BC_TiO2_MagIn | Multi-step | Hydrothermal | 160 | 180 | OXA | 261.23 | Pharmaceutical | 10 | 0.05 | 60 | SUN-S | 290-400 (55 W m-2) | NI | NI | NI | NI | NI | NI | NI | NI | 100 | 0 | 0 | Yes | Yes | Yes | No | No | No | No | No | 0 | 47 | NI | NI | NI | No | No | No
541 | 74 | Silva et al., 2021 | 2021 | Journal of Environmental Management | 4.17 | Paper mill sludge | AF | HCl | Pyrolysis | 800 | 150 | Ti(OBu)4 | Ti | BC_TiO2_MagIn | Multi-step | Hydrothermal | 160 | 180 | OXA | 261.23 | Pharmaceutical | 10 | 0.1 | 60 | SUN-S | 290-400 (55 W m-2) | NI | NI | NI | NI | NI | NI | NI | NI | 100 | 0 | 0 | Yes | Yes | Yes | No | No | No | No | No | 0 | 45 | NI | NI | NI | No | No | No
542 | 74 | Silva et al., 2021 | 2021 | Journal of Environmental Management | 4.17 | Paper mill sludge | AF | HCl | Pyrolysis | 800 | 150 | Ti(OBu)4 | Ti | BC_TiO2_MagEx | Multi-step | Hydrothermal | 160 | 180 | OXA | 261.23 | Pharmaceutical | 10 | 0.025 | 60 | SUN-S | 290-400 (55 W m-2) | NI | NI | NI | NI | NI | NI | NI | NI | 100 | 0 | 0 | Yes | Yes | Yes | No | No | No | No | No | 0 | 50 | NI | NI | NI | No | No | No
543 | 74 | Silva et al., 2021 | 2021 | Journal of Environmental Management | 4.17 | Paper mill sludge | AF | HCl | Pyrolysis | 800 | 150 | Ti(OBu)4 | Ti | BC_TiO2_MagEx | Multi-step | Hydrothermal | 160 | 180 | OXA | 261.23 | Pharmaceutical | 10 | 0.05 | 60 | SUN-S | 290-400 (55 W m-2) | NI | NI | NI | NI | NI | NI | NI | NI | 100 | 0 | 0 | Yes | Yes | Yes | No | No | No | No | No | 0 | 53 | NI | NI | NI | No | No | No
544 | 74 | Silva et al., 2021 | 2021 | Journal of Environmental Management | 4.17 | Paper mill sludge | AF | HCl | Pyrolysis | 800 | 150 | Ti(OBu)4 | Ti | BC_TiO2_MagEx | Multi-step | Hydrothermal | 160 | 180 | OXA | 261.23 | Pharmaceutical | 10 | 0.1 | 60 | SUN-S | 290-400 (55 W m-2) | NI | NI | NI | NI | NI | NI | NI | NI | 100 | 0 | 0 | Yes | Yes | Yes | No | No | No | No | No | 0 | 69 | 0.016 | NI | NI | No | No | No
545 | 74 | Silva et al., 2021 | 2021 | Journal of Environmental Management | 4.17 | Paper mill sludge | AF | HCl | Pyrolysis | 800 | 150 | Ti(OBu)4 | Ti | BCMag_TiO2 | Multi-step | Hydrothermal | 160 | 180 | SDZ | 250.28 | Pharmaceutical | 5 | 0.1 | 300 | SUN-S | 290-400 (55 W m-2) | NI | NI | NI | NI | NI | NI | NI | NI | 100 | 0 | 0 | Yes | Yes | Yes | No | No | No | No | No | 0 | 79 | NI | NI | NI | No | No | No
546 | 74 | Silva et al., 2021 | 2021 | Journal of Environmental Management | 4.17 | Paper mill sludge | AF | HCl | Pyrolysis | 800 | 150 | Ti(OBu)4 | Ti | BCMag_TiO2 | Multi-step | Hydrothermal | 160 | 180 | SDZ | 250.28 | Pharmaceutical | 5 | 0.25 | 300 | SUN-S | 290-400 (55 W m-2) | NI | NI | NI | NI | NI | NI | NI | NI | 100 | 0 | 0 | Yes | Yes | Yes | No | No | No | No | No | 0 | 79 | NI | NI | NI | No | No | No
547 | 74 | Silva et al., 2021 | 2021 | Journal of Environmental Management | 4.17 | Paper mill sludge | AF | HCl | Pyrolysis | 800 | 150 | Ti(OBu)4 | Ti | BCMag_TiO2 | Multi-step | Hydrothermal | 160 | 180 | SDZ | 250.28 | Pharmaceutical | 5 | 0.5 | 300 | SUN-S | 290-400 (55 W m-2) | NI | NI | NI | NI | NI | NI | NI | NI | 100 | 0 | 0 | Yes | Yes | Yes | No | No | No | No | No | 0 | 87 | NI | NI | NI | No | No | No
548 | 74 | Silva et al., 2021 | 2021 | Journal of Environmental Management | 4.17 | Paper mill sludge | AF | HCl | Pyrolysis | 800 | 150 | Ti(OBu)4 | Ti | BC_TiO2_MagEx | Multi-step | Hydrothermal | 160 | 180 | SDZ | 250.28 | Pharmaceutical | 5 | 0.1 | 300 | SUN-S | 290-400 (55 W m-2) | NI | NI | NI | NI | NI | NI | NI | NI | 100 | 0 | 0 | Yes | Yes | Yes | No | No | No | No | No | 2 | 72 | NI | NI | NI | No | No | No
549 | 74 | Silva et al., 2021 | 2021 | Journal of Environmental Management | 4.17 | Paper mill sludge | AF | HCl | Pyrolysis | 800 | 150 | Ti(OBu)4 | Ti | BC_TiO2_MagEx | Multi-step | Hydrothermal | 160 | 180 | SDZ | 250.28 | Pharmaceutical | 5 | 0.25 | 300 | SUN-S | 290-400 (55 W m-2) | NI | NI | NI | NI | NI | NI | NI | NI | 100 | 0 | 0 | Yes | Yes | Yes | No | No | No | No | No | 5 | 85 | NI | NI | NI | No | No | No
550 | 74 | Silva et al., 2021 | 2021 | Journal of Environmental Management | 4.17 | Paper mill sludge | AF | HCl | Pyrolysis | 800 | 150 | Ti(OBu)4 | Ti | BC_TiO2_MagEx | Multi-step | Hydrothermal | 160 | 180 | SDZ | 250.28 | Pharmaceutical | 5 | 0.5 | 300 | SUN-S | 290-400 (55 W m-2) | NI | NI | NI | NI | NI | NI | NI | NI | 100 | 0 | 0 | Yes | Yes | Yes | No | No | No | No | No | 12 | 91 | NI | NI | NI | No | No | No
551 | 74 | Silva et al., 2021 | 2021 | Journal of Environmental Management | 4.17 | Paper mill sludge | AF | HCl | Pyrolysis | 800 | 150 | Ti(OBu)4 | Ti | BCMag_TiO2 | Multi-step | Hydrothermal | 160 | 180 | OXA | 261.23 | Pharmaceutical | 10 | 0.1 | 15 | SUN-S | 290-400 (55 W m-2) | NI | NI | NI | NI | NI | NI | NI | NI | 100 | 0 | 0 | Yes | Yes | Yes | No | No | No | No | No | 5 | 51 | NI | NI | NI | No | No | No
552 | 74 | Silva et al., 2021 | 2021 | Journal of Environmental Management | 4.17 | Paper mill sludge | AF | HCl | Pyrolysis | 800 | 150 | Ti(OBu)4 | Ti | BCMag_TiO2 | Multi-step | Hydrothermal | 160 | 180 | OXA | 261.23 | Pharmaceutical | 10 | 0.25 | 15 | SUN-S | 290-400 (55 W m-2) | NI | NI | NI | NI | NI | NI | NI | NI | 100 | 0 | 0 | Yes | Yes | Yes | No | No | No | No | No | 19 | 85 | NI | NI | NI | No | No | No
553 | 74 | Silva et al., 2021 | 2021 | Journal of Environmental Management | 4.17 | Paper mill sludge | AF | HCl | Pyrolysis | 800 | 150 | Ti(OBu)4 | Ti | BCMag_TiO2 | Multi-step | Hydrothermal | 160 | 180 | OXA | 261.23 | Pharmaceutical | 10 | 0.5 | 15 | SUN-S | 290-400 (55 W m-2) | NI | NI | NI | NI | NI | NI | NI | NI | 100 | 0 | 0 | Yes | Yes | Yes | No | No | No | No | No | 13 | 80 | NI | NI | NI | No | No | No
554 | 74 | Silva et al., 2021 | 2021 | Journal of Environmental Management | 4.17 | Paper mill sludge | AF | HCl | Pyrolysis | 800 | 150 | Ti(OBu)4 | Ti | BC_TiO2_MagEx | Multi-step | Hydrothermal | 160 | 180 | OXA | 261.23 | Pharmaceutical | 10 | 0.1 | 15 | SUN-S | 290-400 (55 W m-2) | NI | NI | NI | NI | NI | NI | NI | NI | 100 | 0 | 0 | Yes | Yes | Yes | No | No | No | No | No | 0 | 25 | NI | NI | NI | No | No | No
555 | 74 | Silva et al., 2021 | 2021 | Journal of Environmental Management | 4.17 | Paper mill sludge | AF | HCl | Pyrolysis | 800 | 150 | Ti(OBu)4 | Ti | BC_TiO2_MagEx | Multi-step | Hydrothermal | 160 | 180 | OXA | 261.23 | Pharmaceutical | 10 | 0.25 | 15 | SUN-S | 290-400 (55 W m-2) | NI | NI | NI | NI | NI | NI | NI | NI | 100 | 0 | 0 | Yes | Yes | Yes | No | No | No | No | No | 9 | 47 | NI | NI | NI | No | No | No
556 | 74 | Silva et al., 2021 | 2021 | Journal of Environmental Management | 4.17 | Paper mill sludge | AF | HCl | Pyrolysis | 800 | 150 | Ti(OBu)4 | Ti | BC_TiO2_MagEx | Multi-step | Hydrothermal | 160 | 180 | OXA | 261.23 | Pharmaceutical | 10 | 0.5 | 15 | SUN-S | 290-400 (55 W m-2) | NI | NI | NI | NI | NI | NI | NI | NI | 100 | 0 | 0 | Yes | Yes | Yes | No | No | No | No | No | 20 | 56 | NI | NI | NI | No | No | No
557 | 75 | Silvestri et al., 2019 | 2019 | Journal of Environmental Chemical Engineering | 4.30 | Salvinia molesta | AF | NA | NA | NA | NA | TTiP | Ti | MMa | One-step | Impregnation | 350 | NI | AO7 | 350.32 | Dye | 20 | 0.25 | 180 | UV | 380-480 | NI | NI | 8.55 | NI | 0.059 | 32.55 | NI | 3.22 | 50 | 50 | 0 | Yes | Yes | No | No | Yes | No | No | No | 46.5 | 90 | 0.00934 | 6 | 80 | No | No | No
558 | 75 | Silvestri et al., 2019 | 2019 | Journal of Environmental Chemical Engineering | 4.30 | Salvinia molesta | AF | NA | NA | NA | NA | TTiP | Ti | SGa | One-step | Sol-gel | 350 | NI | AO7 | 350.32 | Dye | 20 | 0.25 | 180 | UV | 380-480 | NI | NI | 56.37 | NI | 0.148 | 12.32 | NI | 3.42 | 50 | 50 | 0 | Yes | Yes | No | No | Yes | No | No | No | 21.5 | 45 | 0.00239 | NI | NI | No | No | No
559 | 75 | Silvestri et al., 2019 | 2019 | Journal of Environmental Chemical Engineering | 4.30 | Salvinia molesta | AF | NA | NA | NA | NA | TiOSO4 | Ti | MMb | One-step | Impregnation | 350 | NI | AO7 | 350.32 | Dye | 20 | 0.25 | 180 | UV | 380-480 | NI | NI | 60.08 | NI | 0.191 | 15.59 | NI | 3.66 | 50 | 50 | 0 | Yes | Yes | No | No | Yes | No | No | No | 4 | 33 | 0.00195 | NI | NI | No | No | No
560 | 75 | Silvestri et al., 2019 | 2019 | Journal of Environmental Chemical Engineering | 4.30 | Salvinia molesta | AF | NA | NA | NA | NA | TiOSO4 | Ti | SGb | One-step | Sol-gel | 350 | NI | AO7 | 350.32 | Dye | 20 | 0.25 | 180 | UV | 380-480 | NI | NI | 166.25 | NI | 0.165 | 4.98 | NI | NI | NI | NI | 0 | Yes | Yes | No | No | Yes | No | No | No | 3 | 23 | 0.00142 | NI | NI | No | No | No
561 | 76 | Silvestri et al., 2019a | 2019 | Journal of Chemical Technology & Biotechnology | 2.65 | Medium-Density Fiberboard (MDF) | AF | NA | NA | NA | NA | TiO2 | Ti | B10T | One-step | Impregnation | 500 | NI | MB | 319.85 | Dye | 10 | 1 | 180 | UV | 380-480 | 5.5 | 25 | 4.37 | NI | NI | NI | NI | 3.66 | 100 | 0 | 0 | Yes | Yes | No | No | Yes | No | No | No | 16 | 78 | 0.0076 | 3 | 77 | No | No | No
562 | 76 | Silvestri et al., 2019a | 2019 | Journal of Chemical Technology & Biotechnology | 2.65 | Medium-Density Fiberboard (MDF) | AF | NA | NA | NA | NA | TiO2 | Ti | B1T | One-step | Impregnation | 500 | NI | MB | 319.85 | Dye | 10 | 1 | 180 | UV | 380-480 | 5.5 | 25 | NI | NI | NI | NI | NI | 4 | 100 | 0 | 0 | No | No | No | No | No | No | No | No | 15 | 45 | 0.0035 | NI | NI | No | No | No
563 | 76 | Silvestri et al., 2019a | 2019 | Journal of Chemical Technology & Biotechnology | 2.65 | Medium-Density Fiberboard (MDF) | AF | NA | NA | NA | NA | TiO2 | Ti | B5T | One-step | Impregnation | 500 | NI | MB | 319.85 | Dye | 10 | 1 | 180 | UV | 380-480 | 5.5 | 25 | NI | NI | NI | NI | NI | 3.89 | 100 | 0 | 0 | No | No | No | No | No | No | No | No | 10 | 45 | 0.0034 | NI | NI | No | No | No
564 | 76 | Silvestri et al., 2019a | 2019 | Journal of Chemical Technology & Biotechnology | 2.65 | Medium-Density Fiberboard (MDF) | AF | NA | NA | NA | NA | TiO2 | Ti | B10T | One-step | Impregnation | 500 | NI | MB | 319.85 | Dye | 20 | 1 | 180 | UV | 380-480 | 5.5 | 25 | 4.37 | NI | NI | NI | NI | 3.66 | 100 | 0 | 0 | Yes | Yes | No | No | Yes | No | No | No | 16 | 28 | NI | NI | NI | No | No | No
565 | 76 | Silvestri et al., 2019a | 2019 | Journal of Chemical Technology & Biotechnology | 2.65 | Medium-Density Fiberboard (MDF) | AF | NA | NA | NA | NA | TiO2 | Ti | B10T | One-step | Impregnation | 500 | NI | MB | 319.85 | Dye | 40 | 1 | 180 | UV | 380-480 | 5.5 | 25 | 4.37 | NI | NI | NI | NI | 3.66 | 100 | 0 | 0 | Yes | Yes | No | No | Yes | No | No | No | 16 | 20 | NI | NI | NI | No | No | No
566 | 77 | Silvestri et al., 2022 | 2022 | Materials Research Bulletin | 4.64 | Lychee | AF | NA | NA | NA | NA | ZnAl2O4 | Zn | biochar-ZnAl2O4 | Multi-step | Impregnation | 500 | NI | IBU | 206.29 | Pharmaceutical | 20 | 1 | 120 | UV | 290–390 | 6.5 | 25 | 111.69 | NI | NI | NI | NI | NI | 0 | 0 | NI | Yes | Yes | No | No | Yes | No | No | No | 41 | 100 | 0.0093 | 6 | 97 | No | No | No
567 | 77 | Silvestri et al., 2022 | 2022 | Materials Research Bulletin | 4.64 | Lychee | AF | NA | NA | NA | NA | ZnAl2O4 | Zn | biochar-ZnAl2O4 | Multi-step | Impregnation | 500 | NI | IBU | 206.29 | Pharmaceutical | 10 | 1 | 120 | UV | 290–390 | 6.5 | 25 | 111.69 | NI | NI | NI | NI | NI | 0 | 0 | NI | Yes | Yes | No | No | Yes | No | No | No | 55 | 82 | NI | NI | NI | No | No | No
568 | 77 | Silvestri et al., 2022 | 2022 | Materials Research Bulletin | 4.64 | Lychee | AF | NA | NA | NA | NA | ZnAl2O4 | Zn | biochar-ZnAl2O4 | Multi-step | Impregnation | 500 | NI | IBU | 206.29 | Pharmaceutical | 30 | 1 | 120 | UV | 290–390 | 6.5 | 25 | 111.69 | NI | NI | NI | NI | NI | 0 | 0 | NI | Yes | Yes | No | No | Yes | No | No | No | 48 | 89 | NI | NI | NI | No | No | No
569 | 77 | Silvestri et al., 2022 | 2022 | Materials Research Bulletin | 4.64 | Lychee | AF | NA | NA | NA | NA | ZnAl2O4 | Zn | biochar-ZnAl2O4 | Multi-step | Impregnation | 500 | NI | IBU | 206.29 | Pharmaceutical | 40 | 1 | 120 | UV | 290–390 | 6.5 | 25 | 111.69 | NI | NI | NI | NI | NI | 0 | 0 | NI | Yes | Yes | No | No | Yes | No | No | No | 48 | 80 | NI | NI | NI | No | No | No
570 | 77 | Silvestri et al., 2022 | 2022 | Materials Research Bulletin | 4.64 | Lychee | AF | NA | NA | NA | NA | ZnAl2O4 | Zn | biochar-ZnAl2O4 | Multi-step | Impregnation | 500 | NI | IBU | 206.29 | Pharmaceutical | 20 | 0.5 | 120 | UV | 290–390 | 6.5 | 25 | 111.69 | NI | NI | NI | NI | NI | 0 | 0 | NI | Yes | Yes | No | No | Yes | No | No | No | 30 | 61 | NI | NI | NI | No | No | No
571 | 77 | Silvestri et al., 2022 | 2022 | Materials Research Bulletin | 4.64 | Lychee | AF | NA | NA | NA | NA | ZnAl2O4 | Zn | biochar-ZnAl2O4 | Multi-step | Impregnation | 500 | NI | IBU | 206.29 | Pharmaceutical | 20 | 1.5 | 120 | UV | 290–390 | 6.5 | 25 | 111.69 | NI | NI | NI | NI | NI | 0 | 0 | NI | Yes | Yes | No | No | Yes | No | No | No | 41 | 70 | NI | NI | NI | No | No | No
572 | 78 | Song et al., 2022 | 2022 | Journal of Water Process Engineering | 5.48 | Jute fibers | AF | H3PO4 | Slow pyrolysis | 450 | 120 | TiO2 | Ti | P-TiO2/BC | Multi-step | Impregnation | 200 | 120 | MB | 319.85 | Dye | 100 | 0.4 | 60 | VIS | >400 (1500 mW⋅cm- 2) | 10 | 30 | 1747.8 | NI | 1.57 | 3.38 | NI | 2.53 | 50 | 50 | 0 | Yes | Yes | No | No | Yes | No | Yes | Yes | NI | 99 | NI | 5 | 82 | No | No | No
573 | 78 | Song et al., 2022 | 2022 | Journal of Water Process Engineering | 5.48 | Jute fibers | AF | H3PO4 | Slow pyrolysis | 450 | 120 | TiO2 | Ti | P-TiO2/BC | Multi-step | Impregnation | 200 | 120 | CD | 696.66 | Dye | 100 | 0.4 | 60 | VIS | >400 (1500 mW⋅cm- 2) | 6 | 30 | 1747.8 | NI | 1.57 | 3.38 | NI | 2.53 | 50 | 50 | 0 | Yes | Yes | No | No | Yes | No | Yes | Yes | NI | 95 | 0.0078 | NI | NI | No | No | No
574 | 79 | Su et al., 2020 | 2020 | Materials Research Bulletin | 4.64 | Pomelo peels | AF | NA | NA | NA | NA | Zn(NO3)2 | Zn | ZnO-0.50 | One-step | Impregnation | 600 | 120 | MB | 319.85 | Dye | 20 | 1 | 12 | UV | 300 W | NI | NI | NI | NI | NI | NI | NI | NI | 0 | 0 | NI | No | No | No | No | No | No | No | No | NI | 82 | NI | NI | NI | No | No | No
575 | 79 | Su et al., 2020 | 2020 | Materials Research Bulletin | 4.64 | Pomelo peels | AF | NA | NA | NA | NA | Zn(NO3)2 | Zn | ZnO-0.75 | One-step | Impregnation | 600 | 120 | MB | 319.85 | Dye | 20 | 1 | 12 | UV | 300 W | NI | NI | 7.55 | NI | NI | NI | NI | NI | 0 | 0 | NI | No | Yes | No | No | No | No | No | No | NI | 92 | NI | NI | NI | No | No | No
576 | 79 | Su et al., 2020 | 2020 | Materials Research Bulletin | 4.64 | Pomelo peels | AF | NA | NA | NA | NA | Zn(NO3)2 | Zn | ZnO-1.00 | One-step | Impregnation | 600 | 120 | MB | 319.85 | Dye | 20 | 1 | 12 | UV | 300 W | NI | NI | 10.14 | NI | NI | NI | NI | NI | 0 | 0 | 100 | Yes | Yes | No | Yes | No | No | No | No | NI | 92 | 0.23 | NI | NI | No | No | No
577 | 79 | Su et al., 2020 | 2020 | Materials Research Bulletin | 4.64 | Pomelo peels | AF | NA | NA | NA | NA | Zn(NO3)2 | Zn | ZnO-1.25 | One-step | Impregnation | 600 | 120 | MB | 319.85 | Dye | 20 | 1 | 12 | UV | 300 W | NI | NI | NI | NI | NI | NI | NI | NI | 0 | 0 | NI | No | No | No | No | No | No | No | No | NI | 80 | NI | NI | NI | No | No | No
578 | 79 | Su et al., 2020 | 2020 | Materials Research Bulletin | 4.64 | Pomelo peels | AF | NA | NA | NA | NA | Zn(NO3)2 | Zn | ZnO-3.00 | One-step | Impregnation | 600 | 120 | MB | 319.85 | Dye | 20 | 1 | 12 | UV | 300 W | NI | NI | 7.52 | NI | NI | NI | NI | NI | 0 | 0 | 100 | Yes | Yes | No | Yes | No | No | No | No | NI | 50 | 0.059 | NI | NI | No | No | No
579 | 80 | Sultana et al., 2020 | 2020 | Journal of Molecular Liquids | 5.06 | Sawdust | AF | NA | NA | NA | NA | Zn(NO3)2 | Zn | ZNO-4 | One-step | Impregnation | 600 | 120 | MO | 327.33 | Dye | 5 | 1 | 42 | UV | ~320 | NI | NI | NI | 26.7 | NI | NI | NI | 3.09 | 0 | 0 | 100 | Yes | Yes | Yes | Yes | No | No | No | Yes | 17 | 98 | 0.095 | 4 | 95 | No | No | No
580 | 80 | Sultana et al., 2020 | 2020 | Journal of Molecular Liquids | 5.06 | Sawdust | AF | NA | NA | NA | NA | Zn(NO3)2 | Zn | ZNO-2 | One-step | Impregnation | 600 | 120 | MO | 327.33 | Dye | 5 | 1 | 42 | UV | ~320 | NI | NI | NI | 20.7 | NI | NI | NI | 3.21 | 0 | 0 | 100 | Yes | No | No | No | No | No | No | Yes | 19 | 98 | 0.1063 | NI | NI | No | No | No
581 | 80 | Sultana et al., 2020 | 2020 | Journal of Molecular Liquids | 5.06 | Sawdust | AF | NA | NA | NA | NA | Zn(NO3)2 | Zn | ZNO-1 | One-step | Impregnation | 600 | 120 | MO | 327.33 | Dye | 5 | 1 | 42 | UV | ~320 | NI | NI | NI | 27.3 | NI | NI | NI | 3.15 | 0 | 0 | 100 | Yes | No | No | No | No | No | No | Yes | 15 | 69 | 0.0223 | NI | NI | No | No | No
582 | 81 | Tafreshi et al., 2019 | 2019 | Journal of Environmental Chemical Engineering | 4.3 | Oak wood | AF | HNO3 | Calcination | 450 | 60 | ZnO | Zn | ZnO/Oak charcoal | Multi-step | Impregnation | 450 | 120 | NH3 | 17.03 | Ammonia | 310 | 2 | 240 | UV | 254 | 10.55 | 20 | 15.03 | NI | 0.027 | 1.98 | NI | 2.7 | 0 | 0 | 100 | Yes | Yes | No | No | Yes | No | No | No | NI | 86.7 | NI | NI | NI | No | No | No
583 | 81 | Tafreshi et al., 2019 | 2019 | Journal of Environmental Chemical Engineering | 4.3 | Oak wood | AF | HNO3 | Calcination | 450 | 60 | ZnO | Zn | ZnO/Oak charcoal | Multi-step | Impregnation | 450 | 120 | NH3 | 17.03 | Ammonia | 310 | 1.25 | 240 | UV | 254 | 8 | 20 | 15.03 | NI | 0.027 | 1.98 | NI | 2.7 | 0 | 0 | 100 | Yes | Yes | No | No | Yes | No | No | No | NI | 84 | NI | NI | NI | No | No | No
584 | 81 | Tafreshi et al., 2019 | 2019 | Journal of Environmental Chemical Engineering | 4.3 | Oak wood | AF | HNO3 | Calcination | 450 | 60 | ZnO | Zn | ZnO/Oak charcoal | Multi-step | Impregnation | 450 | 120 | NH3 | 17.03 | Ammonia | 310 | 0.5 | 240 | UV | 254 | 12 | 20 | 15.03 | NI | 0.027 | 1.98 | NI | 2.7 | 0 | 0 | 100 | Yes | Yes | No | No | Yes | No | No | No | NI | 78 | NI | NI | NI | No | No | No
585 | 81 | Tafreshi et al., 2019 | 2019 | Journal of Environmental Chemical Engineering | 4.3 | Oak wood | AF | HNO3 | Calcination | 450 | 60 | ZnO | Zn | ZnO/Oak charcoal | Multi-step | Impregnation | 450 | 120 | NH3 | 17.03 | Ammonia | 310 | 1.25 | 240 | UV | 254 | 12 | 20 | 15.03 | NI | 0.027 | 1.98 | NI | 2.7 | 0 | 0 | 100 | Yes | Yes | No | No | Yes | No | No | No | NI | 71.5 | NI | NI | NI | No | No | No
586 | 81 | Tafreshi et al., 2019 | 2019 | Journal of Environmental Chemical Engineering | 4.3 | Oak wood | AF | HNO3 | Calcination | 450 | 60 | ZnO | Zn | ZnO/Oak charcoal | Multi-step | Impregnation | 450 | 120 | NH3 | 17.03 | Ammonia | 310 | 1.25 | 240 | UV | 254 | 8 | 20 | 15.03 | NI | 0.027 | 1.98 | NI | 2.7 | 0 | 0 | 100 | Yes | Yes | No | No | Yes | No | No | No | NI | 85.5 | NI | NI | NI | No | No | No
587 | 81 | Tafreshi et al., 2019 | 2019 | Journal of Environmental Chemical Engineering | 4.3 | Oak wood | AF | HNO3 | Calcination | 450 | 60 | ZnO | Zn | ZnO/Oak charcoal | Multi-step | Impregnation | 450 | 120 | NH3 | 17.03 | Ammonia | 310 | 1.25 | 240 | UV | 254 | 12 | 20 | 15.03 | NI | 0.027 | 1.98 | NI | 2.7 | 0 | 0 | 100 | Yes | Yes | No | No | Yes | No | No | No | NI | 89.7 | NI | NI | NI | No | No | No
588 | 81 | Tafreshi et al., 2019 | 2019 | Journal of Environmental Chemical Engineering | 4.3 | Oak wood | AF | HNO3 | Calcination | 450 | 60 | ZnO | Zn | ZnO/Oak charcoal | Multi-step | Impregnation | 450 | 120 | NH3 | 17.03 | Ammonia | 310 | 1.25 | 240 | UV | 254 | 8 | 20 | 15.03 | NI | 0.027 | 1.98 | NI | 2.7 | 0 | 0 | 100 | Yes | Yes | No | No | Yes | No | No | No | NI | 85.9 | NI | NI | NI | No | No | No
589 | 81 | Tafreshi et al., 2019 | 2019 | Journal of Environmental Chemical Engineering | 4.3 | Oak wood | AF | HNO3 | Calcination | 450 | 60 | ZnO | Zn | ZnO/Oak charcoal | Multi-step | Impregnation | 450 | 120 | NH3 | 17.03 | Ammonia | 310 | 1.25 | 240 | UV | 254 | 8 | 20 | 15.03 | NI | 0.027 | 1.98 | NI | 2.7 | 0 | 0 | 100 | Yes | Yes | No | No | Yes | No | No | No | NI | 85.3 | NI | NI | NI | No | No | No
590 | 81 | Tafreshi et al., 2019 | 2019 | Journal of Environmental Chemical Engineering | 4.3 | Oak wood | AF | HNO3 | Calcination | 450 | 60 | ZnO | Zn | ZnO/Oak charcoal | Multi-step | Impregnation | 450 | 120 | NH3 | 17.03 | Ammonia | 310 | 0.5 | 240 | UV | 254 | 4 | 20 | 15.03 | NI | 0.027 | 1.98 | NI | 2.7 | 0 | 0 | 100 | Yes | Yes | No | No | Yes | No | No | No | NI | 65 | NI | NI | NI | No | No | No
591 | 81 | Tafreshi et al., 2019 | 2019 | Journal of Environmental Chemical Engineering | 4.3 | Oak wood | AF | HNO3 | Calcination | 450 | 60 | ZnO | Zn | ZnO/Oak charcoal | Multi-step | Impregnation | 450 | 120 | NH3 | 17.03 | Ammonia | 310 | 1.25 | 240 | UV | 254 | 12 | 20 | 15.03 | NI | 0.027 | 1.98 | NI | 2.7 | 0 | 0 | 100 | Yes | Yes | No | No | Yes | No | No | No | NI | 86 | NI | NI | NI | No | No | No
592 | 81 | Tafreshi et al., 2019 | 2019 | Journal of Environmental Chemical Engineering | 4.3 | Oak wood | AF | HNO3 | Calcination | 450 | 60 | ZnO | Zn | ZnO/Oak charcoal | Multi-step | Impregnation | 450 | 120 | NH3 | 17.03 | Ammonia | 310 | 0.5 | 240 | UV | 254 | 8 | 20 | 15.03 | NI | 0.027 | 1.98 | NI | 2.7 | 0 | 0 | 100 | Yes | Yes | No | No | Yes | No | No | No | NI | 76 | NI | NI | NI | No | No | No
593 | 81 | Tafreshi et al., 2019 | 2019 | Journal of Environmental Chemical Engineering | 4.3 | Oak wood | AF | HNO3 | Calcination | 450 | 60 | ZnO | Zn | ZnO/Oak charcoal | Multi-step | Impregnation | 450 | 120 | NH3 | 17.03 | Ammonia | 310 | 1.25 | 240 | UV | 254 | 4 | 20 | 15.03 | NI | 0.027 | 1.98 | NI | 2.7 | 0 | 0 | 100 | Yes | Yes | No | No | Yes | No | No | No | NI | 82 | NI | NI | NI | No | No | No
594 | 81 | Tafreshi et al., 2019 | 2019 | Journal of Environmental Chemical Engineering | 4.3 | Oak wood | AF | HNO3 | Calcination | 450 | 60 | ZnO | Zn | ZnO/Oak charcoal | Multi-step | Impregnation | 450 | 120 | NH3 | 17.03 | Ammonia | 310 | 2 | 240 | UV | 254 | 4 | 20 | 15.03 | NI | 0.027 | 1.98 | NI | 2.7 | 0 | 0 | 100 | Yes | Yes | No | No | Yes | No | No | No | NI | 90.7 | NI | NI | NI | No | No | No
595 | 81 | Tafreshi et al., 2019 | 2019 | Journal of Environmental Chemical Engineering | 4.3 | Oak wood | AF | HNO3 | Calcination | 450 | 60 | ZnO | Zn | ZnO/Oak charcoal | Multi-step | Impregnation | 450 | 120 | NH3 | 17.03 | Ammonia | 310 | 0.5 | 240 | UV | 254 | 8 | 20 | 15.03 | NI | 0.027 | 1.98 | NI | 2.7 | 0 | 0 | 100 | Yes | Yes | No | No | Yes | No | No | No | NI | 69 | NI | NI | NI | No | No | No
596 | 81 | Tafreshi et al., 2019 | 2019 | Journal of Environmental Chemical Engineering | 4.3 | Oak wood | AF | HNO3 | Calcination | 450 | 60 | ZnO | Zn | ZnO/Oak charcoal | Multi-step | Impregnation | 450 | 120 | NH3 | 17.03 | Ammonia | 310 | 2 | 240 | UV | 254 | 8 | 20 | 15.03 | NI | 0.027 | 1.98 | NI | 2.7 | 0 | 0 | 100 | Yes | Yes | No | No | Yes | No | No | No | NI | 93.5 | NI | NI | NI | No | No | No
597 | 81 | Tafreshi et al., 2019 | 2019 | Journal of Environmental Chemical Engineering | 4.3 | Oak wood | AF | HNO3 | Calcination | 450 | 60 | ZnO | Zn | ZnO/Oak charcoal | Multi-step | Impregnation | 450 | 120 | NH3 | 17.03 | Ammonia | 310 | 0.5 | 240 | UV | 254 | 4 | 20 | 15.03 | NI | 0.027 | 1.98 | NI | 2.7 | 0 | 0 | 100 | Yes | Yes | No | No | Yes | No | No | No | NI | 75 | NI | NI | NI | No | No | No
598 | 81 | Tafreshi et al., 2019 | 2019 | Journal of Environmental Chemical Engineering | 4.3 | Oak wood | AF | HNO3 | Calcination | 450 | 60 | ZnO | Zn | ZnO/Oak charcoal | Multi-step | Impregnation | 450 | 120 | NH3 | 17.03 | Ammonia | 310 | 1.25 | 240 | UV | 254 | 8 | 20 | 15.03 | NI | 0.027 | 1.98 | NI | 2.7 | 0 | 0 | 100 | Yes | Yes | No | No | Yes | No | No | No | NI | 82.5 | NI | NI | NI | No | No | No
599 | 81 | Tafreshi et al., 2019 | 2019 | Journal of Environmental Chemical Engineering | 4.3 | Oak wood | AF | HNO3 | Calcination | 450 | 60 | ZnO | Zn | ZnO/Oak charcoal | Multi-step | Impregnation | 450 | 120 | NH3 | 17.03 | Ammonia | 310 | 0.5 | 240 | UV | 254 | 8 | 20 | 15.03 | NI | 0.027 | 1.98 | NI | 2.7 | 0 | 0 | 100 | Yes | Yes | No | No | Yes | No | No | No | NI | 88.5 | NI | NI | NI | No | No | No
600 | 82 | Telegang Chekem et al., 2019 | 2019 | Catalysis Today | 5.82 | Shea nut shell | AF | KOH | Pyrolysis | 800 | NA | TiO2 | Ti | CAT 14 | Multi-step | Impregnation | 500 | NI | PH | 94.11 | Phenolic | 100 | NI | 600 | UV | NI | NI | NI | 631 | NI | 0.298 | NI | NI | NI | 100 | 0 | 0 | No | No | No | No | No | No | No | No | 82 | 98 | NI | NI | NI | No | No | No
601 | 82 | Telegang Chekem et al., 2019 | 2019 | Catalysis Today | 5.82 | Shea nut shell | AF | KOH | Pyrolysis | 800 | NA | TiO2 | Ti | CAT 34 | Multi-step | Impregnation | 500 | NI | PH | 94.11 | Phenolic | 100 | NI | 600 | UV | NI | NI | NI | 602 | NI | 0.286 | NI | NI | NI | 100 | 0 | 0 | No | No | No | No | No | No | No | No | 75 | 98 | NI | NI | NI | No | No | No
602 | 82 | Telegang Chekem et al., 2019 | 2019 | Catalysis Today | 5.82 | Shea nut shell | AF | KOH | Pyrolysis | 800 | NA | TiO2 | Ti | CAT 25 | Multi-step | Impregnation | 500 | NI | PH | 94.11 | Phenolic | 100 | NI | 600 | UV | NI | NI | NI | 609 | NI | 0.285 | NI | NI | NI | 100 | 0 | 0 | Yes | Yes | Yes | No | No | No | No | No | 80 | 99 | NI | NI | NI | No | No | No
603 | 83 | Upneja et al., 2016 | 2016 | RSC Advances | 3.04 | Banana stalk | AF | NA | NA | NA | NA | Zn(CH3COO)2 | Zn | BRZC | One-step | Impregnation | 550 | 120 | MB | 319.85 | Dye | 10 | NI | 15 | UV | 365 | NI | NI | 19.9 | NI | NI | NI | NI | NI | 0 | 0 | 100 | Yes | Yes | Yes | No | No | No | No | No | 16.6 | 48.8 | 0.0122 | NI | NI | No | No | No
604 | 83 | Upneja et al., 2016 | 2016 | RSC Advances | 3.04 | Banana stalk | AF | NA | Hydrothermal | 225 | 60 | Zn(CH3COO)2 | Zn | BHZC | Multi-step | Impregnation | 550 | 120 | MB | 319.85 | Dye | 10 | NI | 15 | UV | 365 | NI | NI | 22.4 | NI | NI | NI | NI | NI | 0 | 0 | 100 | Yes | Yes | Yes | No | No | No | No | No | 13.3 | 26.66 | 0.0262 | NI | NI | No | No | No
605 | 84 | Vinayagam et al., 2018 | 2018 | Journal of Environmental Chemical Engineering | 4.30 | Waste biomass | AF | NA | Calcination | 550 | 2 | Zn(NO3)2 | Zn | 3:1 ZnO/WBAC | Multi-step | Hydrothermal | 60 | 720 | OrG | 452.37 | Dye | 10 | 1 | NI | VIS | 400-800 | 6.45 | NI | NI | NI | NI | NI | NI | 3.17 | 0 | 0 | 100 | Yes | Yes | Yes | No | Yes | No | No | No | NI | 88.4 | NI | 3 | 86.5 | No | No | No
606 | 84 | Vinayagam et al., 2018 | 2018 | Journal of Environmental Chemical Engineering | 4.30 | Waste biomass | AF | NA | Calcination | 550 | 2 | Zn(NO3)2 | Zn | 3:1 ZnO/WBAC | Multi-step | Hydrothermal | 60 | 720 | OrG | 452.37 | Dye | 10 | 1 | NI | UV | 254 | 6.45 | NI | NI | NI | NI | NI | NI | 3.17 | 0 | 0 | 100 | Yes | Yes | Yes | No | Yes | No | No | No | NI | 94.1 | NI | 3 | 92.5 | No | No | No
607 | 84 | Vinayagam et al., 2018 | 2018 | Journal of Environmental Chemical Engineering | 4.30 | Waste biomass | AF | NA | Calcination | 550 | 2 | Zn(NO3)2 | Zn | 3:1 ZnO/WBAC | Multi-step | Hydrothermal | 60 | 720 | OrG | 452.37 | Dye | 10 | 1 | NI | UV | 254 | 2.5 | NI | NI | NI | NI | NI | NI | 3.17 | 0 | 0 | 100 | Yes | Yes | Yes | No | Yes | No | No | No | NI | 60 | NI | NI | NI | No | No | No
608 | 84 | Vinayagam et al., 2018 | 2018 | Journal of Environmental Chemical Engineering | 4.30 | Waste biomass | AF | NA | Calcination | 550 | 2 | Zn(NO3)2 | Zn | 3:1 ZnO/WBAC | Multi-step | Hydrothermal | 60 | 720 | OrG | 452.37 | Dye | 10 | 1 | NI | UV | 254 | 4 | NI | NI | NI | NI | NI | NI | 3.17 | 0 | 0 | 100 | Yes | Yes | Yes | No | Yes | No | No | No | NI | 65 | NI | NI | NI | No | No | No
609 | 84 | Vinayagam et al., 2018 | 2018 | Journal of Environmental Chemical Engineering | 4.30 | Waste biomass | AF | NA | Calcination | 550 | 2 | Zn(NO3)2 | Zn | 3:1 ZnO/WBAC | Multi-step | Hydrothermal | 60 | 720 | OrG | 452.37 | Dye | 10 | 1 | NI | UV | 254 | 5 | NI | NI | NI | NI | NI | NI | 3.17 | 0 | 0 | 100 | Yes | Yes | Yes | No | Yes | No | No | No | NI | 70 | NI | NI | NI | No | No | No
610 | 84 | Vinayagam et al., 2018 | 2018 | Journal of Environmental Chemical Engineering | 4.30 | Waste biomass | AF | NA | Calcination | 550 | 2 | Zn(NO3)2 | Zn | 3:1 ZnO/WBAC | Multi-step | Hydrothermal | 60 | 720 | OrG | 452.37 | Dye | 10 | 1 | NI | UV | 254 | 7 | NI | NI | NI | NI | NI | NI | 3.17 | 0 | 0 | 100 | Yes | Yes | Yes | No | Yes | No | No | No | NI | 77 | NI | NI | NI | No | No | No
611 | 84 | Vinayagam et al., 2018 | 2018 | Journal of Environmental Chemical Engineering | 4.30 | Waste biomass | AF | NA | Calcination | 550 | 2 | Zn(NO3)2 | Zn | 3:1 ZnO/WBAC | Multi-step | Hydrothermal | 60 | 720 | OrG | 452.37 | Dye | 10 | 1 | NI | UV | 254 | 9 | NI | NI | NI | NI | NI | NI | 3.17 | 0 | 0 | 100 | Yes | Yes | Yes | No | Yes | No | No | No | NI | 72 | NI | NI | NI | No | No | No
612 | 84 | Vinayagam et al., 2018 | 2018 | Journal of Environmental Chemical Engineering | 4.30 | Waste biomass | AF | NA | Calcination | 550 | 2 | Zn(NO3)2 | Zn | 3:1 ZnO/WBAC | Multi-step | Hydrothermal | 60 | 720 | OrG | 452.37 | Dye | 10 | 1 | NI | UV | 254 | 10 | NI | NI | NI | NI | NI | NI | 3.17 | 0 | 0 | 100 | Yes | Yes | Yes | No | Yes | No | No | No | NI | 72 | NI | NI | NI | No | No | No
613 | 84 | Vinayagam et al., 2018 | 2018 | Journal of Environmental Chemical Engineering | 4.30 | Waste biomass | AF | NA | Calcination | 550 | 2 | Zn(NO3)2 | Zn | 3:1 ZnO/WBAC | Multi-step | Hydrothermal | 60 | 720 | OrG | 452.37 | Dye | 10 | 0.3 | NI | UV | 254 | 6.45 | NI | NI | NI | NI | NI | NI | 3.17 | 0 | 0 | 100 | Yes | Yes | Yes | No | Yes | No | No | No | NI | 52 | NI | NI | NI | No | No | No
614 | 84 | Vinayagam et al., 2018 | 2018 | Journal of Environmental Chemical Engineering | 4.30 | Waste biomass | AF | NA | Calcination | 550 | 2 | Zn(NO3)2 | Zn | 3:1 ZnO/WBAC | Multi-step | Hydrothermal | 60 | 720 | OrG | 452.37 | Dye | 10 | 0.5 | NI | UV | 254 | 6.45 | NI | NI | NI | NI | NI | NI | 3.17 | 0 | 0 | 100 | Yes | Yes | Yes | No | Yes | No | No | No | NI | 70 | NI | NI | NI | No | No | No
615 | 84 | Vinayagam et al., 2018 | 2018 | Journal of Environmental Chemical Engineering | 4.30 | Waste biomass | AF | NA | Calcination | 550 | 2 | Zn(NO3)2 | Zn | 3:1 ZnO/WBAC | Multi-step | Hydrothermal | 60 | 720 | OrG | 452.37 | Dye | 10 | 0.7 | NI | UV | 254 | 6.45 | NI | NI | NI | NI | NI | NI | 3.17 | 0 | 0 | 100 | Yes | Yes | Yes | No | Yes | No | No | No | NI | 75 | NI | NI | NI | No | No | No
616 | 84 | Vinayagam et al., 2018 | 2018 | Journal of Environmental Chemical Engineering | 4.30 | Waste biomass | AF | NA | Calcination | 550 | 2 | Zn(NO3)2 | Zn | 3:1 ZnO/WBAC | Multi-step | Hydrothermal | 60 | 720 | OrG | 452.37 | Dye | 10 | 1 | NI | UV | 254 | 6.45 | NI | NI | NI | NI | NI | NI | 3.17 | 0 | 0 | 100 | Yes | Yes | Yes | No | Yes | No | No | No | NI | 80 | NI | NI | NI | No | No | No
617 | 84 | Vinayagam et al., 2018 | 2018 | Journal of Environmental Chemical Engineering | 4.30 | Waste biomass | AF | NA | Calcination | 550 | 2 | Zn(NO3)2 | Zn | 3:1 ZnO/WBAC | Multi-step | Hydrothermal | 60 | 720 | OrG | 452.37 | Dye | 10 | 2 | NI | UV | 254 | 6.45 | NI | NI | NI | NI | NI | NI | 3.17 | 0 | 0 | 100 | Yes | Yes | Yes | No | Yes | No | No | No | NI | 85 | NI | NI | NI | No | No | No
618 | 84 | Vinayagam et al., 2018 | 2018 | Journal of Environmental Chemical Engineering | 4.30 | Waste biomass | AF | NA | Calcination | 550 | 2 | Zn(NO3)2 | Zn | 3:1 ZnO/WBAC | Multi-step | Hydrothermal | 60 | 720 | OrG | 452.37 | Dye | 5 | 1 | NI | UV | 254 | 6.45 | NI | NI | NI | NI | NI | NI | 3.17 | 0 | 0 | 100 | Yes | Yes | Yes | No | Yes | No | No | No | NI | 90 | NI | NI | NI | No | No | No
619 | 84 | Vinayagam et al., 2018 | 2018 | Journal of Environmental Chemical Engineering | 4.30 | Waste biomass | AF | NA | Calcination | 550 | 2 | Zn(NO3)2 | Zn | 3:1 ZnO/WBAC | Multi-step | Hydrothermal | 60 | 720 | OrG | 452.37 | Dye | 10 | 1 | NI | UV | 254 | 6.45 | NI | NI | NI | NI | NI | NI | 3.17 | 0 | 0 | 100 | Yes | Yes | Yes | No | Yes | No | No | No | NI | 85 | NI | NI | NI | No | No | No
620 | 84 | Vinayagam et al., 2018 | 2018 | Journal of Environmental Chemical Engineering | 4.30 | Waste biomass | AF | NA | Calcination | 550 | 2 | Zn(NO3)2 | Zn | 3:1 ZnO/WBAC | Multi-step | Hydrothermal | 60 | 720 | OrG | 452.37 | Dye | 15 | 1 | NI | UV | 254 | 6.45 | NI | NI | NI | NI | NI | NI | 3.17 | 0 | 0 | 100 | Yes | Yes | Yes | No | Yes | No | No | No | NI | 65 | NI | NI | NI | No | No | No
621 | 84 | Vinayagam et al., 2018 | 2018 | Journal of Environmental Chemical Engineering | 4.30 | Waste biomass | AF | NA | Calcination | 550 | 2 | Zn(NO3)2 | Zn | 3:1 ZnO/WBAC | Multi-step | Hydrothermal | 60 | 720 | OrG | 452.37 | Dye | 20 | 1 | NI | UV | 254 | 6.45 | NI | NI | NI | NI | NI | NI | 3.17 | 0 | 0 | 100 | Yes | Yes | Yes | No | Yes | No | No | No | NI | 47 | NI | NI | NI | No | No | No
622 | 84 | Vinayagam et al., 2018 | 2018 | Journal of Environmental Chemical Engineering | 4.30 | Waste biomass | AF | NA | Calcination | 550 | 2 | Zn(NO3)2 | Zn | 3:1 ZnO/WBAC | Multi-step | Hydrothermal | 60 | 720 | OrG | 452.37 | Dye | 25 | 1 | NI | UV | 254 | 6.45 | NI | NI | NI | NI | NI | NI | 3.17 | 0 | 0 | 100 | Yes | Yes | Yes | No | Yes | No | No | No | NI | 30 | NI | NI | NI | No | No | No
623 | 84 | Vinayagam et al., 2018 | 2018 | Journal of Environmental Chemical Engineering | 4.30 | Waste biomass | AF | NA | Calcination | 550 | 2 | Zn(NO3)2 | Zn | 3:1 ZnO/WBAC | Multi-step | Hydrothermal | 60 | 720 | OrG | 452.37 | Dye | 50 | 1 | NI | UV | 254 | 6.45 | NI | NI | NI | NI | NI | NI | 3.17 | 0 | 0 | 100 | Yes | Yes | Yes | No | Yes | No | No | No | NI | 10 | NI | NI | NI | No | No | No
624 | 84 | Vinayagam et al., 2018 | 2018 | Journal of Environmental Chemical Engineering | 4.30 | Waste biomass | AF | NA | Calcination | 550 | 2 | Zn(NO3)2 | Zn | 3:1 ZnO/WBAC | Multi-step | Hydrothermal | 60 | 720 | OrG | 452.37 | Dye | 10 | 0.3 | NI | VIS | 400-800 | 6.45 | NI | NI | NI | NI | NI | NI | 3.17 | 0 | 0 | 100 | Yes | Yes | Yes | No | Yes | No | No | No | NI | 61 | NI | NI | NI | No | No | No
625 | 84 | Vinayagam et al., 2018 | 2018 | Journal of Environmental Chemical Engineering | 4.30 | Waste biomass | AF | NA | Calcination | 550 | 2 | Zn(NO3)2 | Zn | 3:1 ZnO/WBAC | Multi-step | Hydrothermal | 60 | 720 | OrG | 452.37 | Dye | 10 | 0.5 | NI | VIS | 400-800 | 6.45 | NI | NI | NI | NI | NI | NI | 3.17 | 0 | 0 | 100 | Yes | Yes | Yes | No | Yes | No | No | No | NI | 65 | NI | NI | NI | No | No | No
626 | 84 | Vinayagam et al., 2018 | 2018 | Journal of Environmental Chemical Engineering | 4.30 | Waste biomass | AF | NA | Calcination | 550 | 2 | Zn(NO3)2 | Zn | 3:1 ZnO/WBAC | Multi-step | Hydrothermal | 60 | 720 | OrG | 452.37 | Dye | 10 | 0.7 | NI | VIS | 400-800 | 6.45 | NI | NI | NI | NI | NI | NI | 3.17 | 0 | 0 | 100 | Yes | Yes | Yes | No | Yes | No | No | No | NI | 78 | NI | NI | NI | No | No | No
627 | 84 | Vinayagam et al., 2018 | 2018 | Journal of Environmental Chemical Engineering | 4.30 | Waste biomass | AF | NA | Calcination | 550 | 2 | Zn(NO3)2 | Zn | 3:1 ZnO/WBAC | Multi-step | Hydrothermal | 60 | 720 | OrG | 452.37 | Dye | 10 | 1 | NI | VIS | 400-800 | 6.45 | NI | NI | NI | NI | NI | NI | 3.17 | 0 | 0 | 100 | Yes | Yes | Yes | No | Yes | No | No | No | NI | 84 | NI | NI | NI | No | No | No
628 | 84 | Vinayagam et al., 2018 | 2018 | Journal of Environmental Chemical Engineering | 4.30 | Waste biomass | AF | NA | Calcination | 550 | 2 | Zn(NO3)2 | Zn | 3:1 ZnO/WBAC | Multi-step | Hydrothermal | 60 | 720 | OrG | 452.37 | Dye | 10 | 2 | NI | VIS | 400-800 | 6.45 | NI | NI | NI | NI | NI | NI | 3.17 | 0 | 0 | 100 | Yes | Yes | Yes | No | Yes | No | No | No | NI | 79 | NI | NI | NI | No | No | No
629 | 84 | Vinayagam et al., 2018 | 2018 | Journal of Environmental Chemical Engineering | 4.30 | Waste biomass | AF | NA | Calcination | 550 | 2 | Zn(NO3)2 | Zn | 3:1 ZnO/WBAC | Multi-step | Hydrothermal | 60 | 720 | OrG | 452.37 | Dye | 5 | 1 | NI | VIS | 400-800 | 6.45 | NI | NI | NI | NI | NI | NI | 3.17 | 0 | 0 | 100 | Yes | Yes | Yes | No | Yes | No | No | No | NI | 89 | NI | NI | NI | No | No | No
630 | 84 | Vinayagam et al., 2018 | 2018 | Journal of Environmental Chemical Engineering | 4.30 | Waste biomass | AF | NA | Calcination | 550 | 2 | Zn(NO3)2 | Zn | 3:1 ZnO/WBAC | Multi-step | Hydrothermal | 60 | 720 | OrG | 452.37 | Dye | 10 | 1 | NI | VIS | 400-800 | 6.45 | NI | NI | NI | NI | NI | NI | 3.17 | 0 | 0 | 100 | Yes | Yes | Yes | No | Yes | No | No | No | NI | 80 | NI | NI | NI | No | No | No
631 | 84 | Vinayagam et al., 2018 | 2018 | Journal of Environmental Chemical Engineering | 4.30 | Waste biomass | AF | NA | Calcination | 550 | 2 | Zn(NO3)2 | Zn | 3:1 ZnO/WBAC | Multi-step | Hydrothermal | 60 | 720 | OrG | 452.37 | Dye | 15 | 1 | NI | VIS | 400-800 | 6.45 | NI | NI | NI | NI | NI | NI | 3.17 | 0 | 0 | 100 | Yes | Yes | Yes | No | Yes | No | No | No | NI | 75 | NI | NI | NI | No | No | No
632 | 84 | Vinayagam et al., 2018 | 2018 | Journal of Environmental Chemical Engineering | 4.30 | Waste biomass | AF | NA | Calcination | 550 | 2 | Zn(NO3)2 | Zn | 3:1 ZnO/WBAC | Multi-step | Hydrothermal | 60 | 720 | OrG | 452.37 | Dye | 20 | 1 | NI | VIS | 400-800 | 6.45 | NI | NI | NI | NI | NI | NI | 3.17 | 0 | 0 | 100 | Yes | Yes | Yes | No | Yes | No | No | No | NI | 71 | NI | NI | NI | No | No | No
633 | 84 | Vinayagam et al., 2018 | 2018 | Journal of Environmental Chemical Engineering | 4.30 | Waste biomass | AF | NA | Calcination | 550 | 2 | Zn(NO3)2 | Zn | 3:1 ZnO/WBAC | Multi-step | Hydrothermal | 60 | 720 | OrG | 452.37 | Dye | 25 | 1 | NI | VIS | 400-800 | 6.45 | NI | NI | NI | NI | NI | NI | 3.17 | 0 | 0 | 100 | Yes | Yes | Yes | No | Yes | No | No | No | NI | 70 | NI | NI | NI | No | No | No
634 | 84 | Vinayagam et al., 2018 | 2018 | Journal of Environmental Chemical Engineering | 4.30 | Waste biomass | AF | NA | Calcination | 550 | 2 | Zn(NO3)2 | Zn | 3:1 ZnO/WBAC | Multi-step | Hydrothermal | 60 | 720 | OrG | 452.37 | Dye | 50 | 1 | NI | VIS | 400-800 | 6.45 | NI | NI | NI | NI | NI | NI | 3.17 | 0 | 0 | 100 | Yes | Yes | Yes | No | Yes | No | No | No | NI | 60 | NI | NI | NI | No | No | No
635 | 84 | Vinayagam et al., 2018 | 2018 | Journal of Environmental Chemical Engineering | 4.30 | Waste biomass | AF | NA | Calcination | 550 | 2 | Zn(NO3)2 | Zn | 3:1 ZnO/WBAC | Multi-step | Hydrothermal | 60 | 720 | OrG | 452.37 | Dye | 10 | 1 | NI | VIS | 400-800 | 2.5 | NI | NI | NI | NI | NI | NI | 3.17 | 0 | 0 | 100 | Yes | Yes | Yes | No | Yes | No | No | No | NI | 75 | NI | NI | NI | No | No | No
636 | 84 | Vinayagam et al., 2018 | 2018 | Journal of Environmental Chemical Engineering | 4.30 | Waste biomass | AF | NA | Calcination | 550 | 2 | Zn(NO3)2 | Zn | 3:1 ZnO/WBAC | Multi-step | Hydrothermal | 60 | 720 | OrG | 452.37 | Dye | 10 | 1 | NI | VIS | 400-800 | 3.5 | NI | NI | NI | NI | NI | NI | 3.17 | 0 | 0 | 100 | Yes | Yes | Yes | No | Yes | No | No | No | NI | 85 | NI | NI | NI | No | No | No
637 | 84 | Vinayagam et al., 2018 | 2018 | Journal of Environmental Chemical Engineering | 4.30 | Waste biomass | AF | NA | Calcination | 550 | 2 | Zn(NO3)2 | Zn | 3:1 ZnO/WBAC | Multi-step | Hydrothermal | 60 | 720 | OrG | 452.37 | Dye | 10 | 1 | NI | VIS | 400-800 | 4.5 | NI | NI | NI | NI | NI | NI | 3.17 | 0 | 0 | 100 | Yes | Yes | Yes | No | Yes | No | No | No | NI | 87 | NI | NI | NI | No | No | No
638 | 84 | Vinayagam et al., 2018 | 2018 | Journal of Environmental Chemical Engineering | 4.30 | Waste biomass | AF | NA | Calcination | 550 | 2 | Zn(NO3)2 | Zn | 3:1 ZnO/WBAC | Multi-step | Hydrothermal | 60 | 720 | OrG | 452.37 | Dye | 10 | 1 | NI | VIS | 400-800 | 5.5 | NI | NI | NI | NI | NI | NI | 3.17 | 0 | 0 | 100 | Yes | Yes | Yes | No | Yes | No | No | No | NI | 95 | NI | NI | NI | No | No | No
639 | 84 | Vinayagam et al., 2018 | 2018 | Journal of Environmental Chemical Engineering | 4.30 | Waste biomass | AF | NA | Calcination | 550 | 2 | Zn(NO3)2 | Zn | 3:1 ZnO/WBAC | Multi-step | Hydrothermal | 60 | 720 | OrG | 452.37 | Dye | 10 | 1 | NI | VIS | 400-800 | 8.5 | NI | NI | NI | NI | NI | NI | 3.17 | 0 | 0 | 100 | Yes | Yes | Yes | No | Yes | No | No | No | NI | 90 | NI | NI | NI | No | No | No
640 | 84 | Vinayagam et al., 2018 | 2018 | Journal of Environmental Chemical Engineering | 4.30 | Waste biomass | AF | NA | Calcination | 550 | 2 | Zn(NO3)2 | Zn | 3:1 ZnO/WBAC | Multi-step | Hydrothermal | 60 | 720 | OrG | 452.37 | Dye | 10 | 1 | NI | VIS | 400-800 | 9.5 | NI | NI | NI | NI | NI | NI | 3.17 | 0 | 0 | 100 | Yes | Yes | Yes | No | Yes | No | No | No | NI | 85 | NI | NI | NI | No | No | No
641 | 84 | Vinayagam et al., 2018 | 2018 | Journal of Environmental Chemical Engineering | 4.30 | Waste biomass | AF | NA | Calcination | 550 | 2 | Zn(NO3)2 | Zn | 2:2 ZnO/WBAC | Multi-step | Hydrothermal | 60 | 720 | OrG | 452.37 | Dye | 10 | 1 | NI | VIS | 400-800 | 2.5 | NI | NI | NI | NI | NI | NI | 3.04 | 0 | 0 | 100 | Yes | No | No | No | No | No | No | No | NI | 47 | NI | NI | NI | No | No | No
642 | 84 | Vinayagam et al., 2018 | 2018 | Journal of Environmental Chemical Engineering | 4.30 | Waste biomass | AF | NA | Calcination | 550 | 2 | Zn(NO3)2 | Zn | 2:2 ZnO/WBAC | Multi-step | Hydrothermal | 60 | 720 | OrG | 452.37 | Dye | 10 | 1 | NI | VIS | 400-800 | 3.5 | NI | NI | NI | NI | NI | NI | 3.04 | 0 | 0 | 100 | Yes | No | No | No | No | No | No | No | NI | 47 | NI | NI | NI | No | No | No
643 | 84 | Vinayagam et al., 2018 | 2018 | Journal of Environmental Chemical Engineering | 4.30 | Waste biomass | AF | NA | Calcination | 550 | 2 | Zn(NO3)2 | Zn | 2:2 ZnO/WBAC | Multi-step | Hydrothermal | 60 | 720 | OrG | 452.37 | Dye | 10 | 1 | NI | VIS | 400-800 | 4.5 | NI | NI | NI | NI | NI | NI | 3.04 | 0 | 0 | 100 | Yes | No | No | No | No | No | No | No | NI | 60 | NI | NI | NI | No | No | No
644 | 84 | Vinayagam et al., 2018 | 2018 | Journal of Environmental Chemical Engineering | 4.30 | Waste biomass | AF | NA | Calcination | 550 | 2 | Zn(NO3)2 | Zn | 2:2 ZnO/WBAC | Multi-step | Hydrothermal | 60 | 720 | OrG | 452.37 | Dye | 10 | 1 | NI | VIS | 400-800 | 5.5 | NI | NI | NI | NI | NI | NI | 3.04 | 0 | 0 | 100 | Yes | No | No | No | No | No | No | No | NI | 61 | NI | NI | NI | No | No | No
645 | 84 | Vinayagam et al., 2018 | 2018 | Journal of Environmental Chemical Engineering | 4.30 | Waste biomass | AF | NA | Calcination | 550 | 2 | Zn(NO3)2 | Zn | 2:2 ZnO/WBAC | Multi-step | Hydrothermal | 60 | 720 | OrG | 452.37 | Dye | 10 | 1 | NI | VIS | 400-800 | 6.5 | NI | NI | NI | NI | NI | NI | 3.04 | 0 | 0 | 100 | Yes | No | No | No | No | No | No | No | NI | 70 | NI | NI | NI | No | No | No
646 | 84 | Vinayagam et al., 2018 | 2018 | Journal of Environmental Chemical Engineering | 4.30 | Waste biomass | AF | NA | Calcination | 550 | 2 | Zn(NO3)2 | Zn | 2:2 ZnO/WBAC | Multi-step | Hydrothermal | 60 | 720 | OrG | 452.37 | Dye | 10 | 1 | NI | VIS | 400-800 | 8.5 | NI | NI | NI | NI | NI | NI | 3.04 | 0 | 0 | 100 | Yes | No | No | No | No | No | No | No | NI | 65 | NI | NI | NI | No | No | No
647 | 84 | Vinayagam et al., 2018 | 2018 | Journal of Environmental Chemical Engineering | 4.30 | Waste biomass | AF | NA | Calcination | 550 | 2 | Zn(NO3)2 | Zn | 2:2 ZnO/WBAC | Multi-step | Hydrothermal | 60 | 720 | OrG | 452.37 | Dye | 10 | 1 | NI | VIS | 400-800 | 9.5 | NI | NI | NI | NI | NI | NI | 3.04 | 0 | 0 | 100 | Yes | No | No | No | No | No | No | No | NI | 55 | NI | NI | NI | No | No | No
648 | 84 | Vinayagam et al., 2018 | 2018 | Journal of Environmental Chemical Engineering | 4.30 | Waste biomass | AF | NA | Calcination | 550 | 2 | Zn(NO3)2 | Zn | 1:3 ZnO/WBAC | Multi-step | Hydrothermal | 60 | 720 | OrG | 452.37 | Dye | 10 | 1 | NI | VIS | 400-800 | 2.5 | NI | NI | NI | NI | NI | NI | 2.84 | 0 | 0 | 100 | Yes | No | No | No | No | No | No | No | NI | 35 | NI | NI | NI | No | No | No
649 | 84 | Vinayagam et al., 2018 | 2018 | Journal of Environmental Chemical Engineering | 4.30 | Waste biomass | AF | NA | Calcination | 550 | 2 | Zn(NO3)2 | Zn | 1:3 ZnO/WBAC | Multi-step | Hydrothermal | 60 | 720 | OrG | 452.37 | Dye | 10 | 1 | NI | VIS | 400-800 | 3.5 | NI | NI | NI | NI | NI | NI | 2.84 | 0 | 0 | 100 | Yes | No | No | No | No | No | No | No | NI | 40 | NI | NI | NI | No | No | No
650 | 84 | Vinayagam et al., 2018 | 2018 | Journal of Environmental Chemical Engineering | 4.30 | Waste biomass | AF | NA | Calcination | 550 | 2 | Zn(NO3)2 | Zn | 1:3 ZnO/WBAC | Multi-step | Hydrothermal | 60 | 720 | OrG | 452.37 | Dye | 10 | 1 | NI | VIS | 400-800 | 4.5 | NI | NI | NI | NI | NI | NI | 2.84 | 0 | 0 | 100 | Yes | No | No | No | No | No | No | No | NI | 45 | NI | NI | NI | No | No | No
651 | 84 | Vinayagam et al., 2018 | 2018 | Journal of Environmental Chemical Engineering | 4.30 | Waste biomass | AF | NA | Calcination | 550 | 2 | Zn(NO3)2 | Zn | 1:3 ZnO/WBAC | Multi-step | Hydrothermal | 60 | 720 | OrG | 452.37 | Dye | 10 | 1 | NI | VIS | 400-800 | 5.5 | NI | NI | NI | NI | NI | NI | 2.84 | 0 | 0 | 100 | Yes | No | No | No | No | No | No | No | NI | 60 | NI | NI | NI | No | No | No
652 | 84 | Vinayagam et al., 2018 | 2018 | Journal of Environmental Chemical Engineering | 4.30 | Waste biomass | AF | NA | Calcination | 550 | 2 | Zn(NO3)2 | Zn | 1:3 ZnO/WBAC | Multi-step | Hydrothermal | 60 | 720 | OrG | 452.37 | Dye | 10 | 1 | NI | VIS | 400-800 | 6.5 | NI | NI | NI | NI | NI | NI | 2.84 | 0 | 0 | 100 | Yes | No | No | No | No | No | No | No | NI | 65 | NI | NI | NI | No | No | No
653 | 84 | Vinayagam et al., 2018 | 2018 | Journal of Environmental Chemical Engineering | 4.30 | Waste biomass | AF | NA | Calcination | 550 | 2 | Zn(NO3)2 | Zn | 1:3 ZnO/WBAC | Multi-step | Hydrothermal | 60 | 720 | OrG | 452.37 | Dye | 10 | 1 | NI | VIS | 400-800 | 8.5 | NI | NI | NI | NI | NI | NI | 2.84 | 0 | 0 | 100 | Yes | No | No | No | No | No | No | No | NI | 59 | NI | NI | NI | No | No | No
654 | 84 | Vinayagam et al., 2018 | 2018 | Journal of Environmental Chemical Engineering | 4.30 | Waste biomass | AF | NA | Calcination | 550 | 2 | Zn(NO3)2 | Zn | 1:3 ZnO/WBAC | Multi-step | Hydrothermal | 60 | 720 | OrG | 452.37 | Dye | 10 | 1 | NI | VIS | 400-800 | 9.5 | NI | NI | NI | NI | NI | NI | 2.84 | 0 | 0 | 100 | Yes | No | No | No | No | No | No | No | NI | 40 | NI | NI | NI | No | No | No
655 | 85 | Wang et al., 2013 | 2013 | Journal of Hazardous Materials | 9.03 | Bamboo charcoal | AF | HNO3 | NI | NI | NI | Ti(OBu)4 | Ti | TiO2/BC | Multi-step | Sol-gel | NI | NI | HA | 227.17 | HA | 10 | 2 | 180 | VIS | 400 | 5 | 25 | 312 | NI | 0.183 | NI | 8.1 | NI | 100 | 0 | 0 | Yes | Yes | No | No | Yes | No | No | No | 55 | 85 | NI | NI | NI | Yes | No | No
656 | 85 | Wang et al., 2013 | 2013 | Journal of Hazardous Materials | 9.03 | Bamboo charcoal | AF | HNO3 | NI | NI | NI | Ti(OBu)4 | Ti/Zn | ZnO-TiO2/BC | Multi-step | Sol-gel | NI | NI | HA | 227.17 | HA | 10 | 2 | 180 | VIS | 400 | 5 | 25 | 213.6 | NI | 0.118 | NI | 7.2 | NI | 50 | 50 | 100 | Yes | Yes | No | No | Yes | No | No | No | 45 | 90 | NI | NI | NI | Yes | No | No
657 | 86 | Wang et al., 2017 | 2017 | Materials Chemistry and Physics | 3.4 | Lignin | NC | NaOH | Quaternization | 85 | 240 | Zn(NO3)2 | Zn | LC/ZnO-2 | Multi-step | One-pot in-situ | 550 | 120 | MO | 327.33 | Dye | 15 | 0.5 | 30 | SUN-S | NI | NI | 15 | 99.9 | 32.6 | NI | NI | NI | 3.03 | 0 | 0 | 100 | Yes | Yes | No | Yes | No | Yes | No | Yes | NI | 98.9 | NI | 3 | 98.9 | No | No | No
658 | 86 | Wang et al., 2017 | 2017 | Materials Chemistry and Physics | 3.4 | Lignin | NC | NaOH | Quaternization | 85 | 240 | Zn(NO3)2 | Zn | LC/ZnO-1 | Multi-step | One-pot in-situ | 550 | 120 | MO | 327.33 | Dye | 15 | 0.5 | 50 | SUN-S | NI | NI | 15 | 80.24 | 34.8 | NI | NI | NI | 3.15 | 0 | 0 | 100 | Yes | Yes | No | Yes | No | Yes | No | Yes | NI | 100 | NI | NI | NI | No | No | No
659 | 86 | Wang et al., 2017 | 2017 | Materials Chemistry and Physics | 3.4 | Lignin | NC | NaOH | Quaternization | 85 | 240 | Zn(NO3)2 | Zn | LC/ZnO-3 | Multi-step | One-pot in-situ | 550 | 120 | MO | 327.33 | Dye | 15 | 0.5 | 50 | SUN-S | NI | NI | 15 | 112.56 | 30.2 | NI | NI | NI | 2.96 | 0 | 0 | 100 | Yes | Yes | No | Yes | No | Yes | No | Yes | NI | 100 | NI | NI | NI | No | No | No
660 | 86 | Wang et al., 2017 | 2017 | Materials Chemistry and Physics | 3.4 | Lignin | NC | NaOH | Quaternization | 85 | 240 | Zn(NO3)2 | Zn | LC/ZnO-4 | Multi-step | One-pot in-situ | 550 | 120 | MO | 327.33 | Dye | 15 | 0.5 | 50 | SUN-S | NI | NI | 15 | 139.53 | 28 | NI | NI | NI | 2.9 | 0 | 0 | 100 | Yes | Yes | No | Yes | No | Yes | No | Yes | NI | 98 | NI | NI | NI | No | No | No
669 | 87 | Wang et al., 2018 | 2018 | Chemosphere | 5.1 | Bamboo | AF | NI | NI | NI | NI | ZnCl2 | Zn | nZORc/BC | Multi-step | Precipitation | 90 | NI | MB | 319.85 | Dye | 20 | 2 | 120 | UV | NI | NI | NI | NI | 10 | NI | NI | 7.57 | 3.68 | 0 | 0 | NI | Yes | Yes | Yes | Yes | No | No | No | No | 80 | 90 | NI | NI | NI | No | No | No
670 | 87 | Wang et al., 2018 | 2018 | Chemosphere | 5.1 | Bamboo | AF | NI | NI | NI | NI | ZnCl2 | Zn | nZOR/BC | Multi-step | Precipitation | 90 | NI | MB | 319.85 | Dye | 20 | 2 | 120 | UV | NI | NI | NI | NI | 16 | NI | NI | 7.85 | 2.79 | 0 | 0 | NI | Yes | Yes | Yes | Yes | No | No | No | No | 16 | 99 | NI | NI | NI | No | No | No
671 | 87 | Wang et al., 2018 | 2018 | Chemosphere | 5.1 | Bamboo | AF | NI | NI | NI | NI | ZnCl2 | Zn | nZO/BC | Multi-step | Precipitation | 90 | NI | MB | 319.85 | Dye | 20 | 2 | 120 | UV | NI | NI | NI | NI | 20 | NI | NI | 9.22 | 2.62 | 0 | 0 | NI | Yes | Yes | Yes | Yes | No | No | No | No | 38 | 100 | NI | NI | NI | No | No | No
661 | 88 | Wang et al., 2018 | 2018 | Materials | 3.05 | Bamboo | AF | NA | NA | NA | NA | Ti(OBu)4 | Ti | C-S1 | One-step | Sol-gel | 800 | 180 | MB | 319.85 | Dye | 12.8 | 0.2 | 60 | VIS | NI | NI | 25 | 258.09 | NI | 0.16 | NI | NI | NI | 50 | 50 | 0 | Yes | Yes | No | No | Yes | No | No | No | 70 | 97 | NI | 4 | 75 | No | No | No
662 | 88 | Wang et al., 2018 | 2018 | Materials | 3.05 | Bamboo | AF | NA | NA | NA | NA | Ti(OBu)4 | Ti | C-S1 | One-step | Sol-gel | 800 | 180 | MB | 319.85 | Dye | 12.8 | 0.2 | 60 | UV | NI | NI | 25 | 258.09 | NI | 0.16 | NI | NI | NI | 50 | 50 | 0 | Yes | Yes | No | No | Yes | No | No | No | 57 | 95 | NI | NI | NI | No | No | No
663 | 88 | Wang et al., 2018 | 2018 | Materials | 3.05 | Bamboo | AF | NA | NA | NA | NA | Ti(OBu)4 | Ti | C-S2 | One-step | Sol-gel | 800 | 180 | MB | 319.85 | Dye | 12.8 | 0.2 | 60 | UV | NI | NI | 25 | 93.1 | NI | 0.07 | NI | NI | NI | 50 | 50 | 0 | No | Yes | No | No | Yes | No | No | No | 42 | 87 | NI | NI | NI | No | No | No
664 | 88 | Wang et al., 2018 | 2018 | Materials | 3.05 | Bamboo | AF | NA | NA | NA | NA | Ti(OBu)4 | Ti | C-S2 | One-step | Sol-gel | 800 | 180 | MB | 319.85 | Dye | 12.8 | 0.2 | 60 | VIS | NI | NI | 25 | 93.1 | NI | 0.07 | NI | NI | NI | 50 | 50 | 0 | No | Yes | No | No | Yes | No | No | No | 50 | 91 | NI | NI | NI | No | No | No
665 | 88 | Wang et al., 2018 | 2018 | Materials | 3.05 | Bamboo | AF | NA | NA | NA | NA | Ti(OBu)4 | Ti | C-S4 | One-step | Sol-gel | 800 | 180 | MB | 319.85 | Dye | 12.8 | 0.2 | 60 | VIS | NI | NI | 25 | 12.76 | NI | 0.05 | NI | NI | NI | 50 | 50 | 0 | No | Yes | No | No | Yes | No | No | No | 49 | 78 | NI | NI | NI | No | No | No
666 | 88 | Wang et al., 2018 | 2018 | Materials | 3.05 | Bamboo | AF | NA | NA | NA | NA | Ti(OBu)4 | Ti | C-S4 | One-step | Sol-gel | 800 | 180 | MB | 319.85 | Dye | 12.8 | 0.2 | 60 | UV | NI | NI | 25 | 12.76 | NI | 0.05 | NI | NI | NI | 50 | 50 | 0 | No | Yes | No | No | Yes | No | No | No | 32 | 86 | NI | NI | NI | No | No | No
667 | 88 | Wang et al., 2018 | 2018 | Materials | 3.05 | Bamboo | AF | NA | NA | NA | NA | Ti(OBu)4 | Ti | C-S3 | One-step | Sol-gel | 800 | 180 | MB | 319.85 | Dye | 12.8 | 0.2 | 60 | VIS | NI | NI | 25 | 5.82 | NI | 0.03 | NI | NI | NI | 50 | 50 | 0 | No | Yes | No | No | Yes | No | No | No | 23 | 40 | NI | NI | NI | No | No | No
668 | 88 | Wang et al., 2018 | 2018 | Materials | 3.05 | Bamboo | AF | NA | NA | NA | NA | Ti(OBu)4 | Ti | C-S3 | One-step | Sol-gel | 800 | 180 | MB | 319.85 | Dye | 12.8 | 0.2 | 60 | UV | NI | NI | 25 | 5.82 | NI | 0.03 | NI | NI | NI | 50 | 50 | 0 | No | Yes | No | No | Yes | No | No | No | 18 | 49 | NI | NI | NI | No | No | No
672 | 89 | Wang et al., 2019 | 2019 | Applied Surface Science | 6.18 | Rice husk | AF | NA | NA | NA | NA | Ti(OBu)4 | Ti | TiO2-R700 | One-step | Sol-gel | 700 | 120 | RhB | 479.01 | Dye | 20 | 1 | 220 | UV | NI | NI | 25 | 41.13 | 22.75 | 0.15 | 11.1 | NI | 3.16 | 100 | 0 | 0 | Yes | Yes | No | Yes | Yes | No | Yes | No | NI | 64 | 0.00486 | NI | NI | No | No | No
673 | 89 | Wang et al., 2019 | 2019 | Applied Surface Science | 6.18 | Rice husk | AF | NA | NA | NA | NA | Ti(OBu)4 | Ti | TiO2-R800 | One-step | Sol-gel | 800 | 120 | RhB | 479.01 | Dye | 20 | 1 | 220 | UV | NI | NI | 25 | 26 | 28.98 | 0.108 | 12.5 | NI | NI | 100 | 0 | 0 | Yes | Yes | No | Yes | Yes | No | Yes | No | NI | 64 | 0.00473 | NI | NI | No | No | No
674 | 89 | Wang et al., 2019 | 2019 | Applied Surface Science | 6.18 | Rice husk | AF | NA | NA | NA | NA | Ti(OBu)4 | Ti | TiO2-R600 | One-step | Sol-gel | 600 | 120 | RhB | 479.01 | Dye | 20 | 1 | 220 | UV | NI | NI | 25 | 40.31 | 18.26 | 0.173 | 13.5 | NI | NI | 100 | 0 | 0 | Yes | Yes | No | Yes | Yes | No | Yes | No | NI | 48 | 0.00316 | NI | NI | No | No | No
675 | 89 | Wang et al., 2019 | 2019 | Applied Surface Science | 6.18 | Rice husk | AF | NA | NA | NA | NA | Ti(OBu)4 | Ti | TiO2-R500 | One-step | Sol-gel | 500 | 120 | RhB | 479.01 | Dye | 20 | 1 | 220 | UV | NI | NI | 25 | 40.8 | 18.18 | 0.178 | 13.8 | NI | NI | 100 | 0 | 0 | Yes | Yes | No | Yes | Yes | No | Yes | No | NI | 37 | 0.00242 | NI | NI | No | No | No
676 | 89 | Wang et al., 2019 | 2019 | Applied Surface Science | 6.18 | Rice husk | AF | NA | NA | NA | NA | Ti(OBu)4 | Ti | TiO2-R900 | One-step | Sol-gel | 900 | 120 | RhB | 479.01 | Dye | 20 | 1 | 220 | UV | NI | NI | 25 | 3.91 | 38.18 | 0.036 | 28.7 | NI | NI | 50 | 50 | 0 | Yes | Yes | No | Yes | Yes | No | Yes | No | NI | 19 | 0.00189 | NI | NI | No | No | No
677 | 89 | Wang et al., 2019 | 2019 | Applied Surface Science | 6.18 | Rice husk | AF | NA | NA | NA | NA | Ti(OBu)4 | Ti | TiO2-R700 | One-step | Sol-gel | 700 | 120 | RhB | 479.01 | Dye | 20 | 1 | 220 | VIS | >400 | NI | 25 | 41.13 | 22.75 | 0.15 | 11.1 | NI | 3.16 | 100 | 0 | 0 | Yes | Yes | No | Yes | Yes | No | Yes | No | NI | 63 | 0.00456 | NI | NI | No | No | No
678 | 89 | Wang et al., 2019 | 2019 | Applied Surface Science | 6.18 | Rice husk | AF | NA | NA | NA | NA | Ti(OBu)4 | Ti | TiO2-R800 | One-step | Sol-gel | 800 | 120 | RhB | 479.01 | Dye | 20 | 1 | 220 | VIS | >400 | NI | 25 | 26 | 28.98 | 0.108 | 12.5 | NI | NI | 100 | 0 | 0 | Yes | Yes | No | Yes | Yes | No | Yes | No | NI | 52 | 0.00363 | NI | NI | No | No | No
679 | 89 | Wang et al., 2019 | 2019 | Applied Surface Science | 6.18 | Rice husk | AF | NA | NA | NA | NA | Ti(OBu)4 | Ti | TiO2-R600 | One-step | Sol-gel | 600 | 120 | RhB | 479.01 | Dye | 20 | 1 | 220 | VIS | >400 | NI | 25 | 40.31 | 18.26 | 0.173 | 13.5 | NI | NI | 100 | 0 | 0 | Yes | Yes | No | Yes | Yes | No | Yes | No | NI | 44 | 0.00303 | NI | NI | No | No | No
680 | 89 | Wang et al., 2019 | 2019 | Applied Surface Science | 6.18 | Rice husk | AF | NA | NA | NA | NA | Ti(OBu)4 | Ti | TiO2-R500 | One-step | Sol-gel | 500 | 120 | RhB | 479.01 | Dye | 20 | 1 | 220 | VIS | >400 | NI | 25 | 40.8 | 18.18 | 0.178 | 13.8 | NI | NI | 100 | 0 | 0 | Yes | Yes | No | Yes | Yes | No | Yes | No | NI | 40 | 0.0022 | NI | NI | No | No | No
681 | 89 | Wang et al., 2019 | 2019 | Applied Surface Science | 6.18 | Rice husk | AF | NA | NA | NA | NA | Ti(OBu)4 | Ti | TiO2-R900 | One-step | Sol-gel | 900 | 120 | RhB | 479.01 | Dye | 20 | 1 | 220 | VIS | >400 | NI | 25 | 3.91 | 38.18 | 0.036 | 28.7 | NI | NI | 50 | 50 | 0 | Yes | Yes | No | Yes | Yes | No | Yes | No | NI | 24 | 0.00134 | NI | NI | No | No | No
682 | 90 | Wang et al., 2020 | 2020 | Scientific Reports | 3.99 | Corn stalk | AF | NA | Pyrolysis | 500 | 180 | Ti(OBu)4 | Ti | Ti-BC | Multi-step | Impregnation | 500 | 180 | ERO | 359.4 | Pharmaceutical | 100 | 2 | 60 | UV | 254 nm | 3 | 20 | 15.24 | NI | 0.0388 | NI | NI | 2.69 | 100 | 0 | 0 | Yes | Yes | Yes | No | Yes | No | Yes | No | NI | 55 | NI | NI | NI | No | No | No
683 | 90 | Wang et al., 2020 | 2020 | Scientific Reports | 3.99 | Corn stalk | AF | NA | Pyrolysis | 500 | 180 | Ti(OBu)4 | Ti | Ti-BC | Multi-step | Impregnation | 500 | 180 | ERO | 359.4 | Pharmaceutical | 100 | 2 | 60 | UV | 254 nm | 5 | 20 | 15.24 | NI | 0.0388 | NI | NI | 2.69 | 100 | 0 | 0 | Yes | Yes | Yes | No | Yes | No | Yes | No | NI | 61.48 | 0.0092 | NI | NI | No | No | No
684 | 90 | Wang et al., 2020 | 2020 | Scientific Reports | 3.99 | Corn stalk | AF | NA | Pyrolysis | 500 | 180 | Ti(OBu)4 | Ti | Ti-BC | Multi-step | Impregnation | 500 | 180 | ERO | 359.4 | Pharmaceutical | 100 | 2 | 60 | UV | 254 nm | 7 | 20 | 15.24 | NI | 0.0388 | NI | NI | 2.69 | 100 | 0 | 0 | Yes | Yes | Yes | No | Yes | No | Yes | No | NI | 58 | NI | NI | NI | No | No | No
685 | 90 | Wang et al., 2020 | 2020 | Scientific Reports | 3.99 | Corn stalk | AF | NA | Pyrolysis | 500 | 180 | Ti(OBu)4 | Ti | Ti-BC | Multi-step | Impregnation | 500 | 180 | ERO | 359.4 | Pharmaceutical | 100 | 2 | 60 | UV | 254 nm | 9 | 20 | 15.24 | NI | 0.0388 | NI | NI | 2.69 | 100 | 0 | 0 | Yes | Yes | Yes | No | Yes | No | Yes | No | NI | 55 | NI | NI | NI | No | No | No
686 | 90 | Wang et al., 2020 | 2020 | Scientific Reports | 3.99 | Corn stalk | AF | NA | Pyrolysis | 500 | 180 | Ti(OBu)4 | Ti | Ti-BC | Multi-step | Impregnation | 500 | 180 | ERO | 359.4 | Pharmaceutical | 100 | 2 | 60 | UV | 254 nm | 11 | 20 | 15.24 | NI | 0.0388 | NI | NI | 2.69 | 100 | 0 | 0 | Yes | Yes | Yes | No | Yes | No | Yes | No | NI | 50 | NI | NI | NI | No | No | No
687 | 90 | Wang et al., 2020 | 2020 | Scientific Reports | 3.99 | Corn stalk | AF | NA | Pyrolysis | 500 | 180 | Ti(OBu)4 | Ti | Ti-KBC | Multi-step | Impregnation | 500 | 180 | ERO | 359.4 | Pharmaceutical | 100 | 2 | 60 | UV | 254 nm | 3 | 20 | 40.46 | NI | 0.3013 | NI | NI | 2.41 | 100 | 0 | 0 | Yes | Yes | Yes | No | Yes | No | Yes | No | NI | 70 | NI | NI | NI | No | No | No
688 | 90 | Wang et al., 2020 | 2020 | Scientific Reports | 3.99 | Corn stalk | AF | NA | Pyrolysis | 500 | 180 | Ti(OBu)4 | Ti | Ti-KBC | Multi-step | Impregnation | 500 | 180 | ERO | 359.4 | Pharmaceutical | 100 | 2 | 60 | UV | 254 nm | 5 | 20 | 40.46 | NI | 0.3013 | NI | NI | 2.41 | 100 | 0 | 0 | Yes | Yes | Yes | No | Yes | No | Yes | No | NI | 85.25 | 0.0201 | NI | NI | No | No | No
689 | 90 | Wang et al., 2020 | 2020 | Scientific Reports | 3.99 | Corn stalk | AF | NA | Pyrolysis | 500 | 180 | Ti(OBu)4 | Ti | Ti-KBC | Multi-step | Impregnation | 500 | 180 | ERO | 359.4 | Pharmaceutical | 100 | 2 | 60 | UV | 254 nm | 7 | 20 | 40.46 | NI | 0.3013 | NI | NI | 2.41 | 100 | 0 | 0 | Yes | Yes | Yes | No | Yes | No | Yes | No | NI | 75 | NI | NI | NI | No | No | No
690 | 90 | Wang et al., 2020 | 2020 | Scientific Reports | 3.99 | Corn stalk | AF | NA | Pyrolysis | 500 | 180 | Ti(OBu)4 | Ti | Ti-KBC | Multi-step | Impregnation | 500 | 180 | ERO | 359.4 | Pharmaceutical | 100 | 2 | 60 | UV | 254 nm | 9 | 20 | 40.46 | NI | 0.3013 | NI | NI | 2.41 | 100 | 0 | 0 | Yes | Yes | Yes | No | Yes | No | Yes | No | NI | 65 | NI | NI | NI | No | No | No
691 | 90 | Wang et al., 2020 | 2020 | Scientific Reports | 3.99 | Corn stalk | AF | NA | Pyrolysis | 500 | 180 | Ti(OBu)4 | Ti | Ti-KBC | Multi-step | Impregnation | 500 | 180 | ERO | 359.4 | Pharmaceutical | 100 | 2 | 60 | UV | 254 nm | 11 | 20 | 40.46 | NI | 0.3013 | NI | NI | 2.41 | 100 | 0 | 0 | Yes | Yes | Yes | No | Yes | No | Yes | No | NI | 60 | NI | NI | NI | No | No | No
692 | 90 | Wang et al., 2020 | 2020 | Scientific Reports | 3.99 | Corn stalk | AF | NA | Pyrolysis | 500 | 180 | Ti(OBu)4 | Ti | Ti-BC | Multi-step | Impregnation | 500 | 180 | ERO | 359.4 | Pharmaceutical | 100 | 2 | 60 | VIS | 254 nm | 5 | 20 | 15.24 | NI | 0.0388 | NI | NI | 2.69 | 100 | 0 | 0 | Yes | Yes | Yes | No | Yes | No | Yes | No | NI | 59.48 | NI | NI | NI | No | No | No
693 | 90 | Wang et al., 2020 | 2020 | Scientific Reports | 3.99 | Corn stalk | AF | NA | Pyrolysis | 500 | 180 | Ti(OBu)4 | Ti | Ti-KBC | Multi-step | Impregnation | 500 | 180 | ERO | 359.4 | Pharmaceutical | 100 | 2 | 60 | VIS | 254 nm | 5 | 20 | 40.46 | NI | 0.3013 | NI | NI | 2.41 | 100 | 0 | 0 | Yes | Yes | Yes | No | Yes | No | Yes | No | NI | 84.65 | NI | NI | NI | No | No | No
694 | 90 | Wang et al., 2020 | 2020 | Scientific Reports | 3.99 | Corn stalk | AF | NA | Pyrolysis | 500 | 180 | Ti(OBu)4 | Ti | Ti-KBC | Multi-step | Impregnation | 500 | 180 | ERO | 359.4 | Pharmaceutical | 100 | 2.5 | 60 | UV | 254 nm | 5 | 20 | 40.46 | NI | 0.3013 | NI | NI | 2.41 | 100 | 0 | 0 | Yes | Yes | Yes | No | Yes | No | Yes | No | NI | 84.63 | NI | 5 | 77.14 | No | No | No
695 | 91 | Wu et al., 2015 | 2015 | Applied Surface Science | 6.18 | Bamboo charcoal | AF | NA | Calcination | 900 | 180 | TiOSO4 | Ti | TiO2-6%GC | Multi-step | Sol-gel | 130 | 780 | MB | 319.85 | Dye | 30 | 0.25 | 90 | UV | NI | 7 | 25 | 193.33 | NI | 0.32 | 6.2 | NI | 3.1 | 100 | 0 | 0 | Yes | No | No | No | No | Yes | No | Yes | NI | 100 | 0.0509 | 4 | 100 | No | Yes | No
696 | 91 | Wu et al., 2015 | 2015 | Applied Surface Science | 6.18 | Bamboo charcoal | AF | NA | Calcination | 900 | 180 | TiOSO4 | Ti | TIO2-3%GC | Multi-step | Sol-gel | 130 | 780 | MB | 319.85 | Dye | 30 | 0.25 | 90 | UV | NI | 7 | 25 | 185.48 | NI | 0.38 | 9.23 | NI | 3.1 | 100 | 0 | 0 | Yes | No | No | No | No | Yes | No | Yes | NI | 98 | 0.0379 | NI | NI | No | Yes | No
697 | 91 | Wu et al., 2015 | 2015 | Applied Surface Science | 6.18 | Bamboo charcoal | AF | NA | Calcination | 900 | 180 | TiOSO4 | Ti | TiO2-6%BC | Multi-step | Sol-gel | 130 | 780 | MB | 319.85 | Dye | 30 | 0.25 | 90 | UV | NI | 7 | 25 | NI | NI | NI | NI | NI | NI | 100 | 0 | 0 | Yes | No | No | No | No | Yes | No | Yes | NI | 90 | 0.0273 | NI | NI | No | Yes | No
698 | 91 | Wu et al., 2015 | 2015 | Applied Surface Science | 6.18 | Bamboo charcoal | AF | NA | Calcination | 900 | 180 | TiOSO4 | Ti | TiO2-9%GC | Multi-step | Sol-gel | 130 | 780 | MB | 319.85 | Dye | 30 | 0.25 | 90 | UV | NI | 7 | 25 | 277.2 | NI | 0.25 | 2.7 | NI | 3.1 | 100 | 0 | 0 | Yes | No | No | No | No | Yes | No | Yes | NI | 88 | 0.0218 | NI | NI | No | Yes | No
699 | 91 | Wu et al., 2015 | 2015 | Applied Surface Science | 6.18 | Bamboo charcoal | AF | NA | Calcination | 900 | 180 | TiOSO4 | Ti | TiO2-12%GC | Multi-step | Sol-gel | 130 | 780 | MB | 319.85 | Dye | 30 | 0.25 | 90 | UV | NI | 7 | 25 | NI | NI | NI | NI | NI | 3.1 | 100 | 0 | 0 | Yes | No | No | No | No | Yes | No | Yes | NI | 55 | 0.0089 | NI | NI | No | Yes | No
700 | 91 | Wu et al., 2015 | 2015 | Applied Surface Science | 6.18 | Bamboo charcoal | AF | NA | Calcination | 900 | 180 | TiOSO4 | Ti | TiO2-6%GC | Multi-step | Sol-gel | 130 | 780 | MB | 319.85 | Dye | 30 | 0.25 | 90 | UV | NI | 1 | 25 | 193.33 | NI | 0.32 | 6.2 | NI | 3.1 | 100 | 0 | 0 | Yes | No | No | No | No | Yes | No | Yes | NI | 90 | NI | NI | NI | No | Yes | No
701 | 91 | Wu et al., 2015 | 2015 | Applied Surface Science | 6.18 | Bamboo charcoal | AF | NA | Calcination | 900 | 180 | TiOSO4 | Ti | TiO2-6%GC | Multi-step | Sol-gel | 130 | 780 | MB | 319.85 | Dye | 30 | 0.25 | 90 | UV | NI | 3 | 25 | 193.33 | NI | 0.32 | 6.2 | NI | 3.1 | 100 | 0 | 0 | Yes | No | No | No | No | Yes | No | Yes | NI | 99 | NI | NI | NI | No | No | No
702 | 91 | Wu et al., 2015 | 2015 | Applied Surface Science | 6.18 | Bamboo charcoal | AF | NA | Calcination | 900 | 180 | TiOSO4 | Ti | TiO2-6%GC | Multi-step | Sol-gel | 130 | 780 | MB | 319.85 | Dye | 30 | 0.25 | 90 | UV | NI | 5 | 25 | 193.33 | NI | 0.32 | 6.2 | NI | 3.1 | 100 | 0 | 0 | Yes | No | No | No | No | Yes | No | Yes | NI | 95 | NI | NI | NI | No | No | No
703 | 91 | Wu et al., 2015 | 2015 | Applied Surface Science | 6.18 | Bamboo charcoal | AF | NA | Calcination | 900 | 180 | TiOSO4 | Ti | TiO2-6%GC | Multi-step | Sol-gel | 130 | 780 | MB | 319.85 | Dye | 30 | 0.25 | 90 | UV | NI | 8 | 25 | 193.33 | NI | 0.32 | 6.2 | NI | 3.1 | 100 | 0 | 0 | Yes | No | No | No | No | Yes | No | Yes | NI | 100 | NI | NI | NI | No | No | No
704 | 91 | Wu et al., 2015 | 2015 | Applied Surface Science | 6.18 | Bamboo charcoal | AF | NA | Calcination | 900 | 180 | TiOSO4 | Ti | TiO2-6%GC | Multi-step | Sol-gel | 130 | 780 | MB | 319.85 | Dye | 30 | 0.25 | 90 | UV | NI | 9 | 25 | 193.33 | NI | 0.32 | 6.2 | NI | 3.1 | 100 | 0 | 0 | Yes | No | No | No | No | Yes | No | Yes | NI | 90 | NI | NI | NI | No | No | No
705 | 91 | Wu et al., 2015 | 2015 | Applied Surface Science | 6.18 | Bamboo charcoal | AF | NA | Calcination | 900 | 180 | TiOSO4 | Ti | TiO2-6%GC | Multi-step | Sol-gel | 130 | 780 | MB | 319.85 | Dye | 30 | 0.15 | 90 | UV | NI | 7 | 25 | 193.33 | NI | 0.32 | 6.2 | NI | 3.1 | 100 | 0 | 0 | Yes | No | No | No | No | Yes | No | Yes | NI | 99 | NI | NI | NI | No | No | No
706 | 91 | Wu et al., 2015 | 2015 | Applied Surface Science | 6.18 | Bamboo charcoal | AF | NA | Calcination | 900 | 180 | TiOSO4 | Ti | TiO2-6%GC | Multi-step | Sol-gel | 130 | 780 | MB | 319.85 | Dye | 30 | 0.2 | 90 | UV | NI | 7 | 25 | 193.33 | NI | 0.32 | 6.2 | NI | 3.1 | 100 | 0 | 0 | Yes | No | No | No | No | Yes | No | Yes | NI | 100 | NI | NI | NI | No | No | No
707 | 91 | Wu et al., 2015 | 2015 | Applied Surface Science | 6.18 | Bamboo charcoal | AF | NA | Calcination | 900 | 180 | TiOSO4 | Ti | TiO2-6%GC | Multi-step | Sol-gel | 130 | 780 | MB | 319.85 | Dye | 30 | 0.3 | 90 | UV | NI | 7 | 25 | 193.33 | NI | 0.32 | 6.2 | NI | 3.1 | 100 | 0 | 0 | Yes | No | No | No | No | Yes | No | Yes | NI | 98 | NI | NI | NI | No | No | No
708 | 91 | Wu et al., 2015 | 2015 | Applied Surface Science | 6.18 | Bamboo charcoal | AF | NA | Calcination | 900 | 180 | TiOSO4 | Ti | TiO2-6%GC | Multi-step | Sol-gel | 130 | 780 | MB | 319.85 | Dye | 30 | 0.35 | 90 | UV | NI | 7 | 25 | 193.33 | NI | 0.32 | 6.2 | NI | 3.1 | 100 | 0 | 0 | Yes | No | No | No | No | Yes | No | Yes | NI | 83 | NI | NI | NI | No | No | No
709 | 92 | Wu et al., 2021 | 2021 | Journal of Cleaner Production | 7.53 | Sugarcane | AF | (NH2)2CO | NA | NA | NA | Ti(OBu)4 | Ti | C, N, Ov-FT/C-650 | Multi-step | Hydrothermal | 650 | 120 | 2,4-DCP | 163 | Phenolic | 1 | 1.5 | 150 | VIS | NI | 3 | 12 | 121.3 | NI | 0.027 | NI | NI | 2.73 | 100 | 0 | 0 | Yes | Yes | Yes | Yes | No | Yes | Yes | No | 36 | 78 | NI | NI | NI | No | No | No
710 | 92 | Wu et al., 2021 | 2021 | Journal of Cleaner Production | 7.53 | Sugarcane | AF | (NH2)2CO | NA | NA | NA | Ti(OBu)4 | Ti | C, N, Ov-FT/C-650 | Multi-step | Hydrothermal | 650 | 120 | 2,4-DCP | 163 | Phenolic | 1 | 1.5 | 150 | VIS | NI | 5 | 12 | 121.3 | NI | 0.027 | NI | NI | 2.73 | 100 | 0 | 0 | Yes | Yes | Yes | Yes | No | Yes | Yes | No | 30 | 87 | NI | NI | NI | No | No | No
711 | 92 | Wu et al., 2021 | 2021 | Journal of Cleaner Production | 7.53 | Sugarcane | AF | (NH2)2CO | NA | NA | NA | Ti(OBu)4 | Ti | C, N, Ov-FT/C-650 | Multi-step | Hydrothermal | 650 | 120 | 2,4-DCP | 163 | Phenolic | 1 | 1.5 | 150 | VIS | NI | 7 | 12 | 121.3 | NI | 0.027 | NI | NI | 2.73 | 100 | 0 | 0 | Yes | Yes | Yes | Yes | No | Yes | Yes | No | 21 | 69 | NI | NI | NI | No | No | No
712 | 92 | Wu et al., 2021 | 2021 | Journal of Cleaner Production | 7.53 | Sugarcane | AF | (NH2)2CO | NA | NA | NA | Ti(OBu)4 | Ti | C, N, Ov-FT/C-650 | Multi-step | Hydrothermal | 650 | 120 | 2,4-DCP | 163 | Phenolic | 1 | 1.5 | 150 | VIS | NI | 9 | 12 | 121.3 | NI | 0.027 | NI | NI | 2.73 | 100 | 0 | 0 | Yes | Yes | Yes | Yes | No | Yes | Yes | No | 19 | 40 | NI | NI | NI | No | No | No
713 | 92 | Wu et al., 2021 | 2021 | Journal of Cleaner Production | 7.53 | Sugarcane | AF | (NH2)2CO | NA | NA | NA | Ti(OBu)4 | Ti | C, N, Ov-FT/C-650 | Multi-step | Hydrothermal | 650 | 120 | 2,4-DCP | 163 | Phenolic | 1 | 1.5 | 150 | VIS | NI | 11 | 12 | 121.3 | NI | 0.027 | NI | NI | 2.73 | 100 | 0 | 0 | Yes | Yes | Yes | Yes | No | Yes | Yes | No | 10 | 35 | NI | NI | NI | No | No | No
714 | 93 | Xie et al., 2019 | 2019 | Science of the Total Environment | 6.55 | Reed straw | AF | HCl | Slow pyrolysis | 500 | 360 | Ti(OBu)4 Zn(NO3)2 | Ti/Zn | Zn10-TiO2/pBC | Multi-step | Sol-gel | 300 | 120 | SMX | 253.28 | Pharmaceutical | 10 | 1.25 | 180 | VIS | 420 | 4 | 25 | 169.16 | 9.4 | 0.0159 | 2.79 | NI | NI | 100 | 0 | 100 | Yes | Yes | Yes | No | No | No | No | No | NI | 80.81 | 0.0085 | 5 | 77.41 | Yes | No | No
715 | 93 | Xie et al., 2019 | 2019 | Science of the Total Environment | 6.55 | Reed straw | AF | HCl | Slow pyrolysis | 500 | 360 | Ti(OBu)4 Zn(NO3)2 | Ti/Zn | Zn10-TiO2/pBC | Multi-step | Sol-gel | 300 | 120 | SMX | 253.28 | Pharmaceutical | 10 | 1.25 | 180 | VIS | 420 | 5.03 | 25 | 169.16 | 9.4 | 0.0159 | 2.79 | NI | NI | 100 | 0 | 100 | Yes | Yes | Yes | No | No | No | No | No | NI | 81.21 | 0.0087 | NI | NI | Yes | No | No
716 | 93 | Xie et al., 2019 | 2019 | Science of the Total Environment | 6.55 | Reed straw | AF | HCl | Slow pyrolysis | 500 | 360 | Ti(OBu)4 Zn(NO3)2 | Ti/Zn | Zn10-TiO2/pBC | Multi-step | Sol-gel | 300 | 120 | SMX | 253.28 | Pharmaceutical | 10 | 1.25 | 180 | VIS | 420 | 6.92 | 25 | 169.16 | 9.4 | 0.0159 | 2.79 | NI | NI | 100 | 0 | 100 | Yes | Yes | Yes | No | No | No | No | No | NI | 75.48 | 0.0072 | NI | NI | Yes | No | No
717 | 93 | Xie et al., 2019 | 2019 | Science of the Total Environment | 6.55 | Reed straw | AF | HCl | Slow pyrolysis | 500 | 360 | Ti(OBu)4 Zn(NO3)2 | Ti/Zn | Zn10-TiO2/pBC | Multi-step | Sol-gel | 300 | 120 | SMX | 253.28 | Pharmaceutical | 10 | 1.25 | 180 | VIS | 420 | 2.01 | 25 | 169.16 | 9.4 | 0.0159 | 2.79 | NI | NI | 100 | 0 | 100 | Yes | Yes | Yes | No | No | No | No | No | NI | 72.59 | 0.0066 | NI | NI | Yes | No | No
718 | 93 | Xie et al., 2019 | 2019 | Science of the Total Environment | 6.55 | Reed straw | AF | HCl | Slow pyrolysis | 500 | 360 | Ti(OBu)4 Zn(NO3)2 | Ti/Zn | Zn10-TiO2/pBC | Multi-step | Sol-gel | 300 | 120 | SMX | 253.28 | Pharmaceutical | 10 | 1.25 | 180 | VIS | 420 | 8.95 | 25 | 169.16 | 9.4 | 0.0159 | 2.79 | NI | NI | 100 | 0 | 100 | Yes | Yes | Yes | No | No | No | No | No | NI | 71.31 | 0.0064 | NI | NI | Yes | No | No
719 | 93 | Xie et al., 2019 | 2019 | Science of the Total Environment | 6.55 | Reed straw | AF | HCl | Slow pyrolysis | 500 | 360 | Ti(OBu)4 Zn(NO3)2 | Ti/Zn | Zn10-TiO2/pBC | Multi-step | Sol-gel | 300 | 120 | SMX | 253.28 | Pharmaceutical | 10 | 1.25 | 180 | VIS | 420 | 10.97 | 25 | 169.16 | 9.4 | 0.0159 | 2.79 | NI | NI | 100 | 0 | 100 | Yes | Yes | Yes | No | No | No | No | No | NI | 61.62 | 0.0049 | NI | NI | Yes | No | No
720 | 93 | Xie et al., 2019 | 2019 | Science of the Total Environment | 6.55 | Reed straw | AF | HCl | Slow pyrolysis | 500 | 360 | Ti(OBu)4 Zn(NO3)2 | Ti/Zn | Zn10-TiO2/pBC | Multi-step | Sol-gel | 300 | 120 | SMX | 253.28 | Pharmaceutical | 10 | 0.625 | 180 | VIS | 420 | 5.03 | 25 | 169.16 | 9.4 | 0.0159 | 2.79 | NI | NI | 100 | 0 | 100 | Yes | Yes | Yes | No | No | No | No | No | NI | 57.73 | 0.0043 | NI | NI | Yes | No | No
721 | 93 | Xie et al., 2019 | 2019 | Science of the Total Environment | 6.55 | Reed straw | AF | HCl | Slow pyrolysis | 500 | 360 | Ti(OBu)4 Zn(NO3)2 | Ti/Zn | Zn10-TiO2/pBC | Multi-step | Sol-gel | 300 | 120 | SMX | 253.28 | Pharmaceutical | 10 | 2.5 | 180 | VIS | 420 | 5.03 | 25 | 169.16 | 9.4 | 0.0159 | 2.79 | NI | NI | 100 | 0 | 100 | Yes | Yes | Yes | No | No | No | No | No | NI | 76.28 | 0.0075 | NI | NI | Yes | No | No
722 | 93 | Xie et al., 2019 | 2019 | Science of the Total Environment | 6.55 | Reed straw | AF | HCl | Slow pyrolysis | 500 | 360 | Ti(OBu)4 Zn(NO3)2 | Ti/Zn | Zn15-TiO2/pBC | Multi-step | Sol-gel | 300 | 120 | SMX | 253.28 | Pharmaceutical | 10 | 1.25 | 180 | VIS | 420 | 4 | 25 | NI | 6.9 | NI | NI | NI | NI | 100 | 0 | 100 | Yes | No | No | No | No | No | No | No | NI | 69.94 | 0.0062 | NI | NI | Yes | No | No
723 | 93 | Xie et al., 2019 | 2019 | Science of the Total Environment | 6.55 | Reed straw | AF | HCl | Slow pyrolysis | 500 | 360 | Ti(OBu)4 Zn(NO3)2 | Ti/Zn | Zn1-TiO2/pBC | Multi-step | Sol-gel | 300 | 120 | SMX | 253.28 | Pharmaceutical | 10 | 1.25 | 180 | VIS | 420 | 4 | 25 | NI | 11.3 | NI | NI | NI | NI | 100 | 0 | 100 | Yes | No | No | No | No | No | No | No | NI | 55.15 | 0.0039 | NI | NI | No | No | No
724 | 94 | Xue et al., 2018 | 2018 | Materials Science and Engineering: C | 5.88 | Sugarcane bagasse | AF | NA | NA | NA | NA | TTiP | Ti | TiO2-SB-2.0-400 | One-step | Sol-gel | 400 | 300 | MO | 327.33 | Dye | 9.8 | 1 | 300 | VIS | 420-800 | NI | 25 | NI | NI | NI | NI | NI | NI | 50 | 50 | 0 | Yes | No | No | No | Yes | No | No | No | NI | 24.4 | NI | NI | NI | No | No | No
725 | 94 | Xue et al., 2018 | 2018 | Materials Science and Engineering: C | 5.88 | Sugarcane bagasse | AF | NA | NA | NA | NA | TTiP | Ti | TiO2-SB-2.0-300 | One-step | Sol-gel | 300 | 300 | MO | 327.33 | Dye | 9.8 | 1 | 300 | VIS | 420-800 | NI | 25 | NI | NI | NI | NI | NI | NI | 100 | 0 | 0 | Yes | No | No | No | Yes | No | Yes | No | NI | 94.7 | NI | NI | NI | No | No | No
726 | 94 | Xue et al., 2018 | 2018 | Materials Science and Engineering: C | 5.88 | Sugarcane bagasse | AF | NA | NA | NA | NA | TTiP | Ti | TiO2-SB-2.0-100 | One-step | Sol-gel | 100 | 300 | MO | 327.33 | Dye | 9.8 | 1 | 300 | VIS | 420-800 | NI | 25 | NI | NI | NI | NI | NI | NI | 100 | 0 | 0 | Yes | No | No | No | Yes | No | No | No | NI | 83.1 | NI | NI | NI | No | No | No
727 | 94 | Xue et al., 2018 | 2018 | Materials Science and Engineering: C | 5.88 | Sugarcane bagasse | AF | NA | NA | NA | NA | TTiP | Ti | TiO2-SB-2.0-200 | One-step | Sol-gel | 200 | 300 | MO | 327.33 | Dye | 9.8 | 1 | 300 | VIS | 420-800 | NI | 25 | NI | NI | NI | 2 | NI | NI | 100 | 0 | 0 | Yes | Yes | No | Yes | Yes | No | Yes | No | NI | 95 | NI | NI | NI | No | No | No
728 | 95 | Yang et al., 2021 | 2021 | Langmuir | 3.88 | Reed | AF | H3PO4 | Pyrolysis | 500 | 120 | Ti(OBu)4 | Ti | PMBC@TiO2 | Multi-step | Sol-gel | NI | NI | SDZ | 250.27 | Pharmaceutical | 20 | 0.5 | 150 | UV | 254 | NI | NI | 62.285 | NI | NI | NI | 5.51 | NI | NI | NI | 0 | No | Yes | Yes | No | Yes | No | Yes | No | 3 | 73 | NI | NI | NI | No | No | No
729 | 95 | Yang et al., 2021 | 2021 | Langmuir | 3.88 | Reed | AF | H3PO4 | Pyrolysis | 500 | 120 | Ti(OBu)4 | Ti | PMBC@TiO2 | Multi-step | Sol-gel | NI | NI | SDZ | 250.27 | Pharmaceutical | 20 | 1 | 150 | UV | 254 | NI | NI | 62.285 | NI | NI | NI | 5.51 | NI | NI | NI | 0 | No | Yes | Yes | No | Yes | No | Yes | No | 7 | 77 | NI | NI | NI | No | No | No
730 | 95 | Yang et al., 2021 | 2021 | Langmuir | 3.88 | Reed | AF | H3PO4 | Pyrolysis | 500 | 120 | Ti(OBu)4 | Ti | PMBC@TiO2 | Multi-step | Sol-gel | NI | NI | SDZ | 250.27 | Pharmaceutical | 20 | 1.5 | 150 | UV | 254 | NI | NI | 62.285 | NI | NI | NI | 5.51 | NI | NI | NI | 0 | No | Yes | Yes | No | Yes | No | Yes | No | 12 | 82 | NI | NI | NI | No | No | No
731 | 95 | Yang et al., 2021 | 2021 | Langmuir | 3.88 | Reed | AF | H3PO4 | Pyrolysis | 500 | 120 | Ti(OBu)4 | Ti | PMBC@TiO2 | Multi-step | Sol-gel | NI | NI | SDZ | 250.27 | Pharmaceutical | 20 | 2 | 150 | UV | 254 | NI | NI | 62.285 | NI | NI | NI | 5.51 | NI | NI | NI | 0 | No | Yes | Yes | No | Yes | No | Yes | No | 15 | 90 | NI | NI | NI | No | No | No
732 | 95 | Yang et al., 2021 | 2021 | Langmuir | 3.88 | Reed | AF | H3PO4 | Pyrolysis | 500 | 120 | Ti(OBu)4 | Ti | PMBC@TiO2 | Multi-step | Sol-gel | NI | NI | SDZ | 250.27 | Pharmaceutical | 20 | 2.5 | 150 | UV | 254 | NI | NI | 62.285 | NI | NI | NI | 5.51 | NI | NI | NI | 0 | No | Yes | Yes | No | Yes | No | Yes | No | 20.9 | 87.9 | NI | NI | NI | No | No | No
733 | 95 | Yang et al., 2021 | 2021 | Langmuir | 3.88 | Reed | AF | H3PO4 | Pyrolysis | 500 | 120 | Ti(OBu)4 | Ti | PMBC@TiO2 | Multi-step | Sol-gel | NI | NI | SDZ | 250.27 | Pharmaceutical | 20 | NI | 150 | UV | 254 | 2.42 | NI | 62.285 | NI | NI | NI | 5.51 | NI | NI | NI | 0 | No | Yes | Yes | No | Yes | No | Yes | No | 5 | 75 | NI | NI | NI | No | No | No
734 | 95 | Yang et al., 2021 | 2021 | Langmuir | 3.88 | Reed | AF | H3PO4 | Pyrolysis | 500 | 120 | Ti(OBu)4 | Ti | PMBC@TiO2 | Multi-step | Sol-gel | NI | NI | SDZ | 250.27 | Pharmaceutical | 20 | NI | 150 | UV | 254 | 5.43 | NI | 62.285 | NI | NI | NI | 5.51 | NI | NI | NI | 0 | No | Yes | Yes | No | Yes | No | Yes | No | 15 | 90 | NI | NI | NI | No | No | No
735 | 95 | Yang et al., 2021 | 2021 | Langmuir | 3.88 | Reed | AF | H3PO4 | Pyrolysis | 500 | 120 | Ti(OBu)4 | Ti | PMBC@TiO2 | Multi-step | Sol-gel | NI | NI | SDZ | 250.27 | Pharmaceutical | 20 | NI | 150 | UV | 254 | 6.46 | NI | 62.285 | NI | NI | NI | 5.51 | NI | NI | NI | 0 | No | Yes | Yes | No | Yes | No | Yes | No | 18 | 94.6 | NI | NI | NI | No | No | No
736 | 95 | Yang et al., 2021 | 2021 | Langmuir | 3.88 | Reed | AF | H3PO4 | Pyrolysis | 500 | 120 | Ti(OBu)4 | Ti | PMBC@TiO2 | Multi-step | Sol-gel | NI | NI | SDZ | 250.27 | Pharmaceutical | 20 | NI | 150 | UV | 254 | 9.42 | NI | 62.285 | NI | NI | NI | 5.51 | NI | NI | NI | 0 | No | Yes | Yes | No | Yes | No | Yes | No | 12 | 88 | NI | NI | NI | No | No | No
737 | 95 | Yang et al., 2021 | 2021 | Langmuir | 3.88 | Reed | AF | H3PO4 | Pyrolysis | 500 | 120 | Ti(OBu)4 | Ti | PMBC@TiO2 | Multi-step | Sol-gel | NI | NI | SDZ | 250.27 | Pharmaceutical | 20 | NI | 150 | UV | 254 | 10.41 | NI | 62.285 | NI | NI | NI | 5.51 | NI | NI | NI | 0 | No | Yes | Yes | No | Yes | No | Yes | No | 3.2 | 84.8 | NI | NI | NI | No | No | No
738 | 96 | Yu et al., 2014 | 2014 | Cellulose | 5.04 | Microcrystalline cellulose | NC | C6H8O7 /HCl | NI | NI | NI | Zn(NO3)2 | Zn | CNC/ZnO-0.5 | Multi-step | Impregnation | 120 | 60 | MB | 319.85 | Dye | 16 | 1 | 100 | UV | 500 W | NI | NI | NI | NI | NI | NI | NI | NI | 0 | 0 | 100 | Yes | Yes | No | Yes | Yes | No | No | No | NI | 93 | NI | NI | NI | No | No | No
739 | 97 | Yu et al., 2015 | 2015 | Advances in Materials Science and Engineering | 1.27 | Bamboo | AF | NI | NI | NI | NI | ZnO | Zn | nano-ZnO/BC (< 75) | Multi-step | Impregnation | NI | NI | AF | 585.54 | Dye | 20 | 20 | 15 | UV | 254 | 2 | NI | NI | NI | NI | NI | NI | NI | 0 | 0 | 100 | Yes | Yes | Yes | No | No | No | No | No | NI | 79 | NI | NI | NI | No | No | No
740 | 97 | Yu et al., 2015 | 2015 | Advances in Materials Science and Engineering | 1.27 | Bamboo | AF | NI | NI | NI | NI | ZnO | Zn | nano-ZnO/BC (< 75) | Multi-step | Impregnation | NI | NI | AF | 585.54 | Dye | 20 | 20 | 15 | UV | 254 | 3 | NI | NI | NI | NI | NI | NI | NI | 0 | 0 | 100 | Yes | Yes | Yes | No | No | No | No | No | NI | 81 | NI | NI | NI | No | No | No
741 | 97 | Yu et al., 2015 | 2015 | Advances in Materials Science and Engineering | 1.27 | Bamboo | AF | NI | NI | NI | NI | ZnO | Zn | nano-ZnO/BC (< 75) | Multi-step | Impregnation | NI | NI | AF | 585.54 | Dye | 20 | 20 | 15 | UV | 254 | 4 | NI | NI | NI | NI | NI | NI | NI | 0 | 0 | 100 | Yes | Yes | Yes | No | No | No | No | No | NI | 82 | NI | NI | NI | No | No | No
742 | 97 | Yu et al., 2015 | 2015 | Advances in Materials Science and Engineering | 1.27 | Bamboo | AF | NI | NI | NI | NI | ZnO | Zn | nano-ZnO/BC (< 75) | Multi-step | Impregnation | NI | NI | AF | 585.54 | Dye | 20 | 20 | 15 | UV | 254 | 5 | NI | NI | NI | NI | NI | NI | NI | 0 | 0 | 100 | Yes | Yes | Yes | No | No | No | No | No | NI | 85 | NI | NI | NI | No | No | No
743 | 97 | Yu et al., 2015 | 2015 | Advances in Materials Science and Engineering | 1.27 | Bamboo | AF | NI | NI | NI | NI | ZnO | Zn | nano-ZnO/BC (< 75) | Multi-step | Impregnation | NI | NI | AF | 585.54 | Dye | 20 | 20 | 15 | UV | 254 | 5.5 | NI | NI | NI | NI | NI | NI | NI | 0 | 0 | 100 | Yes | Yes | Yes | No | No | No | No | No | NI | 85 | NI | NI | NI | No | No | No
744 | 97 | Yu et al., 2015 | 2015 | Advances in Materials Science and Engineering | 1.27 | Bamboo | AF | NI | NI | NI | NI | ZnO | Zn | nano-ZnO/BC (< 75) | Multi-step | Impregnation | NI | NI | RhB | 479.01 | Dye | 2 | 20 | 120 | UV | 254 | 2 | NI | NI | NI | NI | NI | NI | NI | 0 | 0 | 100 | Yes | Yes | Yes | No | No | No | No | No | NI | 92 | NI | NI | NI | No | No | No
745 | 97 | Yu et al., 2015 | 2015 | Advances in Materials Science and Engineering | 1.27 | Bamboo | AF | NI | NI | NI | NI | ZnO | Zn | nano-ZnO/BC (< 75) | Multi-step | Impregnation | NI | NI | RhB | 479.01 | Dye | 2 | 20 | 120 | UV | 254 | 3 | NI | NI | NI | NI | NI | NI | NI | 0 | 0 | 100 | Yes | Yes | Yes | No | No | No | No | No | NI | 90 | NI | NI | NI | No | No | No
746 | 97 | Yu et al., 2015 | 2015 | Advances in Materials Science and Engineering | 1.27 | Bamboo | AF | NI | NI | NI | NI | ZnO | Zn | nano-ZnO/BC (< 75) | Multi-step | Impregnation | NI | NI | RhB | 479.01 | Dye | 2 | 20 | 120 | UV | 254 | 4 | NI | NI | NI | NI | NI | NI | NI | 0 | 0 | 100 | Yes | Yes | Yes | No | No | No | No | No | NI | 90 | NI | NI | NI | No | No | No
747 | 97 | Yu et al., 2015 | 2015 | Advances in Materials Science and Engineering | 1.27 | Bamboo | AF | NI | NI | NI | NI | ZnO | Zn | nano-ZnO/BC (< 75) | Multi-step | Impregnation | NI | NI | RhB | 479.01 | Dye | 2 | 20 | 120 | UV | 254 | 6.5 | NI | NI | NI | NI | NI | NI | NI | 0 | 0 | 100 | Yes | Yes | Yes | No | No | No | No | No | NI | 87 | NI | NI | NI | No | No | No
748 | 97 | Yu et al., 2015 | 2015 | Advances in Materials Science and Engineering | 1.27 | Bamboo | AF | NI | NI | NI | NI | ZnO | Zn | nano-ZnO/BC (< 75) | Multi-step | Impregnation | NI | NI | RhB | 479.01 | Dye | 2 | 20 | 120 | UV | 254 | 7.5 | NI | NI | NI | NI | NI | NI | NI | 0 | 0 | 100 | Yes | Yes | Yes | No | No | No | No | No | NI | 86 | NI | NI | NI | No | No | No
749 | 97 | Yu et al., 2015 | 2015 | Advances in Materials Science and Engineering | 1.27 | Bamboo | AF | NI | NI | NI | NI | ZnO | Zn | nano-ZnO/BC (< 75) | Multi-step | Impregnation | NI | NI | RhB | 479.01 | Dye | 2 | 20 | 120 | UV | 254 | 9 | NI | NI | NI | NI | NI | NI | NI | 0 | 0 | 100 | Yes | Yes | Yes | No | No | No | No | No | NI | 85 | NI | NI | NI | No | No | No
750 | 98 | Yu et al., 2019 | 2019 | Bioresource Technology | 7.53 | Corn stalk | AF | HCl | Pyrolysis | 500 | 120 | ZnCl2 | Zn | Fe@Zn@HBC | Multi-step | Impregnation | 400 | 120 | Cr(VI) | 52 | Metal | 100 | 2 | 60 | NI | ~260 Lux | 2 | 30 | 5.69 | NI | 0.0426 | 26.49 | NI | NI | 0 | 0 | NI | Yes | Yes | Yes | No | Yes | No | No | No | 80 | 99.02 | NI | NI | NI | No | No | No
751 | 99 | Yu et al., 2021 | 2021 | Journal of Hazardous Materials | 9.03 | Bamboo | AF | NA | Pyrolysis | 600 | 120 | ZnO | Zn | BZ-25% | Multi-step | Impregnation | NA | NA | MB | 319.85 | Dye | 160 | 1 | 215 | VIS | 250 W | 6 | NI | 316.11 | NI | 0.306 | 3.869 | NI | NI | 0 | 0 | NI | Yes | Yes | Yes | Yes | No | No | Yes | No | NI | 95.2 | 0.096 | NI | NI | No | No | No
752 | 99 | Yu et al., 2021 | 2021 | Journal of Hazardous Materials | 9.03 | Bamboo | AF | NA | Pyrolysis | 600 | 120 | ZnO | Zn | BZ-50% | Multi-step | Impregnation | NA | NA | MB | 319.85 | Dye | 160 | 1 | 215 | VIS | 250 W | 6 | NI | 237.51 | NI | 0.232 | 3.915 | NI | NI | 0 | 0 | NI | Yes | No | No | No | No | No | Yes | No | NI | 87.4 | 0.051 | NI | NI | No | No | No
753 | 99 | Yu et al., 2021 | 2021 | Journal of Hazardous Materials | 9.03 | Bamboo | AF | NA | Pyrolysis | 600 | 120 | ZnO | Zn | BZ-75% | Multi-step | Impregnation | NA | NA | MB | 319.85 | Dye | 160 | 1 | 215 | VIS | 250 W | 6 | NI | 49.39 | NI | 0.094 | 7.613 | NI | NI | 0 | 0 | NI | Yes | No | No | No | No | No | Yes | No | NI | 38.6 | 0.055 | NI | NI | No | No | No
754 | 100 | Zhai et al., 2019 | 2019 | Journal of Cleaner Production | 7.53 | Bamboo | AF | KOH | Pyrolysis | 700 | 60 | Ti(OBu)4 ZnCl2 | Ti/Zn | BC-TMZ | Multi-step | Hydrothermal | 350 | 120 | MB | 319.85 | Dye | 50 | 0.8 | 240 | UV | 253.7 | NI | 5 | 86.27 | NI | 0.06 | 2.64 | NI | NI | 0 | 0 | NI | Yes | Yes | Yes | Yes | Yes | No | Yes | No | NI | NI | NI | 4 | NI | No | No | No
755 | 100 | Zhai et al., 2019 | 2019 | Journal of Cleaner Production | 7.53 | Bamboo | AF | KOH | Pyrolysis | 700 | 60 | Ti(OBu)4 | Ti | BC-T | Multi-step | Sol-gel | 550 | 120 | MB | 319.85 | Dye | 50 | 0.8 | 240 | UV | 253.7 | NI | 5 | 159.44 | NI | 0.16 | 3.26 | NI | NI | 0 | 0 | NI | Yes | Yes | Yes | Yes | Yes | No | Yes | No | NI | NI | NI | NI | NI | No | No | No
756 | 101 | Zhang & Lu, 2018 | 2018 | Chemosphere | 5.1 | Coconut shell | AF | NA | Slow pyrolysis | 450 | 120 | Ti(OBu)4 | Ti | TiO2/BC | Multi-step | Sol-gel | 450 | 180 | KN-R | 626.74 | Dye | 30 | 6 | 80 | UV | NI | 8.71 | 25 | NI | 17.5 | NI | NI | NI | NI | 100 | 0 | 0 | Yes | Yes | No | Yes | No | No | No | No | 24.45 | 81.09 | NI | 5 | 73.98 | No | No | No
757 | 101 | Zhang & Lu, 2018 | 2018 | Chemosphere | 5.1 | Coconut shell | AF | NA | Slow pyrolysis | 450 | 120 | Ti(OBu)4 | Ti | TiO2/BC | Multi-step | Sol-gel | 450 | 180 | KN-R | 626.74 | Dye | 30 | 6 | 60 | UV | NI | 11 | 25 | NI | 17.5 | NI | NI | NI | NI | 100 | 0 | 0 | Yes | Yes | No | Yes | No | No | No | No | NI | 96.99 | NI | NI | NI | No | No | No
758 | 101 | Zhang & Lu, 2018 | 2018 | Chemosphere | 5.1 | Coconut shell | AF | NA | Slow pyrolysis | 450 | 120 | Ti(OBu)4 | Ti | TiO2/BC | Multi-step | Sol-gel | 450 | 180 | KN-R | 626.74 | Dye | 30 | 6 | 60 | UV | NI | 1 | 25 | NI | 17.5 | NI | NI | NI | NI | 100 | 0 | 0 | Yes | Yes | No | Yes | No | No | No | No | NI | 99.71 | NI | NI | NI | No | No | No
759 | 101 | Zhang & Lu, 2018 | 2018 | Chemosphere | 5.1 | Coconut shell | AF | NA | Slow pyrolysis | 450 | 120 | Ti(OBu)4 | Ti | TiO2/BC | Multi-step | Sol-gel | 450 | 180 | KN-R | 626.74 | Dye | 10 | 6 | 60 | UV | NI | 8.71 | 25 | NI | 17.5 | NI | NI | NI | NI | 100 | 0 | 0 | Yes | Yes | No | Yes | No | No | No | No | NI | 98.2 | NI | NI | NI | No | No | No
760 | 101 | Zhang & Lu, 2018 | 2018 | Chemosphere | 5.1 | Coconut shell | AF | NA | Slow pyrolysis | 450 | 120 | Ti(OBu)4 | Ti | TiO2/BC | Multi-step | Sol-gel | 450 | 180 | KN-R | 626.74 | Dye | 20 | 6 | 60 | UV | NI | 8.71 | 25 | NI | 17.5 | NI | NI | NI | NI | 100 | 0 | 0 | Yes | Yes | No | Yes | No | No | No | No | NI | 98 | NI | NI | NI | No | No | No
761 | 101 | Zhang & Lu, 2018 | 2018 | Chemosphere | 5.1 | Coconut shell | AF | NA | Slow pyrolysis | 450 | 120 | Ti(OBu)4 | Ti | TiO2/BC | Multi-step | Sol-gel | 450 | 180 | KN-R | 626.74 | Dye | 50 | 6 | 60 | UV | NI | 8.71 | 25 | NI | 17.5 | NI | NI | NI | NI | 100 | 0 | 0 | Yes | Yes | No | Yes | No | No | No | No | NI | 83.67 | NI | NI | NI | No | No | No
762 | 102 | Zhang et al., 2014 | 2014 | Materials Science in Semiconductor Processing | 3.08 | Bamboo charcoal | AF | NI | NI | 800 | NI | Ti(OBu)4 | Ti | TiO2/BC | Multi-step | Sol-gel | 550 | 180 | MO | 327.33 | Dye | 50 | 20 | 120 | SUN | 13h00-15h00 | 10.5 | NI | 55 | NI | NI | NI | NI | NI | 100 | 0 | 0 | Yes | Yes | No | Yes | No | No | Yes | No | 14 | 18 | NI | NI | NI | No | No | No
763 | 102 | Zhang et al., 2014 | 2014 | Materials Science in Semiconductor Processing | 3.08 | Bamboo charcoal | AF | NI | NI | 800 | NI | Ti(OBu)4 | Ti | TiO2/BC | Multi-step | Sol-gel | 550 | 180 | MO | 327.33 | Dye | 50 | 20 | 120 | SUN | 13h00-15h00 | 7 | NI | 55 | NI | NI | NI | NI | NI | 100 | 0 | 0 | Yes | Yes | No | Yes | No | No | Yes | No | 20 | 80 | NI | NI | NI | No | No | No
764 | 102 | Zhang et al., 2014 | 2014 | Materials Science in Semiconductor Processing | 3.08 | Bamboo charcoal | AF | NI | NI | 800 | NI | Ti(OBu)4 | Ti | TiO2/BC | Multi-step | Sol-gel | 550 | 180 | MO | 327.33 | Dye | 50 | 20 | 120 | SUN | 13h00-15h00 | 3.5 | NI | 55 | NI | NI | NI | NI | NI | 100 | 0 | 0 | Yes | Yes | No | Yes | No | No | Yes | No | 28 | 100 | NI | 30 | 90 | No | No | No
765 | 103 | Zhang et al., 2017 | 2017 | Chemosphere | 5.1 | Reed straw | AF | HCl | Slow pyrolysis | 500 | 360 | Ti(OBu)4 | Ti | TiO2/pBC (300) | Multi-step | Sol-gel | 300 | 120 | SMX | 253.28 | Pharmaceutical | 10 | 1.25 | 180 | VIS | NI | 4 | 25 | 102.16 | NI | NI | 10.1 | NI | NI | 100 | 0 | 0 | Yes | Yes | No | No | Yes | No | No | No | NI | 91.27 | 0.013 | 5 | 86 | Yes | No | No
766 | 103 | Zhang et al., 2017 | 2017 | Chemosphere | 5.1 | Reed straw | AF | HCl | Slow pyrolysis | 500 | 360 | Ti(OBu)4 | Ti | TiO2/pBC (300) | Multi-step | Sol-gel | 300 | 120 | SMX | 253.28 | Pharmaceutical | 10 | 2.5 | 180 | VIS | NI | 4 | 25 | 102.16 | NI | NI | 10.1 | NI | NI | 100 | 0 | 0 | Yes | Yes | No | No | Yes | No | No | No | NI | 86.99 | 0.0109 | NI | NI | Yes | No | No
767 | 103 | Zhang et al., 2017 | 2017 | Chemosphere | 5.1 | Reed straw | AF | HCl | Slow pyrolysis | 500 | 360 | Ti(OBu)4 | Ti | TiO2/pBC (300) | Multi-step | Sol-gel | 300 | 120 | SMX | 253.28 | Pharmaceutical | 10 | 1.25 | 180 | VIS | NI | 3.88 | 25 | 102.16 | NI | NI | 10.1 | NI | NI | 100 | 0 | 0 | Yes | Yes | No | No | Yes | No | No | No | NI | 86.3 | 0.0108 | NI | NI | Yes | No | No
768 | 103 | Zhang et al., 2017 | 2017 | Chemosphere | 5.1 | Reed straw | AF | HCl | Slow pyrolysis | 500 | 360 | Ti(OBu)4 | Ti | TiO2/pBC (300) | Multi-step | Sol-gel | 300 | 120 | SMX | 253.28 | Pharmaceutical | 10 | 0.63 | 180 | VIS | NI | 4 | 25 | 102.16 | NI | NI | 10.1 | NI | NI | 100 | 0 | 0 | Yes | Yes | No | No | Yes | No | No | No | NI | 85.89 | 0.0106 | NI | NI | Yes | No | No
769 | 103 | Zhang et al., 2017 | 2017 | Chemosphere | 5.1 | Reed straw | AF | HCl | Slow pyrolysis | 500 | 360 | Ti(OBu)4 | Ti | TiO2/pBC (300) | Multi-step | Sol-gel | 300 | 120 | SMX | 253.28 | Pharmaceutical | 10 | 1.25 | 180 | VIS | NI | 5.95 | 25 | 102.16 | NI | NI | 10.1 | NI | NI | 100 | 0 | 0 | Yes | Yes | No | No | Yes | No | No | No | NI | 82.24 | 0.0091 | NI | NI | Yes | No | No
770 | 103 | Zhang et al., 2017 | 2017 | Chemosphere | 5.1 | Reed straw | AF | HCl | Slow pyrolysis | 500 | 360 | Ti(OBu)4 | Ti | TiO2/pBC (300) | Multi-step | Sol-gel | 300 | 120 | SMX | 253.28 | Pharmaceutical | 10 | 1.25 | 180 | VIS | NI | 1.98 | 25 | 102.16 | NI | NI | 10.1 | NI | NI | 100 | 0 | 0 | Yes | Yes | No | No | Yes | No | No | No | NI | 74.65 | 0.0073 | NI | NI | Yes | No | No
771 | 103 | Zhang et al., 2017 | 2017 | Chemosphere | 5.1 | Reed straw | AF | HCl | Slow pyrolysis | 500 | 360 | Ti(OBu)4 | Ti | TiO2/pBC (400) | Multi-step | Sol-gel | 400 | 120 | SMX | 253.28 | Pharmaceutical | 10 | 1.25 | 180 | VIS | NI | 4 | 25 | NI | NI | NI | 19.9 | NI | NI | 100 | 0 | 0 | Yes | No | No | No | No | No | No | No | NI | 70.78 | 0.0066 | NI | NI | No | No | No
772 | 103 | Zhang et al., 2017 | 2017 | Chemosphere | 5.1 | Reed straw | AF | HCl | Slow pyrolysis | 500 | 360 | Ti(OBu)4 | Ti | TiO2/pBC (300) | Multi-step | Sol-gel | 300 | 120 | SMX | 253.28 | Pharmaceutical | 10 | 1.25 | 180 | VIS | NI | 8.53 | 25 | 102.16 | NI | NI | 10.1 | NI | NI | 100 | 0 | 0 | Yes | Yes | No | No | Yes | No | No | No | NI | 65.17 | 0.0051 | NI | NI | Yes | No | No
773 | 103 | Zhang et al., 2017 | 2017 | Chemosphere | 5.1 | Reed straw | AF | HCl | Slow pyrolysis | 500 | 360 | Ti(OBu)4 | Ti | TiO2/pBC (500) | Multi-step | Sol-gel | 500 | 120 | SMX | 253.28 | Pharmaceutical | 10 | 1.25 | 180 | VIS | NI | 4 | 25 | 0.4035 | NI | NI | 34.7 | NI | NI | 68.6 | 31.4 | 0 | Yes | Yes | No | No | Yes | No | No | No | NI | 59.88 | 0.0048 | NI | NI | No | No | No
774 | 103 | Zhang et al., 2017 | 2017 | Chemosphere | 5.1 | Reed straw | AF | HCl | Slow pyrolysis | 500 | 360 | Ti(OBu)4 | Ti | TiO2/pBC (300) | Multi-step | Sol-gel | 300 | 120 | SMX | 253.28 | Pharmaceutical | 10 | 1.25 | 180 | VIS | NI | 10.77 | 25 | 102.16 | NI | NI | 10.1 | NI | NI | 100 | 0 | 0 | Yes | Yes | No | No | Yes | No | No | No | NI | 40.58 | 0.0025 | NI | NI | Yes | No | No
775 | 104 | Zhang et al., 2018 | 2018 | Journal of Alloys and Compounds | 4.65 | Fluff of chinar tree | AF | NA | NA | NA | NA | TiCl4 | Ti | TCT-375-500 | One-step | Impregnation | 500 | 120 | TH | 480.9 | Pharmaceutical | 10 | 0.5 | 30 | SUN-S | NI | NI | 25 | 106.7 | 16.16 | 0.23 | 16.4 | NI | NI | 100 | 0 | 0 | Yes | Yes | No | Yes | Yes | Yes | Yes | Yes | 60 | 99 | 0.128 | 4 | 99 | No | No | No
776 | 104 | Zhang et al., 2018 | 2018 | Journal of Alloys and Compounds | 4.65 | Fluff of chinar tree | AF | NA | NA | NA | NA | TiCl4 | Ti | TCT-375-500 | One-step | Impregnation | 500 | 120 | MB | 319.85 | Dye | 10 | 0.5 | 30 | SUN-S | NI | NI | 25 | 106.7 | 16.16 | 0.23 | 16.4 | NI | NI | 100 | 0 | 0 | Yes | Yes | No | Yes | Yes | Yes | Yes | Yes | 52 | 100 | NI | NI | NI | No | No | No
777 | 104 | Zhang et al., 2018 | 2018 | Journal of Alloys and Compounds | 4.65 | Fluff of chinar tree | AF | NA | NA | NA | NA | TiCl4 | Ti | TCT-375-500 | One-step | Impregnation | 500 | 120 | MO | 327.33 | Dye | 10 | 0.5 | 30 | SUN-S | NI | NI | 25 | 106.7 | 16.16 | 0.23 | 16.4 | NI | NI | 100 | 0 | 0 | Yes | Yes | No | Yes | Yes | Yes | Yes | Yes | 2 | 100 | NI | NI | NI | No | No | No
778 | 104 | Zhang et al., 2018 | 2018 | Journal of Alloys and Compounds | 4.65 | Fluff of chinar tree | AF | NA | NA | NA | NA | TiCl4 | Ti | TCT-375-500 | One-step | Impregnation | 500 | 120 | RhB | 479.01 | Dye | 10 | 0.5 | 30 | SUN-S | NI | NI | 25 | 106.7 | 16.16 | 0.23 | 16.4 | NI | NI | 100 | 0 | 0 | Yes | Yes | No | Yes | Yes | Yes | Yes | Yes | 24 | 100 | NI | NI | NI | No | No | No
779 | 104 | Zhang et al., 2018 | 2018 | Journal of Alloys and Compounds | 4.65 | Fluff of chinar tree | AF | NA | NA | NA | NA | TiCl4 | Ti | TCT-350-500 | One-step | Impregnation | 500 | 120 | TH | 480.9 | Pharmaceutical | 10 | 0.5 | 30 | SUN-S | NI | NI | 25 | 98.3 | 14.45 | 0.19 | 14.5 | NI | 3.06 | 100 | 0 | 0 | Yes | No | No | No | No | Yes | No | Yes | 45 | 93 | 0.058 | NI | NI | No | No | No
780 | 104 | Zhang et al., 2018 | 2018 | Journal of Alloys and Compounds | 4.65 | Fluff of chinar tree | AF | NA | NA | NA | NA | TiCl4 | Ti | TCT-0-500 | One-step | Impregnation | 500 | 120 | TH | 480.9 | Pharmaceutical | 10 | 0.5 | 30 | SUN-S | NI | NI | 25 | 86.5 | 11.96 | 0.11 | 12.5 | NI | NI | 100 | 0 | 0 | Yes | No | No | No | No | Yes | No | Yes | 30 | 80 | 0.0409 | NI | NI | No | No | No
781 | 104 | Zhang et al., 2018 | 2018 | Journal of Alloys and Compounds | 4.65 | Fluff of chinar tree | AF | NA | NA | NA | NA | TiCl4 | Ti | TCT-400-500 | One-step | Impregnation | 500 | 120 | TH | 480.9 | Pharmaceutical | 10 | 0.5 | 30 | SUN-S | NI | NI | 25 | 96.2 | 16.81 | 0.16 | 13.7 | NI | NI | 100 | 0 | 0 | Yes | No | No | No | No | Yes | No | Yes | 40 | 82 | 0.0404 | NI | NI | No | No | No
782 | 105 | Zhang et al., 2020 | 2020 | Applied Surface Science | 6.18 | NI | AF | NI | NI | NI | NI | Zn(C5H7O2)2 | Zn | γ-Fe2O3-ZnO-biochar- S11 | Multi-step | Thermal decomposition | 275 | 30 | RhB | 479.01 | Dye | NI | 1.34 | 30 | UV | NI | NI | NI | NI | NI | NI | NI | NI | NI | 0 | 0 | 100 | No | Yes | Yes | Yes | No | No | Yes | No | NI | 100 | NI | NI | NI | No | No | No
783 | 105 | Zhang et al., 2020 | 2020 | Applied Surface Science | 6.18 | NI | AF | NI | NI | NI | NI | Zn(C5H7O2)2 | Zn | γ-Fe2O3-ZnO-biochar- S8 | Multi-step | Thermal decomposition | 275 | 30 | RhB | 479.01 | Dye | NI | 1.24 | 30 | UV | NI | NI | NI | NI | NI | NI | NI | NI | NI | 0 | 0 | 100 | No | No | No | No | No | No | Yes | No | NI | 86.2 | NI | NI | NI | No | No | No
784 | 105 | Zhang et al., 2020 | 2020 | Applied Surface Science | 6.18 | NI | AF | NI | NI | NI | NI | Zn(C5H7O2)2 | Zn | γ-Fe2O3-ZnO-biochar- S7 | Multi-step | Thermal decomposition | 275 | 30 | RhB | 479.01 | Dye | NI | 1.048 | 30 | UV | NI | NI | NI | NI | NI | NI | NI | NI | NI | 0 | 0 | 100 | No | No | No | No | No | No | No | No | NI | 89.7 | NI | NI | NI | No | No | No
785 | 105 | Zhang et al., 2020 | 2020 | Applied Surface Science | 6.18 | NI | AF | NI | NI | NI | NI | Zn(C5H7O2)2 | Zn | γ-Fe2O3-ZnO-biochar- S2 | Multi-step | Thermal decomposition | 275 | 30 | RhB | 479.01 | Dye | NI | 0.956 | 30 | UV | NI | NI | NI | NI | NI | NI | NI | NI | NI | 0 | 0 | 100 | No | Yes | Yes | Yes | No | No | Yes | No | NI | 66.9 | NI | NI | NI | No | No | No
786 | 105 | Zhang et al., 2020 | 2020 | Applied Surface Science | 6.18 | NI | AF | NI | NI | NI | NI | Zn(C5H7O2)2 | Zn | γ-Fe2O3-ZnO-biochar - S1 | Multi-step | Thermal decomposition | 275 | 30 | RhB | 479.01 | Dye | NI | 0.864 | 30 | UV | NI | NI | NI | NI | NI | NI | NI | NI | NI | 0 | 0 | 100 | No | No | No | Yes | No | No | No | No | NI | 71.9 | NI | NI | NI | No | No | No
787 | 105 | Zhang et al., 2020 | 2020 | Applied Surface Science | 6.18 | NI | AF | NI | NI | NI | NI | Zn(C5H7O2)2 | Zn | γ-Fe2O3-ZnO-biochar- S9 | Multi-step | Thermal decomposition | 275 | 30 | RhB | 479.01 | Dye | NI | 0.78 | 30 | UV | NI | NI | NI | NI | NI | NI | NI | NI | NI | 0 | 0 | 100 | No | Yes | Yes | Yes | No | No | No | No | NI | 88.63 | NI | NI | NI | No | No | No
788 | 106 | Zhang et al., 2020 | 2020 | Cellulose | 5.04 | Microcrystalline cellulose | NC | H2SO4 | NI | NI | NI | Zn(CH3COO)2 | Zn | CCNC0.1/ZnO | Multi-step | Impregnation | 550 | 120 | PH | 94.11 | Phenolic | 100 | 1 | 90 | UV | 125W | NI | NI | NI | NI | NI | NI | NI | 3.13 | 0 | 0 | 100 | Yes | Yes | No | Yes | Yes | Yes | Yes | No | NI | 85 | 0.0208 | NI | NI | No | No | No
789 | 106 | Zhang et al., 2020 | 2020 | Cellulose | 5.04 | Microcrystalline cellulose | NC | H2SO4 | NI | NI | NI | Zn(CH3COO)2 | Zn | CCNC0.2/ZnO | Multi-step | Impregnation | 550 | 120 | PH | 94.11 | Phenolic | 100 | 1 | 90 | UV | 125W | NI | NI | NI | NI | NI | NI | NI | 3.1 | 0 | 0 | 100 | Yes | Yes | No | Yes | Yes | Yes | Yes | No | NI | 90 | 0.0226 | NI | NI | No | No | No
790 | 106 | Zhang et al., 2020 | 2020 | Cellulose | 5.04 | Microcrystalline cellulose | NC | H2SO4 | NI | NI | NI | Zn(CH3COO)2 | Zn | CCNC0.5/ZnO | Multi-step | Impregnation | 550 | 120 | PH | 94.11 | Phenolic | 100 | 1 | 90 | UV | 125W | NI | NI | NI | NI | NI | NI | NI | 3.07 | 0 | 0 | 100 | Yes | Yes | No | Yes | Yes | Yes | Yes | No | NI | 91 | 0.0257 | NI | NI | No | No | No
791 | 106 | Zhang et al., 2020 | 2020 | Cellulose | 5.04 | Microcrystalline cellulose | NC | H2SO4 | NI | NI | NI | Zn(CH3COO)2 | Zn | CCNC1.0/ZnO | Multi-step | Impregnation | 550 | 120 | PH | 94.11 | Phenolic | 100 | 1 | 90 | UV | 125W | NI | NI | NI | NI | NI | NI | NI | 3 | 0 | 0 | 100 | Yes | Yes | No | Yes | Yes | Yes | Yes | No | NI | 99.8 | 0.0521 | NI | NI | No | No | No
792 | 106 | Zhang et al., 2020 | 2020 | Cellulose | 5.04 | Microcrystalline cellulose | NC | H2SO4 | NI | NI | NI | Zn(CH3COO)2 | Zn | CCNC2.0/ZnO | Multi-step | Impregnation | 550 | 120 | PH | 94.11 | Phenolic | 100 | 1 | 90 | UV | 125W | NI | NI | NI | NI | NI | NI | NI | 2.96 | 0 | 0 | 100 | Yes | Yes | No | Yes | Yes | Yes | Yes | No | NI | 99 | 0.0313 | NI | NI | No | No | No
793 | 106 | Zhang et al., 2020 | 2020 | Cellulose | 5.04 | Microcrystalline cellulose | NC | H2SO4 | NI | NI | NI | Zn(CH3COO)2 | Zn | CCNC1.0/ZnO | Multi-step | Impregnation | 550 | 120 | PH | 94.11 | Phenolic | 20 | 1 | 90 | UV | 125W | NI | NI | NI | NI | NI | NI | NI | 3 | 0 | 0 | 100 | Yes | Yes | No | Yes | Yes | Yes | Yes | No | NI | 99.8 | 0.0573 | NI | NI | No | No | No
794 | 106 | Zhang et al., 2020 | 2020 | Cellulose | 5.04 | Microcrystalline cellulose | NC | H2SO4 | NI | NI | NI | Zn(CH3COO)2 | Zn | CCNC1.0/ZnO | Multi-step | Impregnation | 550 | 120 | PH | 94.11 | Phenolic | 40 | 1 | 90 | UV | 125W | NI | NI | NI | NI | NI | NI | NI | 3 | 0 | 0 | 100 | Yes | Yes | No | Yes | Yes | Yes | Yes | No | NI | 99.8 | 0.0589 | NI | NI | No | No | No
795 | 106 | Zhang et al., 2020 | 2020 | Cellulose | 5.04 | Microcrystalline cellulose | NC | H2SO4 | NI | NI | NI | Zn(CH3COO)2 | Zn | CCNC1.0/ZnO | Multi-step | Impregnation | 550 | 120 | PH | 94.11 | Phenolic | 60 | 1 | 90 | UV | 125W | NI | NI | NI | NI | NI | NI | NI | 3 | 0 | 0 | 100 | Yes | Yes | No | Yes | Yes | Yes | Yes | No | NI | 99.8 | 0.0631 | NI | NI | No | No | No
796 | 106 | Zhang et al., 2020 | 2020 | Cellulose | 5.04 | Microcrystalline cellulose | NC | H2SO4 | NI | NI | NI | Zn(CH3COO)2 | Zn | CCNC1.0/ZnO | Multi-step | Impregnation | 550 | 120 | PH | 94.11 | Phenolic | 80 | 1 | 90 | UV | 125W | NI | NI | NI | NI | NI | NI | NI | 3 | 0 | 0 | 100 | Yes | Yes | No | Yes | Yes | Yes | Yes | No | NI | 99.8 | 0.0612 | NI | NI | No | No | No
797 | 106 | Zhang et al., 2020 | 2020 | Cellulose | 5.04 | Microcrystalline cellulose | NC | H2SO4 | NI | NI | NI | Zn(CH3COO)2 | Zn | CCNC1.0/ZnO | Multi-step | Impregnation | 550 | 120 | PH | 94.11 | Phenolic | 100 | 0.4 | 90 | UV | 125W | NI | NI | NI | NI | NI | NI | NI | 3 | 0 | 0 | 100 | Yes | Yes | No | Yes | Yes | Yes | Yes | No | NI | 81 | 0.0189 | NI | NI | No | No | No
798 | 106 | Zhang et al., 2020 | 2020 | Cellulose | 5.04 | Microcrystalline cellulose | NC | H2SO4 | NI | NI | NI | Zn(CH3COO)2 | Zn | CCNC1.0/ZnO | Multi-step | Impregnation | 550 | 120 | PH | 94.11 | Phenolic | 100 | 0.6 | 90 | UV | 125W | NI | NI | NI | NI | NI | NI | NI | 3 | 0 | 0 | 100 | Yes | Yes | No | Yes | Yes | Yes | Yes | No | NI | 83 | 0.0216 | NI | NI | No | No | No
799 | 106 | Zhang et al., 2020 | 2020 | Cellulose | 5.04 | Microcrystalline cellulose | NC | H2SO4 | NI | NI | NI | Zn(CH3COO)2 | Zn | CCNC1.0/ZnO | Multi-step | Impregnation | 550 | 120 | PH | 94.11 | Phenolic | 100 | 0.8 | 90 | UV | 125W | NI | NI | NI | NI | NI | NI | NI | 3 | 0 | 0 | 100 | Yes | Yes | No | Yes | Yes | Yes | Yes | No | NI | 91 | 0.0269 | NI | NI | No | No | No
800 | 106 | Zhang et al., 2020 | 2020 | Cellulose | 5.04 | Microcrystalline cellulose | NC | H2SO4 | NI | NI | NI | Zn(CH3COO)2 | Zn | CCNC1.0/ZnO | Multi-step | Impregnation | 550 | 120 | PH | 94.11 | Phenolic | 100 | 1.2 | 90 | UV | 125W | NI | NI | NI | NI | NI | NI | NI | 3 | 0 | 0 | 100 | Yes | Yes | No | Yes | Yes | Yes | Yes | No | NI | 99.8 | 0.0661 | NI | NI | No | No | No
801 | 106 | Zhang et al., 2020 | 2020 | Cellulose | 5.04 | Microcrystalline cellulose | NC | H2SO4 | NI | NI | NI | Zn(CH3COO)2 | Zn | CCNC1.0/ZnO | Multi-step | Impregnation | 550 | 120 | PH | 94.11 | Phenolic | 100 | 1 | 90 | UV | 125W | 5 | NI | NI | NI | NI | NI | NI | 3 | 0 | 0 | 100 | Yes | Yes | No | Yes | Yes | Yes | Yes | No | NI | 99.8 | 0.016 | NI | NI | No | No | No
802 | 106 | Zhang et al., 2020 | 2020 | Cellulose | 5.04 | Microcrystalline cellulose | NC | H2SO4 | NI | NI | NI | Zn(CH3COO)2 | Zn | CCNC1.0/ZnO | Multi-step | Impregnation | 550 | 120 | PH | 94.11 | Phenolic | 100 | 1 | 90 | UV | 125W | 7 | NI | NI | NI | NI | NI | NI | 3 | 0 | 0 | 100 | Yes | Yes | No | Yes | Yes | Yes | Yes | No | NI | 99.8 | 0.0355 | NI | NI | No | No | No
803 | 106 | Zhang et al., 2020 | 2020 | Cellulose | 5.04 | Microcrystalline cellulose | NC | H2SO4 | NI | NI | NI | Zn(CH3COO)2 | Zn | CCNC1.0/ZnO | Multi-step | Impregnation | 550 | 120 | PH | 94.11 | Phenolic | 100 | 1 | 90 | UV | 125W | 9 | NI | NI | NI | NI | NI | NI | 3 | 0 | 0 | 100 | Yes | Yes | No | Yes | Yes | Yes | Yes | No | NI | 99.8 | 0.0604 | NI | NI | No | No | No
804 | 106 | Zhang et al., 2020 | 2020 | Cellulose | 5.04 | Microcrystalline cellulose | NC | H2SO4 | NI | NI | NI | Zn(CH3COO)2 | Zn | CCNC1.0/ZnO | Multi-step | Impregnation | 550 | 120 | PH | 94.11 | Phenolic | 100 | 1 | 90 | UV | 125W | 11 | NI | NI | NI | NI | NI | NI | 3 | 0 | 0 | 100 | Yes | Yes | No | Yes | Yes | Yes | Yes | No | NI | 100 | 0.0305 | NI | NI | No | No | No
805 | 107 | Zhou et al., 2021 | 2021 | Chemical Engineering Journal | 10.65 | Chitin | NC | (NH2)2CO | NA | NA | NA | TiO2 | Ti | N-doped MCMs@TiO2 | Multi-step | Impregnation | 650 | 120 | MO | 327.33 | Dye | 80 | 0.5 | 120 | UV | 100 W | 5.5 | 25 | 370 | NI | NI | NI | NI | 1.91 | 100 | 0 | 0 | Yes | Yes | Yes | Yes | Yes | No | Yes | No | 28 | 42.24 | NI | NI | NI | No | No | No
806 | 107 | Zhou et al., 2021 | 2021 | Chemical Engineering Journal | 10.65 | Chitin | NC | (NH2)2CO | NA | NA | NA | TiO2 | Ti | N-doped MCMs@TiO2 | Multi-step | Impregnation | 650 | 120 | MO | 327.33 | Dye | 80 | 0.75 | 120 | UV | 100 W | 5.5 | 25 | 370 | NI | NI | NI | NI | 1.91 | 100 | 0 | 0 | Yes | Yes | Yes | Yes | Yes | No | Yes | No | 30 | 50 | NI | NI | NI | No | No | No
807 | 107 | Zhou et al., 2021 | 2021 | Chemical Engineering Journal | 10.65 | Chitin | NC | (NH2)2CO | NA | NA | NA | TiO2 | Ti | N-doped MCMs@TiO2 | Multi-step | Impregnation | 650 | 120 | MO | 327.33 | Dye | 80 | 1 | 120 | UV | 100 W | 5.5 | 25 | 370 | NI | NI | NI | NI | 1.91 | 100 | 0 | 0 | Yes | Yes | Yes | Yes | Yes | No | Yes | No | 38 | 78 | NI | NI | NI | No | No | No
808 | 107 | Zhou et al., 2021 | 2021 | Chemical Engineering Journal | 10.65 | Chitin | NC | (NH2)2CO | NA | NA | NA | TiO2 | Ti | N-doped MCMs@TiO2 | Multi-step | Impregnation | 650 | 120 | MO | 327.33 | Dye | 80 | 1.25 | 120 | UV | 100 W | 5.5 | 25 | 370 | NI | NI | NI | NI | 1.91 | 100 | 0 | 0 | Yes | Yes | Yes | Yes | Yes | No | Yes | No | 49 | 90.14 | NI | 5 | 85.86 | No | No | No
809 | 107 | Zhou et al., 2021 | 2021 | Chemical Engineering Journal | 10.65 | Chitin | NC | (NH2)2CO | NA | NA | NA | TiO2 | Ti | N-doped MCMs@TiO2 | Multi-step | Impregnation | 650 | 120 | MO | 327.33 | Dye | 80 | 1.5 | 120 | UV | 100 W | 5.5 | 25 | 370 | NI | NI | NI | NI | 1.91 | 100 | 0 | 0 | Yes | Yes | Yes | Yes | Yes | No | Yes | No | 58 | 91 | NI | NI | NI | No | No | No
810 | 107 | Zhou et al., 2021 | 2021 | Chemical Engineering Journal | 10.65 | Chitin | NC | (NH2)2CO | NA | NA | NA | TiO2 | Ti | N-doped MCMs@TiO2 | Multi-step | Impregnation | 650 | 120 | MO | 327.33 | Dye | 40 | 1.25 | 120 | UV | 100 W | 5.5 | 25 | 370 | NI | NI | NI | NI | 1.91 | 100 | 0 | 0 | Yes | Yes | Yes | Yes | Yes | No | Yes | No | 80 | 98.43 | NI | NI | NI | No | No | No
811 | 107 | Zhou et al., 2021 | 2021 | Chemical Engineering Journal | 10.65 | Chitin | NC | (NH2)2CO | NA | NA | NA | TiO2 | Ti | N-doped MCMs@TiO2 | Multi-step | Impregnation | 650 | 120 | MO | 327.33 | Dye | 60 | 1.25 | 120 | UV | 100 W | 5.5 | 25 | 370 | NI | NI | NI | NI | 1.91 | 100 | 0 | 0 | Yes | Yes | Yes | Yes | Yes | No | Yes | No | 68 | 92 | NI | NI | NI | No | No | No
812 | 107 | Zhou et al., 2021 | 2021 | Chemical Engineering Journal | 10.65 | Chitin | NC | (NH2)2CO | NA | NA | NA | TiO2 | Ti | N-doped MCMs@TiO2 | Multi-step | Impregnation | 650 | 120 | MO | 327.33 | Dye | 80 | 1.25 | 120 | UV | 100 W | 5.5 | 25 | 370 | NI | NI | NI | NI | 1.91 | 100 | 0 | 0 | Yes | Yes | Yes | Yes | Yes | No | Yes | No | 50 | 91 | NI | NI | NI | No | No | No
813 | 107 | Zhou et al., 2021 | 2021 | Chemical Engineering Journal | 10.65 | Chitin | NC | (NH2)2CO | NA | NA | NA | TiO2 | Ti | N-doped MCMs@TiO2 | Multi-step | Impregnation | 650 | 120 | MO | 327.33 | Dye | 100 | 1.25 | 120 | UV | 100 W | 5.5 | 25 | 370 | NI | NI | NI | NI | 1.91 | 100 | 0 | 0 | Yes | Yes | Yes | Yes | Yes | No | Yes | No | 28 | 70.83 | NI | NI | NI | No | No | No
814 | 107 | Zhou et al., 2021 | 2021 | Chemical Engineering Journal | 10.65 | Chitin | NC | (NH2)2CO | NA | NA | NA | TiO2 | Ti | N-doped MCMs@TiO2 | Multi-step | Impregnation | 650 | 120 | MO | 327.33 | Dye | 80 | 1.25 | 120 | UV | 100 W | 2 | 25 | 370 | NI | NI | NI | NI | 1.91 | 100 | 0 | 0 | Yes | Yes | Yes | Yes | Yes | No | Yes | No | 82 | 96.74 | NI | NI | NI | No | No | No
815 | 107 | Zhou et al., 2021 | 2021 | Chemical Engineering Journal | 10.65 | Chitin | NC | (NH2)2CO | NA | NA | NA | TiO2 | Ti | N-doped MCMs@TiO2 | Multi-step | Impregnation | 650 | 120 | MO | 327.33 | Dye | 80 | 1.25 | 120 | UV | 100 W | 5 | 25 | 370 | NI | NI | NI | NI | 1.91 | 100 | 0 | 0 | Yes | Yes | Yes | Yes | Yes | No | Yes | No | 50 | 91 | NI | NI | NI | No | No | No
816 | 107 | Zhou et al., 2021 | 2021 | Chemical Engineering Journal | 10.65 | Chitin | NC | (NH2)2CO | NA | NA | NA | TiO2 | Ti | N-doped MCMs@TiO2 | Multi-step | Impregnation | 650 | 120 | MO | 327.33 | Dye | 80 | 1.25 | 120 | UV | 100 W | 7 | 25 | 370 | NI | NI | NI | NI | 1.91 | 100 | 0 | 0 | Yes | Yes | Yes | Yes | Yes | No | Yes | No | 50 | 90 | NI | NI | NI | No | No | No
817 | 107 | Zhou et al., 2021 | 2021 | Chemical Engineering Journal | 10.65 | Chitin | NC | (NH2)2CO | NA | NA | NA | TiO2 | Ti | N-doped MCMs@TiO2 | Multi-step | Impregnation | 650 | 120 | MO | 327.33 | Dye | 80 | 1.25 | 120 | UV | 100 W | 9 | 25 | 370 | NI | NI | NI | NI | 1.91 | 100 | 0 | 0 | Yes | Yes | Yes | Yes | Yes | No | Yes | No | 50 | 83 | NI | NI | NI | No | No | No
818 | 107 | Zhou et al., 2021 | 2021 | Chemical Engineering Journal | 10.65 | Chitin | NC | (NH2)2CO | NA | NA | NA | TiO2 | Ti | N-doped MCMs@TiO2 | Multi-step | Impregnation | 650 | 120 | MO | 327.33 | Dye | 80 | 1.25 | 120 | UV | 100 W | 12 | 25 | 370 | NI | NI | NI | NI | 1.91 | 100 | 0 | 0 | Yes | Yes | Yes | Yes | Yes | No | Yes | No | 38 | 74.13 | NI | NI | NI | No | No | No
819 | 107 | Zhou et al., 2021 | 2021 | Chemical Engineering Journal | 10.65 | Chitin | NC | (NH2)2CO | NA | NA | NA | TiO2 | Ti | N-doped MCMs@TiO2 | Multi-step | Impregnation | 650 | 120 | TH | 480.9 | Pharmaceutical | 80 | 0.5 | 120 | UV | 100 W | 4.5 | 25 | 370 | NI | NI | NI | NI | 1.91 | 100 | 0 | 0 | Yes | Yes | Yes | Yes | Yes | No | Yes | No | 11 | 53.08 | NI | NI | NI | No | No | No
820 | 107 | Zhou et al., 2021 | 2021 | Chemical Engineering Journal | 10.65 | Chitin | NC | (NH2)2CO | NA | NA | NA | TiO2 | Ti | N-doped MCMs@TiO2 | Multi-step | Impregnation | 650 | 120 | TH | 480.9 | Pharmaceutical | 80 | 0.75 | 120 | UV | 100 W | 4.5 | 25 | 370 | NI | NI | NI | NI | 1.91 | 100 | 0 | 0 | Yes | Yes | Yes | Yes | Yes | No | Yes | No | 16 | 60 | NI | NI | NI | No | No | No
821 | 107 | Zhou et al., 2021 | 2021 | Chemical Engineering Journal | 10.65 | Chitin | NC | (NH2)2CO | NA | NA | NA | TiO2 | Ti | N-doped MCMs@TiO2 | Multi-step | Impregnation | 650 | 120 | TH | 480.9 | Pharmaceutical | 80 | 1 | 120 | UV | 100 W | 4.5 | 25 | 370 | NI | NI | NI | NI | 1.91 | 100 | 0 | 0 | Yes | Yes | Yes | Yes | Yes | No | Yes | No | 38 | 73 | NI | NI | NI | No | No | No
822 | 107 | Zhou et al., 2021 | 2021 | Chemical Engineering Journal | 10.65 | Chitin | NC | (NH2)2CO | NA | NA | NA | TiO2 | Ti | N-doped MCMs@TiO2 | Multi-step | Impregnation | 650 | 120 | TH | 480.9 | Pharmaceutical | 80 | 1.25 | 120 | UV | 100 W | 4.5 | 25 | 370 | NI | NI | NI | NI | 1.91 | 100 | 0 | 0 | Yes | Yes | Yes | Yes | Yes | No | Yes | No | 55 | 91.58 | NI | NI | NI | No | No | No
823 | 107 | Zhou et al., 2021 | 2021 | Chemical Engineering Journal | 10.65 | Chitin | NC | (NH2)2CO | NA | NA | NA | TiO2 | Ti | N-doped MCMs@TiO2 | Multi-step | Impregnation | 650 | 120 | TH | 480.9 | Pharmaceutical | 80 | 1.5 | 120 | UV | 100 W | 4.5 | 25 | 370 | NI | NI | NI | NI | 1.91 | 100 | 0 | 0 | Yes | Yes | Yes | Yes | Yes | No | Yes | No | 67 | 93 | NI | NI | NI | No | No | No
824 | 107 | Zhou et al., 2021 | 2021 | Chemical Engineering Journal | 10.65 | Chitin | NC | (NH2)2CO | NA | NA | NA | TiO2 | Ti | N-doped MCMs@TiO2 | Multi-step | Impregnation | 650 | 120 | TH | 480.9 | Pharmaceutical | 40 | 1.25 | 120 | UV | 100 W | 4.5 | 25 | 370 | NI | NI | NI | NI | 1.91 | 100 | 0 | 0 | Yes | Yes | Yes | Yes | Yes | No | Yes | No | 72 | 96.92 | NI | NI | NI | No | No | No
825 | 107 | Zhou et al., 2021 | 2021 | Chemical Engineering Journal | 10.65 | Chitin | NC | (NH2)2CO | NA | NA | NA | TiO2 | Ti | N-doped MCMs@TiO2 | Multi-step | Impregnation | 650 | 120 | TH | 480.9 | Pharmaceutical | 60 | 1.25 | 120 | UV | 100 W | 4.5 | 25 | 370 | NI | NI | NI | NI | 1.91 | 100 | 0 | 0 | Yes | Yes | Yes | Yes | Yes | No | Yes | No | 57 | 96 | NI | NI | NI | No | No | No
826 | 107 | Zhou et al., 2021 | 2021 | Chemical Engineering Journal | 10.65 | Chitin | NC | (NH2)2CO | NA | NA | NA | TiO2 | Ti | N-doped MCMs@TiO2 | Multi-step | Impregnation | 650 | 120 | TH | 480.9 | Pharmaceutical | 80 | 1.25 | 120 | UV | 100 W | 4.5 | 25 | 370 | NI | NI | NI | NI | 1.91 | 100 | 0 | 0 | Yes | Yes | Yes | Yes | Yes | No | Yes | No | 52 | 90 | NI | NI | NI | No | No | No
827 | 107 | Zhou et al., 2021 | 2021 | Chemical Engineering Journal | 10.65 | Chitin | NC | (NH2)2CO | NA | NA | NA | TiO2 | Ti | N-doped MCMs@TiO2 | Multi-step | Impregnation | 650 | 120 | TH | 480.9 | Pharmaceutical | 100 | 1.25 | 120 | UV | 100 W | 5.5 | 25 | 370 | NI | NI | NI | NI | 1.91 | 100 | 0 | 0 | Yes | Yes | Yes | Yes | Yes | No | Yes | No | 49 | 87.94 | NI | NI | NI | No | No | No
828 | 107 | Zhou et al., 2021 | 2021 | Chemical Engineering Journal | 10.65 | Chitin | NC | (NH2)2CO | NA | NA | NA | TiO2 | Ti | N-doped MCMs@TiO2 | Multi-step | Impregnation | 650 | 120 | TH | 480.9 | Pharmaceutical | 80 | 1.25 | 120 | UV | 100 W | 2 | 25 | 370 | NI | NI | NI | NI | 1.91 | 100 | 0 | 0 | Yes | Yes | Yes | Yes | Yes | No | Yes | No | 45 | 99 | NI | NI | NI | No | No | No
829 | 107 | Zhou et al., 2021 | 2021 | Chemical Engineering Journal | 10.65 | Chitin | NC | (NH2)2CO | NA | NA | NA | TiO2 | Ti | N-doped MCMs@TiO2 | Multi-step | Impregnation | 650 | 120 | TH | 480.9 | Pharmaceutical | 80 | 1.25 | 120 | UV | 100 W | 5 | 25 | 370 | NI | NI | NI | NI | 1.91 | 100 | 0 | 0 | Yes | Yes | Yes | Yes | Yes | No | Yes | No | 50 | 99.87 | NI | NI | NI | No | No | No
830 | 107 | Zhou et al., 2021 | 2021 | Chemical Engineering Journal | 10.65 | Chitin | NC | (NH2)2CO | NA | NA | NA | TiO2 | Ti | N-doped MCMs@TiO2 | Multi-step | Impregnation | 650 | 120 | TH | 480.9 | Pharmaceutical | 80 | 1.25 | 120 | UV | 100 W | 7 | 25 | 370 | NI | NI | NI | NI | 1.91 | 100 | 0 | 0 | Yes | Yes | Yes | Yes | Yes | No | Yes | No | 55 | 96 | NI | NI | NI | No | No | No
831 | 107 | Zhou et al., 2021 | 2021 | Chemical Engineering Journal | 10.65 | Chitin | NC | (NH2)2CO | NA | NA | NA | TiO2 | Ti | N-doped MCMs@TiO2 | Multi-step | Impregnation | 650 | 120 | TH | 480.9 | Pharmaceutical | 80 | 1.25 | 120 | UV | 100 W | 9 | 25 | 370 | NI | NI | NI | NI | 1.91 | 100 | 0 | 0 | Yes | Yes | Yes | Yes | Yes | No | Yes | No | 43 | 96 | NI | NI | NI | No | No | No
832 | 107 | Zhou et al., 2021 | 2021 | Chemical Engineering Journal | 10.65 | Chitin | NC | (NH2)2CO | NA | NA | NA | TiO2 | Ti | N-doped MCMs@TiO2 | Multi-step | Impregnation | 650 | 120 | TH | 480.9 | Pharmaceutical | 80 | 1.25 | 120 | UV | 100 W | 12 | 25 | 370 | NI | NI | NI | NI | 1.91 | 100 | 0 | 0 | Yes | Yes | Yes | Yes | Yes | No | Yes | No | 43 | 83.92 | NI | NI | NI | No | No | No
Note on Q28: [Comentário encadeado] Sua versão do Excel permite que você leia este comentário encadeado, no entanto, as edições serão removidas se o arquivo for aberto em uma versão mais recente do Excel. Saiba mais: https://go.microsoft.com/fwlink/?linkid=870924 Comentário: Mechanical mixing
Note on Q29: [Comentário encadeado] Sua versão do Excel permite que você leia este comentário encadeado, no entanto, as edições serão removidas se o arquivo for aberto em uma versão mais recente do Excel. Saiba mais: https://go.microsoft.com/fwlink/?linkid=870924 Comentário: Mechanical mixing
Note on Q30: [Comentário encadeado] Sua versão do Excel permite que você leia este comentário encadeado, no entanto, as edições serão removidas se o arquivo for aberto em uma versão mais recente do Excel. Saiba mais: https://go.microsoft.com/fwlink/?linkid=870924 Comentário: Mechanical mixing
Note on Q31: [Comentário encadeado] Sua versão do Excel permite que você leia este comentário encadeado, no entanto, as edições serão removidas se o arquivo for aberto em uma versão mais recente do Excel. Saiba mais: https://go.microsoft.com/fwlink/?linkid=870924 Comentário: Mechanical mixing
Note on Q32: [Comentário encadeado] Sua versão do Excel permite que você leia este comentário encadeado, no entanto, as edições serão removidas se o arquivo for aberto em uma versão mais recente do Excel. Saiba mais: https://go.microsoft.com/fwlink/?linkid=870924 Comentário: Mechanical mixing
Note on Q33: [Comentário encadeado] Sua versão do Excel permite que você leia este comentário encadeado, no entanto, as edições serão removidas se o arquivo for aberto em uma versão mais recente do Excel. Saiba mais: https://go.microsoft.com/fwlink/?linkid=870924 Comentário: Mechanical mixing
Note on Q34: [Comentário encadeado] Sua versão do Excel permite que você leia este comentário encadeado, no entanto, as edições serão removidas se o arquivo for aberto em uma versão mais recente do Excel. Saiba mais: https://go.microsoft.com/fwlink/?linkid=870924 Comentário: Mechanical mixing
Note on Q35: [Comentário encadeado] Sua versão do Excel permite que você leia este comentário encadeado, no entanto, as edições serão removidas se o arquivo for aberto em uma versão mais recente do Excel. Saiba mais: https://go.microsoft.com/fwlink/?linkid=870924 Comentário: Mechanical mixing
Note on Q36: [Comentário encadeado] Sua versão do Excel permite que você leia este comentário encadeado, no entanto, as edições serão removidas se o arquivo for aberto em uma versão mais recente do Excel. Saiba mais: https://go.microsoft.com/fwlink/?linkid=870924 Comentário: Mechanical mixing
Note on Q37: [Comentário encadeado] Sua versão do Excel permite que você leia este comentário encadeado, no entanto, as edições serão removidas se o arquivo for aberto em uma versão mais recente do Excel. Saiba mais: https://go.microsoft.com/fwlink/?linkid=870924 Comentário: Mechanical mixing
Note on Q38: [Comentário encadeado] Sua versão do Excel permite que você leia este comentário encadeado, no entanto, as edições serão removidas se o arquivo for aberto em uma versão mais recente do Excel. Saiba mais: https://go.microsoft.com/fwlink/?linkid=870924 Comentário: Mechanical mixing
Note on Q39: [Comentário encadeado] Sua versão do Excel permite que você leia este comentário encadeado, no entanto, as edições serão removidas se o arquivo for aberto em uma versão mais recente do Excel. Saiba mais: https://go.microsoft.com/fwlink/?linkid=870924 Comentário: Mechanical mixing
Note on Q40: [Comentário encadeado] Sua versão do Excel permite que você leia este comentário encadeado, no entanto, as edições serão removidas se o arquivo for aberto em uma versão mais recente do Excel. Saiba mais: https://go.microsoft.com/fwlink/?linkid=870924 Comentário: Mechanical mixing
Note on Q41: [Comentário encadeado] Sua versão do Excel permite que você leia este comentário encadeado, no entanto, as edições serão removidas se o arquivo for aberto em uma versão mais recente do Excel. Saiba mais: https://go.microsoft.com/fwlink/?linkid=870924 Comentário: Mechanical mixing
Note on Q42: [Comentário encadeado] Sua versão do Excel permite que você leia este comentário encadeado, no entanto, as edições serão removidas se o arquivo for aberto em uma versão mais recente do Excel. Saiba mais: https://go.microsoft.com/fwlink/?linkid=870924 Comentário: Mechanical mixing
Note on Q43: [Comentário encadeado] Sua versão do Excel permite que você leia este comentário encadeado, no entanto, as edições serão removidas se o arquivo for aberto em uma versão mais recente do Excel. Saiba mais: https://go.microsoft.com/fwlink/?linkid=870924 Comentário: Mechanical mixing
Note on Q44: [Comentário encadeado] Sua versão do Excel permite que você leia este comentário encadeado, no entanto, as edições serão removidas se o arquivo for aberto em uma versão mais recente do Excel. Saiba mais: https://go.microsoft.com/fwlink/?linkid=870924 Comentário: Mechanical mixing
Note on Q45: [Comentário encadeado] Sua versão do Excel permite que você leia este comentário encadeado, no entanto, as edições serão removidas se o arquivo for aberto em uma versão mais recente do Excel. Saiba mais: https://go.microsoft.com/fwlink/?linkid=870924 Comentário: Mechanical mixing
Note on Q46: [Comentário encadeado] Sua versão do Excel permite que você leia este comentário encadeado, no entanto, as edições serão removidas se o arquivo for aberto em uma versão mais recente do Excel. Saiba mais: https://go.microsoft.com/fwlink/?linkid=870924 Comentário: Mechanical mixing
Note on Q47: [Comentário encadeado] Sua versão do Excel permite que você leia este comentário encadeado, no entanto, as edições serão removidas se o arquivo for aberto em uma versão mais recente do Excel. Saiba mais: https://go.microsoft.com/fwlink/?linkid=870924 Comentário: Mechanical mixing
Note on Q48: [Comentário encadeado] Sua versão do Excel permite que você leia este comentário encadeado, no entanto, as edições serão removidas se o arquivo for aberto em uma versão mais recente do Excel. Saiba mais: https://go.microsoft.com/fwlink/?linkid=870924 Comentário: Mechanical mixing
Note on Q49: [Comentário encadeado] Sua versão do Excel permite que você leia este comentário encadeado, no entanto, as edições serão removidas se o arquivo for aberto em uma versão mais recente do Excel. Saiba mais: https://go.microsoft.com/fwlink/?linkid=870924 Comentário: Mechanical mixing
Note on Q50: [Comentário encadeado] Sua versão do Excel permite que você leia este comentário encadeado, no entanto, as edições serão removidas se o arquivo for aberto em uma versão mais recente do Excel. Saiba mais: https://go.microsoft.com/fwlink/?linkid=870924 Comentário: Mechanical mixing
Note on Q51: [Comentário encadeado] Sua versão do Excel permite que você leia este comentário encadeado, no entanto, as edições serão removidas se o arquivo for aberto em uma versão mais recente do Excel. Saiba mais: https://go.microsoft.com/fwlink/?linkid=870924 Comentário: Mechanical mixing
Note on Q52: [Comentário encadeado] Sua versão do Excel permite que você leia este comentário encadeado, no entanto, as edições serão removidas se o arquivo for aberto em uma versão mais recente do Excel. Saiba mais: https://go.microsoft.com/fwlink/?linkid=870924 Comentário: Mechanical mixing
Note on Q53: [Comentário encadeado] Sua versão do Excel permite que você leia este comentário encadeado, no entanto, as edições serão removidas se o arquivo for aberto em uma versão mais recente do Excel. Saiba mais: https://go.microsoft.com/fwlink/?linkid=870924 Comentário: Mechanical mixing
Note on Q54: [Comentário encadeado] Sua versão do Excel permite que você leia este comentário encadeado, no entanto, as edições serão removidas se o arquivo for aberto em uma versão mais recente do Excel. Saiba mais: https://go.microsoft.com/fwlink/?linkid=870924 Comentário: Mechanical mixing
Note on Q55: [Comentário encadeado] Sua versão do Excel permite que você leia este comentário encadeado, no entanto, as edições serão removidas se o arquivo for aberto em uma versão mais recente do Excel. Saiba mais: https://go.microsoft.com/fwlink/?linkid=870924 Comentário: Mechanical mixing
Note on Q56: [Comentário encadeado] Sua versão do Excel permite que você leia este comentário encadeado, no entanto, as edições serão removidas se o arquivo for aberto em uma versão mais recente do Excel. Saiba mais: https://go.microsoft.com/fwlink/?linkid=870924 Comentário: Mechanical mixing
Note on Q57: [Comentário encadeado] Sua versão do Excel permite que você leia este comentário encadeado, no entanto, as edições serão removidas se o arquivo for aberto em uma versão mais recente do Excel. Saiba mais: https://go.microsoft.com/fwlink/?linkid=870924 Comentário: Mechanical mixing
Note on Q58: [Comentário encadeado] Sua versão do Excel permite que você leia este comentário encadeado, no entanto, as edições serão removidas se o arquivo for aberto em uma versão mais recente do Excel. Saiba mais: https://go.microsoft.com/fwlink/?linkid=870924 Comentário: Mechanical mixing
Note on Q59: [Comentário encadeado] Sua versão do Excel permite que você leia este comentário encadeado, no entanto, as edições serão removidas se o arquivo for aberto em uma versão mais recente do Excel. Saiba mais: https://go.microsoft.com/fwlink/?linkid=870924 Comentário: Mechanical mixing
Note on Q60: [Comentário encadeado] Sua versão do Excel permite que você leia este comentário encadeado, no entanto, as edições serão removidas se o arquivo for aberto em uma versão mais recente do Excel. Saiba mais: https://go.microsoft.com/fwlink/?linkid=870924 Comentário: Mechanical mixing
Note on Q61: [Comentário encadeado] Sua versão do Excel permite que você leia este comentário encadeado, no entanto, as edições serão removidas se o arquivo for aberto em uma versão mais recente do Excel. Saiba mais: https://go.microsoft.com/fwlink/?linkid=870924 Comentário: Mechanical mixing
Note on Q62: [Comentário encadeado] Sua versão do Excel permite que você leia este comentário encadeado, no entanto, as edições serão removidas se o arquivo for aberto em uma versão mais recente do Excel. Saiba mais: https://go.microsoft.com/fwlink/?linkid=870924 Comentário: Mechanical mixing
Note on Q63: [Comentário encadeado] Sua versão do Excel permite que você leia este comentário encadeado, no entanto, as edições serão removidas se o arquivo for aberto em uma versão mais recente do Excel. Saiba mais: https://go.microsoft.com/fwlink/?linkid=870924 Comentário: Mechanical mixing
Note on AU91: [Comentário encadeado] Sua versão do Excel permite que você leia este comentário encadeado, no entanto, as edições serão removidas se o arquivo for aberto em uma versão mais recente do Excel. Saiba mais: https://go.microsoft.com/fwlink/?linkid=870924 Comentário: 226.7mg g-1
Note on AU92: [Comentário encadeado] Sua versão do Excel permite que você leia este comentário encadeado, no entanto, as edições serão removidas se o arquivo for aberto em uma versão mais recente do Excel. Saiba mais: https://go.microsoft.com/fwlink/?linkid=870924 Comentário: 75 mg g-1
Note on AU93: [Comentário encadeado] Sua versão do Excel permite que você leia este comentário encadeado, no entanto, as edições serão removidas se o arquivo for aberto em uma versão mais recente do Excel. Saiba mais: https://go.microsoft.com/fwlink/?linkid=870924 Comentário: 75 mg g-1
Note on AU94: [Comentário encadeado] Sua versão do Excel permite que você leia este comentário encadeado, no entanto, as edições serão removidas se o arquivo for aberto em uma versão mais recente do Excel. Saiba mais: https://go.microsoft.com/fwlink/?linkid=870924 Comentário: 50 mg g-1
Note on I101: [Comentário encadeado] Sua versão do Excel permite que você leia este comentário encadeado, no entanto, as edições serão removidas se o arquivo for aberto em uma versão mais recente do Excel. Saiba mais: https://go.microsoft.com/fwlink/?linkid=870924 Comentário: KOH (1M)
Note on I102: [Comentário encadeado] Sua versão do Excel permite que você leia este comentário encadeado, no entanto, as edições serão removidas se o arquivo for aberto em uma versão mais recente do Excel. Saiba mais: https://go.microsoft.com/fwlink/?linkid=870924 Comentário: KOH (1M)
Note on I103: [Comentário encadeado] Sua versão do Excel permite que você leia este comentário encadeado, no entanto, as edições serão removidas se o arquivo for aberto em uma versão mais recente do Excel. Saiba mais: https://go.microsoft.com/fwlink/?linkid=870924 Comentário: KOH (1M)
Note on Q104: [Comentário encadeado] Sua versão do Excel permite que você leia este comentário encadeado, no entanto, as edições serão removidas se o arquivo for aberto em uma versão mais recente do Excel. Saiba mais: https://go.microsoft.com/fwlink/?linkid=870924 Comentário: Mixing
Note on Q105: [Comentário encadeado] Sua versão do Excel permite que você leia este comentário encadeado, no entanto, as edições serão removidas se o arquivo for aberto em uma versão mais recente do Excel. Saiba mais: https://go.microsoft.com/fwlink/?linkid=870924 Comentário: Mixing
Note on Q106: [Comentário encadeado] Sua versão do Excel permite que você leia este comentário encadeado, no entanto, as edições serão removidas se o arquivo for aberto em uma versão mais recente do Excel. Saiba mais: https://go.microsoft.com/fwlink/?linkid=870924 Comentário: Mixing
Note on Q107: [Comentário encadeado] Sua versão do Excel permite que você leia este comentário encadeado, no entanto, as edições serão removidas se o arquivo for aberto em uma versão mais recente do Excel. Saiba mais: https://go.microsoft.com/fwlink/?linkid=870924 Comentário: Mixing
Note on Q108: [Comentário encadeado] Sua versão do Excel permite que você leia este comentário encadeado, no entanto, as edições serão removidas se o arquivo for aberto em uma versão mais recente do Excel. Saiba mais: https://go.microsoft.com/fwlink/?linkid=870924 Comentário: Mixing
Note on Q109: [Comentário encadeado] Sua versão do Excel permite que você leia este comentário encadeado, no entanto, as edições serão removidas se o arquivo for aberto em uma versão mais recente do Excel. Saiba mais: https://go.microsoft.com/fwlink/?linkid=870924 Comentário: Mixing
Note on Q110: [Comentário encadeado] Sua versão do Excel permite que você leia este comentário encadeado, no entanto, as edições serão removidas se o arquivo for aberto em uma versão mais recente do Excel. Saiba mais: https://go.microsoft.com/fwlink/?linkid=870924 Comentário: Mixing
Note on Q111: [Comentário encadeado] Sua versão do Excel permite que você leia este comentário encadeado, no entanto, as edições serão removidas se o arquivo for aberto em uma versão mais recente do Excel. Saiba mais: https://go.microsoft.com/fwlink/?linkid=870924 Comentário: Mixing
Note on Q112: [Comentário encadeado] Sua versão do Excel permite que você leia este comentário encadeado, no entanto, as edições serão removidas se o arquivo for aberto em uma versão mais recente do Excel. Saiba mais: https://go.microsoft.com/fwlink/?linkid=870924 Comentário: Mixing
Note on Q113: [Comentário encadeado] Sua versão do Excel permite que você leia este comentário encadeado, no entanto, as edições serão removidas se o arquivo for aberto em uma versão mais recente do Excel. Saiba mais: https://go.microsoft.com/fwlink/?linkid=870924 Comentário: Mixing
Note on AU113: [Comentário encadeado] Sua versão do Excel permite que você leia este comentário encadeado, no entanto, as edições serão removidas se o arquivo for aberto em uma versão mais recente do Excel. Saiba mais: https://go.microsoft.com/fwlink/?linkid=870924 Comentário: 137.6 mg g-1
Note on Q114: [Comentário encadeado] Sua versão do Excel permite que você leia este comentário encadeado, no entanto, as edições serão removidas se o arquivo for aberto em uma versão mais recente do Excel. Saiba mais: https://go.microsoft.com/fwlink/?linkid=870924 Comentário: Mixing
Note on AU114: [Comentário encadeado] Sua versão do Excel permite que você leia este comentário encadeado, no entanto, as edições serão removidas se o arquivo for aberto em uma versão mais recente do Excel. Saiba mais: https://go.microsoft.com/fwlink/?linkid=870924 Comentário: 149.7 mg g-1
Note on Q118: [Comentário encadeado] Sua versão do Excel permite que você leia este comentário encadeado, no entanto, as edições serão removidas se o arquivo for aberto em uma versão mais recente do Excel. Saiba mais: https://go.microsoft.com/fwlink/?linkid=870924 Comentário: US sol-gel
Note on Q119: [Comentário encadeado] Sua versão do Excel permite que você leia este comentário encadeado, no entanto, as edições serão removidas se o arquivo for aberto em uma versão mais recente do Excel. Saiba mais: https://go.microsoft.com/fwlink/?linkid=870924 Comentário: US sol-gel
Note on Q120: [Comentário encadeado] Sua versão do Excel permite que você leia este comentário encadeado, no entanto, as edições serão removidas se o arquivo for aberto em uma versão mais recente do Excel. Saiba mais: https://go.microsoft.com/fwlink/?linkid=870924 Comentário: US sol-gel
Note on Q121: [Comentário encadeado] Sua versão do Excel permite que você leia este comentário encadeado, no entanto, as edições serão removidas se o arquivo for aberto em uma versão mais recente do Excel. Saiba mais: https://go.microsoft.com/fwlink/?linkid=870924 Comentário: US sol-gel
Note on Q122: [Comentário encadeado] Sua versão do Excel permite que você leia este comentário encadeado, no entanto, as edições serão removidas se o arquivo for aberto em uma versão mais recente do Excel. Saiba mais: https://go.microsoft.com/fwlink/?linkid=870924 Comentário: US sol-gel
Note on Q123: [Comentário encadeado] Sua versão do Excel permite que você leia este comentário encadeado, no entanto, as edições serão removidas se o arquivo for aberto em uma versão mais recente do Excel. Saiba mais: https://go.microsoft.com/fwlink/?linkid=870924 Comentário: US sol-gel
Note on Q129: [Comentário encadeado] Sua versão do Excel permite que você leia este comentário encadeado, no entanto, as edições serão removidas se o arquivo for aberto em uma versão mais recente do Excel. Saiba mais: https://go.microsoft.com/fwlink/?linkid=870924 Comentário: sol-gel (only TiO2) and Mechanical mixing
Note on Q130: [Comentário encadeado] Sua versão do Excel permite que você leia este comentário encadeado, no entanto, as edições serão removidas se o arquivo for aberto em uma versão mais recente do Excel. Saiba mais: https://go.microsoft.com/fwlink/?linkid=870924 Comentário: sol-gel (only TiO2) and Mechanical mixing
Note on Q131: [Comentário encadeado] Sua versão do Excel permite que você leia este comentário encadeado, no entanto, as edições serão removidas se o arquivo for aberto em uma versão mais recente do Excel. Saiba mais: https://go.microsoft.com/fwlink/?linkid=870924 Comentário: sol-gel (only TiO2) and Mechanical mixing
Note on Q132: [Comentário encadeado] Sua versão do Excel permite que você leia este comentário encadeado, no entanto, as edições serão removidas se o arquivo for aberto em uma versão mais recente do Excel. Saiba mais: https://go.microsoft.com/fwlink/?linkid=870924 Comentário: sol-gel (only TiO2) and Mechanical mixing
Note on Q133: [Comentário encadeado] Sua versão do Excel permite que você leia este comentário encadeado, no entanto, as edições serão removidas se o arquivo for aberto em uma versão mais recente do Excel. Saiba mais: https://go.microsoft.com/fwlink/?linkid=870924 Comentário: sol-gel (only TiO2) and Mechanical mixing
Note on Q134: [Comentário encadeado] Sua versão do Excel permite que você leia este comentário encadeado, no entanto, as edições serão removidas se o arquivo for aberto em uma versão mais recente do Excel. Saiba mais: https://go.microsoft.com/fwlink/?linkid=870924 Comentário: sol-gel (only TiO2) and Mechanical mixing
Note on Q135: [Comentário encadeado] Sua versão do Excel permite que você leia este comentário encadeado, no entanto, as edições serão removidas se o arquivo for aberto em uma versão mais recente do Excel. Saiba mais: https://go.microsoft.com/fwlink/?linkid=870924 Comentário: sol-gel (only TiO2) and Mechanical mixing
Note on Q136: [Comentário encadeado] Sua versão do Excel permite que você leia este comentário encadeado, no entanto, as edições serão removidas se o arquivo for aberto em uma versão mais recente do Excel. Saiba mais: https://go.microsoft.com/fwlink/?linkid=870924 Comentário: sol-gel (only TiO2) and Mechanical mixing
Note on Q137: [Comentário encadeado] Sua versão do Excel permite que você leia este comentário encadeado, no entanto, as edições serão removidas se o arquivo for aberto em uma versão mais recente do Excel. Saiba mais: https://go.microsoft.com/fwlink/?linkid=870924 Comentário: sol-gel (only TiO2) and Mechanical mixing
Note on Q138: [Comentário encadeado] Sua versão do Excel permite que você leia este comentário encadeado, no entanto, as edições serão removidas se o arquivo for aberto em uma versão mais recente do Excel. Saiba mais: https://go.microsoft.com/fwlink/?linkid=870924 Comentário: sol-gel (only TiO2) and Mechanical mixing
Note on Q139: [Comentário encadeado] Sua versão do Excel permite que você leia este comentário encadeado, no entanto, as edições serão removidas se o arquivo for aberto em uma versão mais recente do Excel. Saiba mais: https://go.microsoft.com/fwlink/?linkid=870924 Comentário: sol-gel (only TiO2) and Mechanical mixing
Note on Q140: [Comentário encadeado] Sua versão do Excel permite que você leia este comentário encadeado, no entanto, as edições serão removidas se o arquivo for aberto em uma versão mais recente do Excel. Saiba mais: https://go.microsoft.com/fwlink/?linkid=870924 Comentário: sol-gel (only TiO2) and Mechanical mixing
Note on Q141: [Comentário encadeado] Sua versão do Excel permite que você leia este comentário encadeado, no entanto, as edições serão removidas se o arquivo for aberto em uma versão mais recente do Excel. Saiba mais: https://go.microsoft.com/fwlink/?linkid=870924 Comentário: sol-gel (only TiO2) and Mechanical mixing
Note on Q150: [Comentário encadeado] Sua versão do Excel permite que você leia este comentário encadeado, no entanto, as edições serão removidas se o arquivo for aberto em uma versão mais recente do Excel. Saiba mais: https://go.microsoft.com/fwlink/?linkid=870924 Comentário: Wet precipitation
Note on Q151: [Comentário encadeado] Sua versão do Excel permite que você leia este comentário encadeado, no entanto, as edições serão removidas se o arquivo for aberto em uma versão mais recente do Excel. Saiba mais: https://go.microsoft.com/fwlink/?linkid=870924 Comentário: Wet precipitation
Note on Q152: [Comentário encadeado] Sua versão do Excel permite que você leia este comentário encadeado, no entanto, as edições serão removidas se o arquivo for aberto em uma versão mais recente do Excel. Saiba mais: https://go.microsoft.com/fwlink/?linkid=870924 Comentário: Wet precipitation
Note on Q153: [Comentário encadeado] Sua versão do Excel permite que você leia este comentário encadeado, no entanto, as edições serão removidas se o arquivo for aberto em uma versão mais recente do Excel. Saiba mais: https://go.microsoft.com/fwlink/?linkid=870924 Comentário: Wet precipitation
Note on Q154: [Comentário encadeado] Sua versão do Excel permite que você leia este comentário encadeado, no entanto, as edições serão removidas se o arquivo for aberto em uma versão mais recente do Excel. Saiba mais: https://go.microsoft.com/fwlink/?linkid=870924 Comentário: Wet precipitation
Note on Q182: [Comentário encadeado] Sua versão do Excel permite que você leia este comentário encadeado, no entanto, as edições serão removidas se o arquivo for aberto em uma versão mais recente do Excel. Saiba mais: https://go.microsoft.com/fwlink/?linkid=870924 Comentário: Mixing
Note on Q183: [Comentário encadeado] Sua versão do Excel permite que você leia este comentário encadeado, no entanto, as edições serão removidas se o arquivo for aberto em uma versão mais recente do Excel. Saiba mais: https://go.microsoft.com/fwlink/?linkid=870924 Comentário: Mixing
Note on Q184: [Comentário encadeado] Sua versão do Excel permite que você leia este comentário encadeado, no entanto, as edições serão removidas se o arquivo for aberto em uma versão mais recente do Excel. Saiba mais: https://go.microsoft.com/fwlink/?linkid=870924 Comentário: Mixing
Note on Q185: [Comentário encadeado] Sua versão do Excel permite que você leia este comentário encadeado, no entanto, as edições serão removidas se o arquivo for aberto em uma versão mais recente do Excel. Saiba mais: https://go.microsoft.com/fwlink/?linkid=870924 Comentário: Mixing
Note on Q186: [Comentário encadeado] Sua versão do Excel permite que você leia este comentário encadeado, no entanto, as edições serão removidas se o arquivo for aberto em uma versão mais recente do Excel. Saiba mais: https://go.microsoft.com/fwlink/?linkid=870924 Comentário: Mixing
Note on Q187: [Comentário encadeado] Sua versão do Excel permite que você leia este comentário encadeado, no entanto, as edições serão removidas se o arquivo for aberto em uma versão mais recente do Excel. Saiba mais: https://go.microsoft.com/fwlink/?linkid=870924 Comentário: Mixing
Note on Q188: [Comentário encadeado] Sua versão do Excel permite que você leia este comentário encadeado, no entanto, as edições serão removidas se o arquivo for aberto em uma versão mais recente do Excel. Saiba mais: https://go.microsoft.com/fwlink/?linkid=870924 Comentário: Mixing
Note on Q189: [Comentário encadeado] Sua versão do Excel permite que você leia este comentário encadeado, no entanto, as edições serão removidas se o arquivo for aberto em uma versão mais recente do Excel. Saiba mais: https://go.microsoft.com/fwlink/?linkid=870924 Comentário: Mixing
Note on Q190: [Comentário encadeado] Sua versão do Excel permite que você leia este comentário encadeado, no entanto, as edições serão removidas se o arquivo for aberto em uma versão mais recente do Excel. Saiba mais: https://go.microsoft.com/fwlink/?linkid=870924 Comentário: Mixing
Note on Q191: [Comentário encadeado] Sua versão do Excel permite que você leia este comentário encadeado, no entanto, as edições serão removidas se o arquivo for aberto em uma versão mais recente do Excel. Saiba mais: https://go.microsoft.com/fwlink/?linkid=870924 Comentário: Mixing
Note on Q192: [Comentário encadeado] Sua versão do Excel permite que você leia este comentário encadeado, no entanto, as edições serão removidas se o arquivo for aberto em uma versão mais recente do Excel. Saiba mais: https://go.microsoft.com/fwlink/?linkid=870924 Comentário: Mixing
Note on Q193: [Comentário encadeado] Sua versão do Excel permite que você leia este comentário encadeado, no entanto, as edições serão removidas se o arquivo for aberto em uma versão mais recente do Excel. Saiba mais: https://go.microsoft.com/fwlink/?linkid=870924 Comentário: Mixing
Note on Q194: [Comentário encadeado] Sua versão do Excel permite que você leia este comentário encadeado, no entanto, as edições serão removidas se o arquivo for aberto em uma versão mais recente do Excel. Saiba mais: https://go.microsoft.com/fwlink/?linkid=870924 Comentário: Mixing
Note on Q195: [Comentário encadeado] Sua versão do Excel permite que você leia este comentário encadeado, no entanto, as edições serão removidas se o arquivo for aberto em uma versão mais recente do Excel. Saiba mais: https://go.microsoft.com/fwlink/?linkid=870924 Comentário: Mixing
Note on Q196: [Comentário encadeado] Sua versão do Excel permite que você leia este comentário encadeado, no entanto, as edições serão removidas se o arquivo for aberto em uma versão mais recente do Excel. Saiba mais: https://go.microsoft.com/fwlink/?linkid=870924 Comentário: Mixing
Note on Q197: [Comentário encadeado] Sua versão do Excel permite que você leia este comentário encadeado, no entanto, as edições serão removidas se o arquivo for aberto em uma versão mais recente do Excel. Saiba mais: https://go.microsoft.com/fwlink/?linkid=870924 Comentário: Mixing
Note on Q198: [Comentário encadeado] Sua versão do Excel permite que você leia este comentário encadeado, no entanto, as edições serão removidas se o arquivo for aberto em uma versão mais recente do Excel. Saiba mais: https://go.microsoft.com/fwlink/?linkid=870924 Comentário: Mixing
Note on Q199: [Comentário encadeado] Sua versão do Excel permite que você leia este comentário encadeado, no entanto, as edições serão removidas se o arquivo for aberto em uma versão mais recente do Excel. Saiba mais: https://go.microsoft.com/fwlink/?linkid=870924 Comentário: Mixing
Note on Q200: [Comentário encadeado] Sua versão do Excel permite que você leia este comentário encadeado, no entanto, as edições serão removidas se o arquivo for aberto em uma versão mais recente do Excel. Saiba mais: https://go.microsoft.com/fwlink/?linkid=870924 Comentário: Mixing
Note on Q201: [Comentário encadeado] Sua versão do Excel permite que você leia este comentário encadeado, no entanto, as edições serão removidas se o arquivo for aberto em uma versão mais recente do Excel. Saiba mais: https://go.microsoft.com/fwlink/?linkid=870924 Comentário: Mixing
Note on Q215: [Comentário encadeado] Sua versão do Excel permite que você leia este comentário encadeado, no entanto, as edições serão removidas se o arquivo for aberto em uma versão mais recente do Excel. Saiba mais: https://go.microsoft.com/fwlink/?linkid=870924 Comentário: Mechanical mixing
Note on Q216: [Comentário encadeado] Sua versão do Excel permite que você leia este comentário encadeado, no entanto, as edições serão removidas se o arquivo for aberto em uma versão mais recente do Excel. Saiba mais: https://go.microsoft.com/fwlink/?linkid=870924 Comentário: Sol-gel and pelletization
Note on Q217: [Comentário encadeado] Sua versão do Excel permite que você leia este comentário encadeado, no entanto, as edições serão removidas se o arquivo for aberto em uma versão mais recente do Excel. Saiba mais: https://go.microsoft.com/fwlink/?linkid=870924 Comentário: Sol-gel and pelletization
Note on Q218: [Comentário encadeado] Sua versão do Excel permite que você leia este comentário encadeado, no entanto, as edições serão removidas se o arquivo for aberto em uma versão mais recente do Excel. Saiba mais: https://go.microsoft.com/fwlink/?linkid=870924 Comentário: Sol-gel and pelletization
Note on Q219: [Comentário encadeado] Sua versão do Excel permite que você leia este comentário encadeado, no entanto, as edições serão removidas se o arquivo for aberto em uma versão mais recente do Excel. Saiba mais: https://go.microsoft.com/fwlink/?linkid=870924 Comentário: Sol-gel and pelletization
Note on Q220: [Comentário encadeado] Sua versão do Excel permite que você leia este comentário encadeado, no entanto, as edições serão removidas se o arquivo for aberto em uma versão mais recente do Excel. Saiba mais: https://go.microsoft.com/fwlink/?linkid=870924 Comentário: Sol-gel and pelletization
Note on Q221: [Comentário encadeado] Sua versão do Excel permite que você leia este comentário encadeado, no entanto, as edições serão removidas se o arquivo for aberto em uma versão mais recente do Excel. Saiba mais: https://go.microsoft.com/fwlink/?linkid=870924 Comentário: Sol-gel and pelletization
Note on Q222: [Comentário encadeado] Sua versão do Excel permite que você leia este comentário encadeado, no entanto, as edições serão removidas se o arquivo for aberto em uma versão mais recente do Excel. Saiba mais: https://go.microsoft.com/fwlink/?linkid=870924 Comentário: Sol-gel and pelletization
Note on Q223: [Comentário encadeado] Sua versão do Excel permite que você leia este comentário encadeado, no entanto, as edições serão removidas se o arquivo for aberto em uma versão mais recente do Excel. Saiba mais: https://go.microsoft.com/fwlink/?linkid=870924 Comentário: Sol-gel and pelletization
Note on Q224: [Comentário encadeado] Sua versão do Excel permite que você leia este comentário encadeado, no entanto, as edições serão removidas se o arquivo for aberto em uma versão mais recente do Excel. Saiba mais: https://go.microsoft.com/fwlink/?linkid=870924 Comentário: Sol-gel and pelletization
Note on Q225: [Comentário encadeado] Sua versão do Excel permite que você leia este comentário encadeado, no entanto, as edições serão removidas se o arquivo for aberto em uma versão mais recente do Excel. Saiba mais: https://go.microsoft.com/fwlink/?linkid=870924 Comentário: Sol-gel and pelletization
Note on Q226: [Comentário encadeado] Sua versão do Excel permite que você leia este comentário encadeado, no entanto, as edições serão removidas se o arquivo for aberto em uma versão mais recente do Excel. Saiba mais: https://go.microsoft.com/fwlink/?linkid=870924 Comentário: Sol-gel and pelletization
Note on Q227: [Comentário encadeado] Sua versão do Excel permite que você leia este comentário encadeado, no entanto, as edições serão removidas se o arquivo for aberto em uma versão mais recente do Excel. Saiba mais: https://go.microsoft.com/fwlink/?linkid=870924 Comentário: Sol-gel and pelletization
Note on Q228: [Comentário encadeado] Sua versão do Excel permite que você leia este comentário encadeado, no entanto, as edições serão removidas se o arquivo for aberto em uma versão mais recente do Excel. Saiba mais: https://go.microsoft.com/fwlink/?linkid=870924 Comentário: Sol-gel and pelletization
Note on Q229: [Comentário encadeado] Sua versão do Excel permite que você leia este comentário encadeado, no entanto, as edições serão removidas se o arquivo for aberto em uma versão mais recente do Excel. Saiba mais: https://go.microsoft.com/fwlink/?linkid=870924 Comentário: Sol-gel and pelletization
Note on Q230: [Comentário encadeado] Sua versão do Excel permite que você leia este comentário encadeado, no entanto, as edições serão removidas se o arquivo for aberto em uma versão mais recente do Excel. Saiba mais: https://go.microsoft.com/fwlink/?linkid=870924 Comentário: Sol-gel and pelletization
Note on Q231: [Comentário encadeado] Sua versão do Excel permite que você leia este comentário encadeado, no entanto, as edições serão removidas se o arquivo for aberto em uma versão mais recente do Excel. Saiba mais: https://go.microsoft.com/fwlink/?linkid=870924 Comentário: Sol-gel and pelletization
Note on Q232: [Comentário encadeado] Sua versão do Excel permite que você leia este comentário encadeado, no entanto, as edições serão removidas se o arquivo for aberto em uma versão mais recente do Excel. Saiba mais: https://go.microsoft.com/fwlink/?linkid=870924 Comentário: Sol-gel and pelletization
Note on Q233: [Comentário encadeado] Sua versão do Excel permite que você leia este comentário encadeado, no entanto, as edições serão removidas se o arquivo for aberto em uma versão mais recente do Excel. Saiba mais: https://go.microsoft.com/fwlink/?linkid=870924 Comentário: Sol-gel and pelletization
Note on Q234: [Comentário encadeado] Sua versão do Excel permite que você leia este comentário encadeado, no entanto, as edições serão removidas se o arquivo for aberto em uma versão mais recente do Excel. Saiba mais: https://go.microsoft.com/fwlink/?linkid=870924 Comentário: Sol-gel and pelletization
Note on Q235: [Comentário encadeado] Sua versão do Excel permite que você leia este comentário encadeado, no entanto, as edições serão removidas se o arquivo for aberto em uma versão mais recente do Excel. Saiba mais: https://go.microsoft.com/fwlink/?linkid=870924 Comentário: Sol-gel and pelletization
Note on Q236: [Comentário encadeado] Sua versão do Excel permite que você leia este comentário encadeado, no entanto, as edições serão removidas se o arquivo for aberto em uma versão mais recente do Excel. Saiba mais: https://go.microsoft.com/fwlink/?linkid=870924 Comentário: Sol-gel and pelletization
Note on Q237: [Comentário encadeado] Sua versão do Excel permite que você leia este comentário encadeado, no entanto, as edições serão removidas se o arquivo for aberto em uma versão mais recente do Excel. Saiba mais: https://go.microsoft.com/fwlink/?linkid=870924 Comentário: Sol-gel and pelletization
Note on Q238: [Comentário encadeado] Sua versão do Excel permite que você leia este comentário encadeado, no entanto, as edições serão removidas se o arquivo for aberto em uma versão mais recente do Excel. Saiba mais: https://go.microsoft.com/fwlink/?linkid=870924 Comentário: Sol-gel and pelletization
Note on Q239: [Comentário encadeado] Sua versão do Excel permite que você leia este comentário encadeado, no entanto, as edições serão removidas se o arquivo for aberto em uma versão mais recente do Excel. Saiba mais: https://go.microsoft.com/fwlink/?linkid=870924 Comentário: Sol-gel and pelletization
Note on Q240: [Comentário encadeado] Sua versão do Excel permite que você leia este comentário encadeado, no entanto, as edições serão removidas se o arquivo for aberto em uma versão mais recente do Excel. Saiba mais: https://go.microsoft.com/fwlink/?linkid=870924 Comentário: Sol-gel and pelletization
Note on Q241: [Comentário encadeado] Sua versão do Excel permite que você leia este comentário encadeado, no entanto, as edições serão removidas se o arquivo for aberto em uma versão mais recente do Excel. Saiba mais: https://go.microsoft.com/fwlink/?linkid=870924 Comentário: Sol-gel and pelletization
Note on Q242: [Comentário encadeado] Sua versão do Excel permite que você leia este comentário encadeado, no entanto, as edições serão removidas se o arquivo for aberto em uma versão mais recente do Excel. Saiba mais: https://go.microsoft.com/fwlink/?linkid=870924 Comentário: Sol-gel and pelletization
Note on Q243: [Comentário encadeado] Sua versão do Excel permite que você leia este comentário encadeado, no entanto, as edições serão removidas se o arquivo for aberto em uma versão mais recente do Excel. Saiba mais: https://go.microsoft.com/fwlink/?linkid=870924 Comentário: Sol-gel and pelletization
Note on Q244: [Comentário encadeado] Sua versão do Excel permite que você leia este comentário encadeado, no entanto, as edições serão removidas se o arquivo for aberto em uma versão mais recente do Excel. Saiba mais: https://go.microsoft.com/fwlink/?linkid=870924 Comentário: Sol-gel and pelletization
Note on Q245: [Comentário encadeado] Sua versão do Excel permite que você leia este comentário encadeado, no entanto, as edições serão removidas se o arquivo for aberto em uma versão mais recente do Excel. Saiba mais: https://go.microsoft.com/fwlink/?linkid=870924 Comentário: Sol-gel and pelletization
Note on Q246: [Comentário encadeado] Sua versão do Excel permite que você leia este comentário encadeado, no entanto, as edições serão removidas se o arquivo for aberto em uma versão mais recente do Excel. Saiba mais: https://go.microsoft.com/fwlink/?linkid=870924 Comentário: Sol-gel and pelletization
Note on Q247: [Comentário encadeado] Sua versão do Excel permite que você leia este comentário encadeado, no entanto, as edições serão removidas se o arquivo for aberto em uma versão mais recente do Excel. Saiba mais: https://go.microsoft.com/fwlink/?linkid=870924 Comentário: Sol-gel and pelletization
Note on Q248: [Comentário encadeado] Sua versão do Excel permite que você leia este comentário encadeado, no entanto, as edições serão removidas se o arquivo for aberto em uma versão mais recente do Excel. Saiba mais: https://go.microsoft.com/fwlink/?linkid=870924 Comentário: Sol-gel and pelletization
Note on Q249: [Comentário encadeado] Sua versão do Excel permite que você leia este comentário encadeado, no entanto, as edições serão removidas se o arquivo for aberto em uma versão mais recente do Excel. Saiba mais: https://go.microsoft.com/fwlink/?linkid=870924 Comentário: Sol-gel and pelletization
Note on Q251: [Comentário encadeado] Sua versão do Excel permite que você leia este comentário encadeado, no entanto, as edições serão removidas se o arquivo for aberto em uma versão mais recente do Excel. Saiba mais: https://go.microsoft.com/fwlink/?linkid=870924 Comentário: Sol-gel and pelletization
Note on Q252: [Comentário encadeado] Sua versão do Excel permite que você leia este comentário encadeado, no entanto, as edições serão removidas se o arquivo for aberto em uma versão mais recente do Excel. Saiba mais: https://go.microsoft.com/fwlink/?linkid=870924 Comentário: Sol-gel and pelletization
Note on Q253: [Comentário encadeado] Sua versão do Excel permite que você leia este comentário encadeado, no entanto, as edições serão removidas se o arquivo for aberto em uma versão mais recente do Excel. Saiba mais: https://go.microsoft.com/fwlink/?linkid=870924 Comentário: Sol-gel and pelletization
Note on Q254: [Comentário encadeado] Sua versão do Excel permite que você leia este comentário encadeado, no entanto, as edições serão removidas se o arquivo for aberto em uma versão mais recente do Excel. Saiba mais: https://go.microsoft.com/fwlink/?linkid=870924 Comentário: Sol-gel and pelletization
Note on Q255: [Comentário encadeado] Sua versão do Excel permite que você leia este comentário encadeado, no entanto, as edições serão removidas se o arquivo for aberto em uma versão mais recente do Excel. Saiba mais: https://go.microsoft.com/fwlink/?linkid=870924 Comentário: Sol-gel and pelletization
Note on Q256: [Comentário encadeado] Sua versão do Excel permite que você leia este comentário encadeado, no entanto, as edições serão removidas se o arquivo for aberto em uma versão mais recente do Excel. Saiba mais: https://go.microsoft.com/fwlink/?linkid=870924 Comentário: Sol-gel and pelletization
Note on Q257: [Comentário encadeado] Sua versão do Excel permite que você leia este comentário encadeado, no entanto, as edições serão removidas se o arquivo for aberto em uma versão mais recente do Excel. Saiba mais: https://go.microsoft.com/fwlink/?linkid=870924 Comentário: Sol-gel and pelletization
Note on Q258: [Comentário encadeado] Sua versão do Excel permite que você leia este comentário encadeado, no entanto, as edições serão removidas se o arquivo for aberto em uma versão mais recente do Excel. Saiba mais: https://go.microsoft.com/fwlink/?linkid=870924 Comentário: Sol-gel and pelletization
Note on Q259: [Comentário encadeado] Sua versão do Excel permite que você leia este comentário encadeado, no entanto, as edições serão removidas se o arquivo for aberto em uma versão mais recente do Excel. Saiba mais: https://go.microsoft.com/fwlink/?linkid=870924 Comentário: Sol-gel and pelletization
Note on Q260: [Comentário encadeado] Sua versão do Excel permite que você leia este comentário encadeado, no entanto, as edições serão removidas se o arquivo for aberto em uma versão mais recente do Excel. Saiba mais: https://go.microsoft.com/fwlink/?linkid=870924 Comentário: Sol-gel and pelletization
Note on Q261: [Comentário encadeado] Sua versão do Excel permite que você leia este comentário encadeado, no entanto, as edições serão removidas se o arquivo for aberto em uma versão mais recente do Excel. Saiba mais: https://go.microsoft.com/fwlink/?linkid=870924 Comentário: Sol-gel and pelletization
Note on Q262: [Comentário encadeado] Sua versão do Excel permite que você leia este comentário encadeado, no entanto, as edições serão removidas se o arquivo for aberto em uma versão mais recente do Excel. Saiba mais: https://go.microsoft.com/fwlink/?linkid=870924 Comentário: Sol-gel and pelletization
Note on Q263: [Comentário encadeado] Sua versão do Excel permite que você leia este comentário encadeado, no entanto, as edições serão removidas se o arquivo for aberto em uma versão mais recente do Excel. Saiba mais: https://go.microsoft.com/fwlink/?linkid=870924 Comentário: Sol-gel and pelletization
Note on Q267: [Comentário encadeado] Sua versão do Excel permite que você leia este comentário encadeado, no entanto, as edições serão removidas se o arquivo for aberto em uma versão mais recente do Excel. Saiba mais: https://go.microsoft.com/fwlink/?linkid=870924 Comentário: Sol-gel (only TiO2) and Wet impregnation
Note on Q269: [Comentário encadeado] Sua versão do Excel permite que você leia este comentário encadeado, no entanto, as edições serão removidas se o arquivo for aberto em uma versão mais recente do Excel. Saiba mais: https://go.microsoft.com/fwlink/?linkid=870924 Comentário: Mechanical mixing
Note on Q270: [Comentário encadeado] Sua versão do Excel permite que você leia este comentário encadeado, no entanto, as edições serão removidas se o arquivo for aberto em uma versão mais recente do Excel. Saiba mais: https://go.microsoft.com/fwlink/?linkid=870924 Comentário: Mechanical mixing
Note on Q271: [Comentário encadeado] Sua versão do Excel permite que você leia este comentário encadeado, no entanto, as edições serão removidas se o arquivo for aberto em uma versão mais recente do Excel. Saiba mais: https://go.microsoft.com/fwlink/?linkid=870924 Comentário: Mechanical mixing
Note on Q272: [Comentário encadeado] Sua versão do Excel permite que você leia este comentário encadeado, no entanto, as edições serão removidas se o arquivo for aberto em uma versão mais recente do Excel. Saiba mais: https://go.microsoft.com/fwlink/?linkid=870924 Comentário: Mechanical mixing
Note on Q273: [Comentário encadeado] Sua versão do Excel permite que você leia este comentário encadeado, no entanto, as edições serão removidas se o arquivo for aberto em uma versão mais recente do Excel. Saiba mais: https://go.microsoft.com/fwlink/?linkid=870924 Comentário: Mechanical mixing
Note on Q274: [Comentário encadeado] Sua versão do Excel permite que você leia este comentário encadeado, no entanto, as edições serão removidas se o arquivo for aberto em uma versão mais recente do Excel. Saiba mais: https://go.microsoft.com/fwlink/?linkid=870924 Comentário: Mechanical mixing
Note on Q275: [Comentário encadeado] Sua versão do Excel permite que você leia este comentário encadeado, no entanto, as edições serão removidas se o arquivo for aberto em uma versão mais recente do Excel. Saiba mais: https://go.microsoft.com/fwlink/?linkid=870924 Comentário: Mechanical mixing
Note on Q276: [Comentário encadeado] Sua versão do Excel permite que você leia este comentário encadeado, no entanto, as edições serão removidas se o arquivo for aberto em uma versão mais recente do Excel. Saiba mais: https://go.microsoft.com/fwlink/?linkid=870924 Comentário: Chemical vapor condensation (only TiO2) and Mechanical mixing
Note on Q277: [Comentário encadeado] Sua versão do Excel permite que você leia este comentário encadeado, no entanto, as edições serão removidas se o arquivo for aberto em uma versão mais recente do Excel. Saiba mais: https://go.microsoft.com/fwlink/?linkid=870924 Comentário: Chemical vapor condensation (only TiO2) and Mechanical mixing
Note on Q278: [Comentário encadeado] Sua versão do Excel permite que você leia este comentário encadeado, no entanto, as edições serão removidas se o arquivo for aberto em uma versão mais recente do Excel. Saiba mais: https://go.microsoft.com/fwlink/?linkid=870924 Comentário: Mechanical mixing
Note on Q283: [Comentário encadeado] Sua versão do Excel permite que você leia este comentário encadeado, no entanto, as edições serão removidas se o arquivo for aberto em uma versão mais recente do Excel. Saiba mais: https://go.microsoft.com/fwlink/?linkid=870924 Comentário: Mechanical mixing
Note on Q284: [Comentário encadeado] Sua versão do Excel permite que você leia este comentário encadeado, no entanto, as edições serão removidas se o arquivo for aberto em uma versão mais recente do Excel. Saiba mais: https://go.microsoft.com/fwlink/?linkid=870924 Comentário: Mechanical mixing
Note on Q285: [Comentário encadeado] Sua versão do Excel permite que você leia este comentário encadeado, no entanto, as edições serão removidas se o arquivo for aberto em uma versão mais recente do Excel. Saiba mais: https://go.microsoft.com/fwlink/?linkid=870924 Comentário: Mechanical mixing
Note on Q286: [Comentário encadeado] Sua versão do Excel permite que você leia este comentário encadeado, no entanto, as edições serão removidas se o arquivo for aberto em uma versão mais recente do Excel. Saiba mais: https://go.microsoft.com/fwlink/?linkid=870924 Comentário: Mechanical mixing
Note on Q287: [Comentário encadeado] Sua versão do Excel permite que você leia este comentário encadeado, no entanto, as edições serão removidas se o arquivo for aberto em uma versão mais recente do Excel. Saiba mais: https://go.microsoft.com/fwlink/?linkid=870924 Comentário: Mechanical mixing
Note on Q288: [Comentário encadeado] Sua versão do Excel permite que você leia este comentário encadeado, no entanto, as edições serão removidas se o arquivo for aberto em uma versão mais recente do Excel. Saiba mais: https://go.microsoft.com/fwlink/?linkid=870924 Comentário: Mechanical mixing
Note on Q289: [Comentário encadeado] Sua versão do Excel permite que você leia este comentário encadeado, no entanto, as edições serão removidas se o arquivo for aberto em uma versão mais recente do Excel. Saiba mais: https://go.microsoft.com/fwlink/?linkid=870924 Comentário: Mechanical mixing
Note on Q290: [Comentário encadeado] Sua versão do Excel permite que você leia este comentário encadeado, no entanto, as edições serão removidas se o arquivo for aberto em uma versão mais recente do Excel. Saiba mais: https://go.microsoft.com/fwlink/?linkid=870924 Comentário: Mechanical mixing
Note on K297: [Comentário encadeado] Sua versão do Excel permite que você leia este comentário encadeado, no entanto, as edições serão removidas se o arquivo for aberto em uma versão mais recente do Excel. Saiba mais: https://go.microsoft.com/fwlink/?linkid=870924 Comentário: 200+450
Note on L297: [Comentário encadeado] Sua versão do Excel permite que você leia este comentário encadeado, no entanto, as edições serão removidas se o arquivo for aberto em uma versão mais recente do Excel. Saiba mais: https://go.microsoft.com/fwlink/?linkid=870924 Comentário: 480+60
Note on K298: [Comentário encadeado] Sua versão do Excel permite que você leia este comentário encadeado, no entanto, as edições serão removidas se o arquivo for aberto em uma versão mais recente do Excel. Saiba mais: https://go.microsoft.com/fwlink/?linkid=870924 Comentário: 200+450
Note on L298: [Comentário encadeado] Sua versão do Excel permite que você leia este comentário encadeado, no entanto, as edições serão removidas se o arquivo for aberto em uma versão mais recente do Excel. Saiba mais: https://go.microsoft.com/fwlink/?linkid=870924 Comentário: 480+60
Note on Q302: [Comentário encadeado] Sua versão do Excel permite que você leia este comentário encadeado, no entanto, as edições serão removidas se o arquivo for aberto em uma versão mais recente do Excel. Saiba mais: https://go.microsoft.com/fwlink/?linkid=870924 Comentário: Ultrasound-promoted wet impregnation
Note on Q303: [Comentário encadeado] Sua versão do Excel permite que você leia este comentário encadeado, no entanto, as edições serão removidas se o arquivo for aberto em uma versão mais recente do Excel. Saiba mais: https://go.microsoft.com/fwlink/?linkid=870924 Comentário: Ultrasound-promoted wet impregnation
Note on Q304: [Comentário encadeado] Sua versão do Excel permite que você leia este comentário encadeado, no entanto, as edições serão removidas se o arquivo for aberto em uma versão mais recente do Excel. Saiba mais: https://go.microsoft.com/fwlink/?linkid=870924 Comentário: Ultrasound-promoted wet impregnation
Note on Q305: [Comentário encadeado] Sua versão do Excel permite que você leia este comentário encadeado, no entanto, as edições serão removidas se o arquivo for aberto em uma versão mais recente do Excel. Saiba mais: https://go.microsoft.com/fwlink/?linkid=870924 Comentário: Ultrasound-promoted wet impregnation
Note on Q306: [Comentário encadeado] Sua versão do Excel permite que você leia este comentário encadeado, no entanto, as edições serão removidas se o arquivo for aberto em uma versão mais recente do Excel. Saiba mais: https://go.microsoft.com/fwlink/?linkid=870924 Comentário: Ultrasound-promoted wet impregnation
Note on Q307: [Comentário encadeado] Sua versão do Excel permite que você leia este comentário encadeado, no entanto, as edições serão removidas se o arquivo for aberto em uma versão mais recente do Excel. Saiba mais: https://go.microsoft.com/fwlink/?linkid=870924 Comentário: Ultrasound-promoted wet impregnation
Note on Q308: [Comentário encadeado] Sua versão do Excel permite que você leia este comentário encadeado, no entanto, as edições serão removidas se o arquivo for aberto em uma versão mais recente do Excel. Saiba mais: https://go.microsoft.com/fwlink/?linkid=870924 Comentário: Ultrasound-promoted wet impregnation
Note on Q309: [Comentário encadeado] Sua versão do Excel permite que você leia este comentário encadeado, no entanto, as edições serão removidas se o arquivo for aberto em uma versão mais recente do Excel. Saiba mais: https://go.microsoft.com/fwlink/?linkid=870924 Comentário: Ultrasound-promoted wet impregnation
Note on Q310: [Comentário encadeado] Sua versão do Excel permite que você leia este comentário encadeado, no entanto, as edições serão removidas se o arquivo for aberto em uma versão mais recente do Excel. Saiba mais: https://go.microsoft.com/fwlink/?linkid=870924 Comentário: Ultrasound-promoted wet impregnation
Note on Q311: [Comentário encadeado] Sua versão do Excel permite que você leia este comentário encadeado, no entanto, as edições serão removidas se o arquivo for aberto em uma versão mais recente do Excel. Saiba mais: https://go.microsoft.com/fwlink/?linkid=870924 Comentário: Ultrasound-promoted wet impregnation
Note on Q312: [Comentário encadeado] Sua versão do Excel permite que você leia este comentário encadeado, no entanto, as edições serão removidas se o arquivo for aberto em uma versão mais recente do Excel. Saiba mais: https://go.microsoft.com/fwlink/?linkid=870924 Comentário: US sol-gel
Note on Q316: [Comentário encadeado] Sua versão do Excel permite que você leia este comentário encadeado, no entanto, as edições serão removidas se o arquivo for aberto em uma versão mais recente do Excel. Saiba mais: https://go.microsoft.com/fwlink/?linkid=870924 Comentário: Microwave-hydrothermal
Note on Q317: [Comentário encadeado] Sua versão do Excel permite que você leia este comentário encadeado, no entanto, as edições serão removidas se o arquivo for aberto em uma versão mais recente do Excel. Saiba mais: https://go.microsoft.com/fwlink/?linkid=870924 Comentário: Microwave-hydrothermal
Note on Q318: [Comentário encadeado] Sua versão do Excel permite que você leia este comentário encadeado, no entanto, as edições serão removidas se o arquivo for aberto em uma versão mais recente do Excel. Saiba mais: https://go.microsoft.com/fwlink/?linkid=870924 Comentário: Microwave-hydrothermal
Note on Q319: [Comentário encadeado] Sua versão do Excel permite que você leia este comentário encadeado, no entanto, as edições serão removidas se o arquivo for aberto em uma versão mais recente do Excel. Saiba mais: https://go.microsoft.com/fwlink/?linkid=870924 Comentário: Microwave-hydrothermal
Note on Q320: [Comentário encadeado] Sua versão do Excel permite que você leia este comentário encadeado, no entanto, as edições serão removidas se o arquivo for aberto em uma versão mais recente do Excel. Saiba mais: https://go.microsoft.com/fwlink/?linkid=870924 Comentário: Microwave-hydrothermal
Note on Q321: [Comentário encadeado] Sua versão do Excel permite que você leia este comentário encadeado, no entanto, as edições serão removidas se o arquivo for aberto em uma versão mais recente do Excel. Saiba mais: https://go.microsoft.com/fwlink/?linkid=870924 Comentário: Microwave-hydrothermal
Note on Q322: [Comentário encadeado] Sua versão do Excel permite que você leia este comentário encadeado, no entanto, as edições serão removidas se o arquivo for aberto em uma versão mais recente do Excel. Saiba mais: https://go.microsoft.com/fwlink/?linkid=870924 Comentário: Microwave-hydrothermal
Note on Q323: [Comentário encadeado] Sua versão do Excel permite que você leia este comentário encadeado, no entanto, as edições serão removidas se o arquivo for aberto em uma versão mais recente do Excel. Saiba mais: https://go.microsoft.com/fwlink/?linkid=870924 Comentário: Microwave-hydrothermal
Note on Q339: [Comentário encadeado] Sua versão do Excel permite que você leia este comentário encadeado, no entanto, as edições serão removidas se o arquivo for aberto em uma versão mais recente do Excel. Saiba mais: https://go.microsoft.com/fwlink/?linkid=870924 Comentário: Dip-sol-gel
Note on Q340: [Comentário encadeado] Sua versão do Excel permite que você leia este comentário encadeado, no entanto, as edições serão removidas se o arquivo for aberto em uma versão mais recente do Excel. Saiba mais: https://go.microsoft.com/fwlink/?linkid=870924 Comentário: Dip-sol-gel
Note on Q341: [Comentário encadeado] Sua versão do Excel permite que você leia este comentário encadeado, no entanto, as edições serão removidas se o arquivo for aberto em uma versão mais recente do Excel. Saiba mais: https://go.microsoft.com/fwlink/?linkid=870924 Comentário: Dip-sol-gel
Note on Q425: [Comentário encadeado] Sua versão do Excel permite que você leia este comentário encadeado, no entanto, as edições serão removidas se o arquivo for aberto em uma versão mais recente do Excel. Saiba mais: https://go.microsoft.com/fwlink/?linkid=870924 Comentário: Soft-chemical
Note on Q426: [Comentário encadeado] Sua versão do Excel permite que você leia este comentário encadeado, no entanto, as edições serão removidas se o arquivo for aberto em uma versão mais recente do Excel. Saiba mais: https://go.microsoft.com/fwlink/?linkid=870924 Comentário: Soft-chemical
Note on Q427: [Comentário encadeado] Sua versão do Excel permite que você leia este comentário encadeado, no entanto, as edições serão removidas se o arquivo for aberto em uma versão mais recente do Excel. Saiba mais: https://go.microsoft.com/fwlink/?linkid=870924 Comentário: Mechanical mixing
Note on Q428: [Comentário encadeado] Sua versão do Excel permite que você leia este comentário encadeado, no entanto, as edições serão removidas se o arquivo for aberto em uma versão mais recente do Excel. Saiba mais: https://go.microsoft.com/fwlink/?linkid=870924 Comentário: Mechanical mixing
Note on Q430: [Comentário encadeado] Sua versão do Excel permite que você leia este comentário encadeado, no entanto, as edições serão removidas se o arquivo for aberto em uma versão mais recente do Excel. Saiba mais: https://go.microsoft.com/fwlink/?linkid=870924 Comentário: Co-precipitation
Note on Q448: [Comentário encadeado] Sua versão do Excel permite que você leia este comentário encadeado, no entanto, as edições serão removidas se o arquivo for aberto em uma versão mais recente do Excel. Saiba mais: https://go.microsoft.com/fwlink/?linkid=870924 Comentário: Solvothermal
Note on Q449: [Comentário encadeado] Sua versão do Excel permite que você leia este comentário encadeado, no entanto, as edições serão removidas se o arquivo for aberto em uma versão mais recente do Excel. Saiba mais: https://go.microsoft.com/fwlink/?linkid=870924 Comentário: Solvothermal
Note on Q450: [Comentário encadeado] Sua versão do Excel permite que você leia este comentário encadeado, no entanto, as edições serão removidas se o arquivo for aberto em uma versão mais recente do Excel. Saiba mais: https://go.microsoft.com/fwlink/?linkid=870924 Comentário: Solvothermal
Note on Q451: [Comentário encadeado] Sua versão do Excel permite que você leia este comentário encadeado, no entanto, as edições serão removidas se o arquivo for aberto em uma versão mais recente do Excel. Saiba mais: https://go.microsoft.com/fwlink/?linkid=870924 Comentário: Solvothermal
Note on Q452: [Comentário encadeado] Sua versão do Excel permite que você leia este comentário encadeado, no entanto, as edições serão removidas se o arquivo for aberto em uma versão mais recente do Excel. Saiba mais: https://go.microsoft.com/fwlink/?linkid=870924 Comentário: Solvothermal
Note on Q453: [Comentário encadeado] Sua versão do Excel permite que você leia este comentário encadeado, no entanto, as edições serão removidas se o arquivo for aberto em uma versão mais recente do Excel. Saiba mais: https://go.microsoft.com/fwlink/?linkid=870924 Comentário: Solvothermal
Note on Q454: [Comentário encadeado] Sua versão do Excel permite que você leia este comentário encadeado, no entanto, as edições serão removidas se o arquivo for aberto em uma versão mais recente do Excel. Saiba mais: https://go.microsoft.com/fwlink/?linkid=870924 Comentário: Solvothermal
Note on Q455: [Comentário encadeado] Sua versão do Excel permite que você leia este comentário encadeado, no entanto, as edições serão removidas se o arquivo for aberto em uma versão mais recente do Excel. Saiba mais: https://go.microsoft.com/fwlink/?linkid=870924 Comentário: Solvothermal
Note on Q456: [Comentário encadeado] Sua versão do Excel permite que você leia este comentário encadeado, no entanto, as edições serão removidas se o arquivo for aberto em uma versão mais recente do Excel. Saiba mais: https://go.microsoft.com/fwlink/?linkid=870924 Comentário: Solvothermal
Note on Q457: [Comentário encadeado] Sua versão do Excel permite que você leia este comentário encadeado, no entanto, as edições serão removidas se o arquivo for aberto em uma versão mais recente do Excel. Saiba mais: https://go.microsoft.com/fwlink/?linkid=870924 Comentário: Solvothermal
Note on Q458: [Comentário encadeado] Sua versão do Excel permite que você leia este comentário encadeado, no entanto, as edições serão removidas se o arquivo for aberto em uma versão mais recente do Excel. Saiba mais: https://go.microsoft.com/fwlink/?linkid=870924 Comentário: Solvothermal
Note on Q459: [Comentário encadeado] Sua versão do Excel permite que você leia este comentário encadeado, no entanto, as edições serão removidas se o arquivo for aberto em uma versão mais recente do Excel. Saiba mais: https://go.microsoft.com/fwlink/?linkid=870924 Comentário: Solvothermal
Note on Q460: [Comentário encadeado] Sua versão do Excel permite que você leia este comentário encadeado, no entanto, as edições serão removidas se o arquivo for aberto em uma versão mais recente do Excel. Saiba mais: https://go.microsoft.com/fwlink/?linkid=870924 Comentário: Solvothermal
Note on Q461: [Comentário encadeado] Sua versão do Excel permite que você leia este comentário encadeado, no entanto, as edições serão removidas se o arquivo for aberto em uma versão mais recente do Excel. Saiba mais: https://go.microsoft.com/fwlink/?linkid=870924 Comentário: Solvothermal
Note on Q462: [Comentário encadeado] Sua versão do Excel permite que você leia este comentário encadeado, no entanto, as edições serão removidas se o arquivo for aberto em uma versão mais recente do Excel. Saiba mais: https://go.microsoft.com/fwlink/?linkid=870924 Comentário: Solvothermal
Note on Q463: [Comentário encadeado] Sua versão do Excel permite que você leia este comentário encadeado, no entanto, as edições serão removidas se o arquivo for aberto em uma versão mais recente do Excel. Saiba mais: https://go.microsoft.com/fwlink/?linkid=870924 Comentário: Solvothermal
Note on Q528: [Comentário encadeado] Sua versão do Excel permite que você leia este comentário encadeado, no entanto, as edições serão removidas se o arquivo for aberto em uma versão mais recente do Excel. Saiba mais: https://go.microsoft.com/fwlink/?linkid=870924 Comentário: Immersion and photodeposition (AgNO3)
Note on Q530: [Comentário encadeado] Sua versão do Excel permite que você leia este comentário encadeado, no entanto, as edições serão removidas se o arquivo for aberto em uma versão mais recente do Excel. Saiba mais: https://go.microsoft.com/fwlink/?linkid=870924 Comentário: Solvothermal
Note on Q531: [Comentário encadeado] Sua versão do Excel permite que você leia este comentário encadeado, no entanto, as edições serão removidas se o arquivo for aberto em uma versão mais recente do Excel. Saiba mais: https://go.microsoft.com/fwlink/?linkid=870924 Comentário: Solvothermal
Note on Q532: [Comentário encadeado] Sua versão do Excel permite que você leia este comentário encadeado, no entanto, as edições serão removidas se o arquivo for aberto em uma versão mais recente do Excel. Saiba mais: https://go.microsoft.com/fwlink/?linkid=870924 Comentário: Solvothermal
Note on Q533: [Comentário encadeado] Sua versão do Excel permite que você leia este comentário encadeado, no entanto, as edições serão removidas se o arquivo for aberto em uma versão mais recente do Excel. Saiba mais: https://go.microsoft.com/fwlink/?linkid=870924 Comentário: Solvothermal
Note on Q534: [Comentário encadeado] Sua versão do Excel permite que você leia este comentário encadeado, no entanto, as edições serão removidas se o arquivo for aberto em uma versão mais recente do Excel. Saiba mais: https://go.microsoft.com/fwlink/?linkid=870924 Comentário: Solvothermal
Note on Q535: [Comentário encadeado] Sua versão do Excel permite que você leia este comentário encadeado, no entanto, as edições serão removidas se o arquivo for aberto em uma versão mais recente do Excel. Saiba mais: https://go.microsoft.com/fwlink/?linkid=870924 Comentário: Solvothermal
Note on Q536: [Comentário encadeado] Sua versão do Excel permite que você leia este comentário encadeado, no entanto, as edições serão removidas se o arquivo for aberto em uma versão mais recente do Excel. Saiba mais: https://go.microsoft.com/fwlink/?linkid=870924 Comentário: Solvothermal
Note on Q537: [Comentário encadeado] Sua versão do Excel permite que você leia este comentário encadeado, no entanto, as edições serão removidas se o arquivo for aberto em uma versão mais recente do Excel. Saiba mais: https://go.microsoft.com/fwlink/?linkid=870924 Comentário: Solvothermal
Note on Q538: [Comentário encadeado] Sua versão do Excel permite que você leia este comentário encadeado, no entanto, as edições serão removidas se o arquivo for aberto em uma versão mais recente do Excel. Saiba mais: https://go.microsoft.com/fwlink/?linkid=870924 Comentário: Solvothermal
Note on Q539: [Comentário encadeado] Sua versão do Excel permite que você leia este comentário encadeado, no entanto, as edições serão removidas se o arquivo for aberto em uma versão mais recente do Excel. Saiba mais: https://go.microsoft.com/fwlink/?linkid=870924 Comentário: Solvothermal
Note on Q540: [Comentário encadeado] Sua versão do Excel permite que você leia este comentário encadeado, no entanto, as edições serão removidas se o arquivo for aberto em uma versão mais recente do Excel. Saiba mais: https://go.microsoft.com/fwlink/?linkid=870924 Comentário: Solvothermal
Note on Q541: [Comentário encadeado] Sua versão do Excel permite que você leia este comentário encadeado, no entanto, as edições serão removidas se o arquivo for aberto em uma versão mais recente do Excel. Saiba mais: https://go.microsoft.com/fwlink/?linkid=870924 Comentário: Solvothermal
Note on Q542: [Comentário encadeado] Sua versão do Excel permite que você leia este comentário encadeado, no entanto, as edições serão removidas se o arquivo for aberto em uma versão mais recente do Excel. Saiba mais: https://go.microsoft.com/fwlink/?linkid=870924 Comentário: Solvothermal
Note on Q543: [Comentário encadeado] Sua versão do Excel permite que você leia este comentário encadeado, no entanto, as edições serão removidas se o arquivo for aberto em uma versão mais recente do Excel. Saiba mais: https://go.microsoft.com/fwlink/?linkid=870924 Comentário: Solvothermal
Note on Q544: [Comentário encadeado] Sua versão do Excel permite que você leia este comentário encadeado, no entanto, as edições serão removidas se o arquivo for aberto em uma versão mais recente do Excel. Saiba mais: https://go.microsoft.com/fwlink/?linkid=870924 Comentário: Solvothermal
Note on Q545: [Comentário encadeado] Sua versão do Excel permite que você leia este comentário encadeado, no entanto, as edições serão removidas se o arquivo for aberto em uma versão mais recente do Excel. Saiba mais: https://go.microsoft.com/fwlink/?linkid=870924 Comentário: Solvothermal
Note on Q546: [Comentário encadeado] Sua versão do Excel permite que você leia este comentário encadeado, no entanto, as edições serão removidas se o arquivo for aberto em uma versão mais recente do Excel. Saiba mais: https://go.microsoft.com/fwlink/?linkid=870924 Comentário: Solvothermal
Note on Q547: [Comentário encadeado] Sua versão do Excel permite que você leia este comentário encadeado, no entanto, as edições serão removidas se o arquivo for aberto em uma versão mais recente do Excel. Saiba mais: https://go.microsoft.com/fwlink/?linkid=870924 Comentário: Solvothermal
Note on Q548: [Comentário encadeado] Sua versão do Excel permite que você leia este comentário encadeado, no entanto, as edições serão removidas se o arquivo for aberto em uma versão mais recente do Excel. Saiba mais: https://go.microsoft.com/fwlink/?linkid=870924 Comentário: Solvothermal
Note on Q549: [Comentário encadeado] Sua versão do Excel permite que você leia este comentário encadeado, no entanto, as edições serão removidas se o arquivo for aberto em uma versão mais recente do Excel. Saiba mais: https://go.microsoft.com/fwlink/?linkid=870924 Comentário: Solvothermal
Note on Q550: [Comentário encadeado] Sua versão do Excel permite que você leia este comentário encadeado, no entanto, as edições serão removidas se o arquivo for aberto em uma versão mais recente do Excel. Saiba mais: https://go.microsoft.com/fwlink/?linkid=870924 Comentário: Solvothermal
Note on Q551: [Comentário encadeado] Sua versão do Excel permite que você leia este comentário encadeado, no entanto, as edições serão removidas se o arquivo for aberto em uma versão mais recente do Excel. Saiba mais: https://go.microsoft.com/fwlink/?linkid=870924 Comentário: Solvothermal
Note on Q552: [Comentário encadeado] Sua versão do Excel permite que você leia este comentário encadeado, no entanto, as edições serão removidas se o arquivo for aberto em uma versão mais recente do Excel. Saiba mais: https://go.microsoft.com/fwlink/?linkid=870924 Comentário: Solvothermal
Note on Q553: [Comentário encadeado] Sua versão do Excel permite que você leia este comentário encadeado, no entanto, as edições serão removidas se o arquivo for aberto em uma versão mais recente do Excel. Saiba mais: https://go.microsoft.com/fwlink/?linkid=870924 Comentário: Solvothermal
Note on Q554: [Comentário encadeado] Sua versão do Excel permite que você leia este comentário encadeado, no entanto, as edições serão removidas se o arquivo for aberto em uma versão mais recente do Excel. Saiba mais: https://go.microsoft.com/fwlink/?linkid=870924 Comentário: Solvothermal
Note on Q555: [Comentário encadeado] Sua versão do Excel permite que você leia este comentário encadeado, no entanto, as edições serão removidas se o arquivo for aberto em uma versão mais recente do Excel. Saiba mais: https://go.microsoft.com/fwlink/?linkid=870924 Comentário: Solvothermal
Note on Q556: [Comentário encadeado] Sua versão do Excel permite que você leia este comentário encadeado, no entanto, as edições serão removidas se o arquivo for aberto em uma versão mais recente do Excel. Saiba mais: https://go.microsoft.com/fwlink/?linkid=870924 Comentário: Solvothermal
Note on Q557: [Comentário encadeado] Sua versão do Excel permite que você leia este comentário encadeado, no entanto, as edições serão removidas se o arquivo for aberto em uma versão mais recente do Excel. Saiba mais: https://go.microsoft.com/fwlink/?linkid=870924 Comentário: Solvothermal
Note on Q558: [Comentário encadeado] Sua versão do Excel permite que você leia este comentário encadeado, no entanto, as edições serão removidas se o arquivo for aberto em uma versão mais recente do Excel. Saiba mais: https://go.microsoft.com/fwlink/?linkid=870924 Comentário: Solvothermal
Note on Q559: [Comentário encadeado] Sua versão do Excel permite que você leia este comentário encadeado, no entanto, as edições serão removidas se o arquivo for aberto em uma versão mais recente do Excel. Saiba mais: https://go.microsoft.com/fwlink/?linkid=870924 Comentário: Solvothermal
Note on Q560: [Comentário encadeado] Sua versão do Excel permite que você leia este comentário encadeado, no entanto, as edições serão removidas se o arquivo for aberto em uma versão mais recente do Excel. Saiba mais: https://go.microsoft.com/fwlink/?linkid=870924 Comentário: Mechanical mixing
Note on Q562: [Comentário encadeado] Sua versão do Excel permite que você leia este comentário encadeado, no entanto, as edições serão removidas se o arquivo for aberto em uma versão mais recente do Excel. Saiba mais: https://go.microsoft.com/fwlink/?linkid=870924 Comentário: Mechanical mixing
Note on Q564: [Comentário encadeado] Sua versão do Excel permite que você leia este comentário encadeado, no entanto, as edições serão removidas se o arquivo for aberto em uma versão mais recente do Excel. Saiba mais: https://go.microsoft.com/fwlink/?linkid=870924 Comentário: Mechanical mixing
Note on Q565: [Comentário encadeado] Sua versão do Excel permite que você leia este comentário encadeado, no entanto, as edições serão removidas se o arquivo for aberto em uma versão mais recente do Excel. Saiba mais: https://go.microsoft.com/fwlink/?linkid=870924 Comentário: Mechanical mixing
Note on Q566: [Comentário encadeado] Sua versão do Excel permite que você leia este comentário encadeado, no entanto, as edições serão removidas se o arquivo for aberto em uma versão mais recente do Excel. Saiba mais: https://go.microsoft.com/fwlink/?linkid=870924 Comentário: Mechanical mixing
Note on Q567: [Comentário encadeado] Sua versão do Excel permite que você leia este comentário encadeado, no entanto, as edições serão removidas se o arquivo for aberto em uma versão mais recente do Excel. Saiba mais: https://go.microsoft.com/fwlink/?linkid=870924 Comentário: Mechanical mixing
Note on Q568: [Comentário encadeado] Sua versão do Excel permite que você leia este comentário encadeado, no entanto, as edições serão removidas se o arquivo for aberto em uma versão mais recente do Excel. Saiba mais: https://go.microsoft.com/fwlink/?linkid=870924 Comentário: Mechanical mixing
Note on Q658: [Comentário encadeado] Sua versão do Excel permite que você leia este comentário encadeado, no entanto, as edições serão removidas se o arquivo for aberto em uma versão mais recente do Excel. Saiba mais: https://go.microsoft.com/fwlink/?linkid=870924 Comentário: Sol-gel (microwave assisted)
Note on Q659: [Comentário encadeado] Sua versão do Excel permite que você leia este comentário encadeado, no entanto, as edições serão removidas se o arquivo for aberto em uma versão mais recente do Excel. Saiba mais: https://go.microsoft.com/fwlink/?linkid=870924 Comentário: Sol-gel (microwave assisted)
Note on Q664: [Comentário encadeado] Sua versão do Excel permite que você leia este comentário encadeado, no entanto, as edições serão removidas se o arquivo for aberto em uma versão mais recente do Excel. Saiba mais: https://go.microsoft.com/fwlink/?linkid=870924 Comentário: Wet-chemistry
Note on Q665: [Comentário encadeado] Sua versão do Excel permite que você leia este comentário encadeado, no entanto, as edições serão removidas se o arquivo for aberto em uma versão mais recente do Excel. Saiba mais: https://go.microsoft.com/fwlink/?linkid=870924 Comentário: Wet-chemistry
Note on Q666: [Comentário encadeado] Sua versão do Excel permite que você leia este comentário encadeado, no entanto, as edições serão removidas se o arquivo for aberto em uma versão mais recente do Excel. Saiba mais: https://go.microsoft.com/fwlink/?linkid=870924 Comentário: Wet-chemistry
Note on K698: [Comentário encadeado] Sua versão do Excel permite que você leia este comentário encadeado, no entanto, as edições serão removidas se o arquivo for aberto em uma versão mais recente do Excel. Saiba mais: https://go.microsoft.com/fwlink/?linkid=870924 Comentário: 500+900
Note on K699: [Comentário encadeado] Sua versão do Excel permite que você leia este comentário encadeado, no entanto, as edições serão removidas se o arquivo for aberto em uma versão mais recente do Excel. Saiba mais: https://go.microsoft.com/fwlink/?linkid=870924 Comentário: 500+900
Note on K700: [Comentário encadeado] Sua versão do Excel permite que você leia este comentário encadeado, no entanto, as edições serão removidas se o arquivo for aberto em uma versão mais recente do Excel. Saiba mais: https://go.microsoft.com/fwlink/?linkid=870924 Comentário: 500+900
Note on K701: [Comentário encadeado] Sua versão do Excel permite que você leia este comentário encadeado, no entanto, as edições serão removidas se o arquivo for aberto em uma versão mais recente do Excel. Saiba mais: https://go.microsoft.com/fwlink/?linkid=870924 Comentário: 500+900
Note on K702: [Comentário encadeado] Sua versão do Excel permite que você leia este comentário encadeado, no entanto, as edições serão removidas se o arquivo for aberto em uma versão mais recente do Excel. Saiba mais: https://go.microsoft.com/fwlink/?linkid=870924 Comentário: 500+900
Note on K703: [Comentário encadeado] Sua versão do Excel permite que você leia este comentário encadeado, no entanto, as edições serão removidas se o arquivo for aberto em uma versão mais recente do Excel. Saiba mais: https://go.microsoft.com/fwlink/?linkid=870924 Comentário: 500+900
Note on K704: [Comentário encadeado] Sua versão do Excel permite que você leia este comentário encadeado, no entanto, as edições serão removidas se o arquivo for aberto em uma versão mais recente do Excel. Saiba mais: https://go.microsoft.com/fwlink/?linkid=870924 Comentário: 500+900
Note on K705: [Comentário encadeado] Sua versão do Excel permite que você leia este comentário encadeado, no entanto, as edições serão removidas se o arquivo for aberto em uma versão mais recente do Excel. Saiba mais: https://go.microsoft.com/fwlink/?linkid=870924 Comentário: 500+900
Note on K706: [Comentário encadeado] Sua versão do Excel permite que você leia este comentário encadeado, no entanto, as edições serão removidas se o arquivo for aberto em uma versão mais recente do Excel. Saiba mais: https://go.microsoft.com/fwlink/?linkid=870924 Comentário: 500+900
Note on K707: [Comentário encadeado] Sua versão do Excel permite que você leia este comentário encadeado, no entanto, as edições serão removidas se o arquivo for aberto em uma versão mais recente do Excel. Saiba mais: https://go.microsoft.com/fwlink/?linkid=870924 Comentário: 500+900
Note on K708: [Comentário encadeado] Sua versão do Excel permite que você leia este comentário encadeado, no entanto, as edições serão removidas se o arquivo for aberto em uma versão mais recente do Excel. Saiba mais: https://go.microsoft.com/fwlink/?linkid=870924 Comentário: 500+900
Note on K709: [Comentário encadeado] Sua versão do Excel permite que você leia este comentário encadeado, no entanto, as edições serão removidas se o arquivo for aberto em uma versão mais recente do Excel. Saiba mais: https://go.microsoft.com/fwlink/?linkid=870924 Comentário: 500+900
Note on K710: [Comentário encadeado] Sua versão do Excel permite que você leia este comentário encadeado, no entanto, as edições serão removidas se o arquivo for aberto em uma versão mais recente do Excel. Saiba mais: https://go.microsoft.com/fwlink/?linkid=870924 Comentário: 500+900
Note on K711: [Comentário encadeado] Sua versão do Excel permite que você leia este comentário encadeado, no entanto, as edições serão removidas se o arquivo for aberto em uma versão mais recente do Excel. Saiba mais: https://go.microsoft.com/fwlink/?linkid=870924 Comentário: 500+900
Note on Q712: [Comentário encadeado] Sua versão do Excel permite que você leia este comentário encadeado, no entanto, as edições serão removidas se o arquivo for aberto em uma versão mais recente do Excel. Saiba mais: https://go.microsoft.com/fwlink/?linkid=870924 Comentário: Hydrothermal carbonization
Note on Q713: [Comentário encadeado] Sua versão do Excel permite que você leia este comentário encadeado, no entanto, as edições serão removidas se o arquivo for aberto em uma versão mais recente do Excel. Saiba mais: https://go.microsoft.com/fwlink/?linkid=870924 Comentário: Hydrothermal carbonization
Note on Q714: [Comentário encadeado] Sua versão do Excel permite que você leia este comentário encadeado, no entanto, as edições serão removidas se o arquivo for aberto em uma versão mais recente do Excel. Saiba mais: https://go.microsoft.com/fwlink/?linkid=870924 Comentário: Hydrothermal carbonization
Note on Q715: [Comentário encadeado] Sua versão do Excel permite que você leia este comentário encadeado, no entanto, as edições serão removidas se o arquivo for aberto em uma versão mais recente do Excel. Saiba mais: https://go.microsoft.com/fwlink/?linkid=870924 Comentário: Hydrothermal carbonization
Note on Q716: [Comentário encadeado] Sua versão do Excel permite que você leia este comentário encadeado, no entanto, as edições serão removidas se o arquivo for aberto em uma versão mais recente do Excel. Saiba mais: https://go.microsoft.com/fwlink/?linkid=870924 Comentário: Hydrothermal carbonization
Note on Q753: [Comentário encadeado] Sua versão do Excel permite que você leia este comentário encadeado, no entanto, as edições serão removidas se o arquivo for aberto em uma versão mais recente do Excel. Saiba mais: https://go.microsoft.com/fwlink/?linkid=870924 Comentário: Mixing
Note on Q757: [Comentário encadeado] Sua versão do Excel permite que você leia este comentário encadeado, no entanto, as edições serão removidas se o arquivo for aberto em uma versão mais recente do Excel. Saiba mais: https://go.microsoft.com/fwlink/?linkid=870924 Comentário: Sol-gel and hydrothermal
Note on AU757: [Comentário encadeado] Sua versão do Excel permite que você leia este comentário encadeado, no entanto, as edições serão removidas se o arquivo for aberto em uma versão mais recente do Excel. Saiba mais: https://go.microsoft.com/fwlink/?linkid=870924 Comentário: 62.50 mg/g
Note on AU758: [Comentário encadeado] Sua versão do Excel permite que você leia este comentário encadeado, no entanto, as edições serão removidas se o arquivo for aberto em uma versão mais recente do Excel. Saiba mais: https://go.microsoft.com/fwlink/?linkid=870924 Comentário: 55.00 mg/g
Note on Q778: [Comentário encadeado] Sua versão do Excel permite que você leia este comentário encadeado, no entanto, as edições serão removidas se o arquivo for aberto em uma versão mais recente do Excel. Saiba mais: https://go.microsoft.com/fwlink/?linkid=870924 Comentário: Impregnation and Hydrolysis
Note on Q779: [Comentário encadeado] Sua versão do Excel permite que você leia este comentário encadeado, no entanto, as edições serão removidas se o arquivo for aberto em uma versão mais recente do Excel. Saiba mais: https://go.microsoft.com/fwlink/?linkid=870924 Comentário: Impregnation and Hydrolysis
Note on Q780: [Comentário encadeado] Sua versão do Excel permite que você leia este comentário encadeado, no entanto, as edições serão removidas se o arquivo for aberto em uma versão mais recente do Excel. Saiba mais: https://go.microsoft.com/fwlink/?linkid=870924 Comentário: Impregnation and Hydrolysis
Note on Q781: [Comentário encadeado] Sua versão do Excel permite que você leia este comentário encadeado, no entanto, as edições serão removidas se o arquivo for aberto em uma versão mais recente do Excel. Saiba mais: https://go.microsoft.com/fwlink/?linkid=870924 Comentário: Impregnation and Hydrolysis
Note on Q782: [Comentário encadeado] Sua versão do Excel permite que você leia este comentário encadeado, no entanto, as edições serão removidas se o arquivo for aberto em uma versão mais recente do Excel. Saiba mais: https://go.microsoft.com/fwlink/?linkid=870924 Comentário: Impregnation and Hydrolysis
Note on Q783: [Comentário encadeado] Sua versão do Excel permite que você leia este comentário encadeado, no entanto, as edições serão removidas se o arquivo for aberto em uma versão mais recente do Excel. Saiba mais: https://go.microsoft.com/fwlink/?linkid=870924 Comentário: Impregnation and Hydrolysis
Note on Q784: [Comentário encadeado] Sua versão do Excel permite que você leia este comentário encadeado, no entanto, as edições serão removidas se o arquivo for aberto em uma versão mais recente do Excel. Saiba mais: https://go.microsoft.com/fwlink/?linkid=870924 Comentário: Impregnation and Hydrolysis

## References
1 | 2018 | Abarna | Abarna B, T P, G.R R, LEMON PEEL GUIDED SOL-GEL SYNTHESIS OF VISIBLE LIGHT ACTIVE NANO ZINC OXIDE, Journal of Environmental Chemical Engineering (2018), https://doi.org/10.1016/j.jece.2018.10.056
2 | 2019 | Abdessemed | Abdessemed, A., Rasalingam, S., Abdessemed, S., Djebbar, K. E. Z., & Koodali, R. (2019). Impregnation of ZnO onto a Vegetal Activated Carbon from Algerian Olive Waste: A Sustainable Photocatalyst for Degradation of Ethyl Violet Dye. International Journal of Photoenergy, 2019, 1–13. doi:10.1155/2019/4714107
3 | 2021 | Ahmadi | Ahmadi, S., & Ganjidoust, H. (2021). Using banana peel waste to synthesize BPAC/ZnO nanocomposite for photocatalytic degradation of Acid Blue 25: Influential parameters, mineralization, biodegradability studies. Journal of Environmental Chemical Engineering, 9(5), 106010.
4 | 2017 | Akir | Sana Akir, Abderrahmane Hamdi, Ahmed Addad, Yannick Coffinier, Rabah Boukherroub, Amel Dakhlaoui Omrani, Facile synthesis of carbon-ZnO nanocomposite with enhanced visible light photocatalytic performance, Applied Surface Science http://dx.doi.org/10.1016/j.apsusc.2016.12.212
5 | 2020 | Alfred | Alfred, M. O., Omorogie, M. O., Bodede, O., Moodley, R., Ogunlaja, A., Adeyemi, O. G., … Unuabonah, E. I. (2020). Solar-Active Clay-TiO2 Nanocomposites Prepared via Biomass Assisted Synthesis: Efficient Removal of Ampicillin, Sulfamethoxazole and Artemether in Water. Chemical Engineering Journal, 125544.
6 | 2021 | Alsaiari | Mabkhoot Alsaiari, Biomass-derived active carbon (AC) modified TiO2 photocatalyst for efficient photocatalytic reduction of chromium (VI) under visible light, Arabian Journal of Chemistry, Volume 14, Issue 8, 2021, 103258, ISSN 1878-5352, https://doi.org/10.1016/j.arabjc.2021.103258.
7 | 2021 | Ameen | Ameen, F., Dawoud, T., & AlNadhari, S. (2021). Ecofriendly and low-cost synthesis of ZnO nanoparticles from Acremonium potronii for the photocatalytic degradation of azo dyes. Environmental Research, 202, 111700.
8 | 2016 | Antonopoulou | Antonopoulou, M., Chondrodimou, I., Bairamis, F., Giannakas, A., & Konstantinou, I. (2016). Photocatalytic reduction of Cr(VI) by char/TiO2 composite photocatalyst: optimization and modeling using the response surface methodology (RSM). Environmental Science and Pollution Research, 24(2), 1063–1072. doi:10.1007/s11356-016-6779-x
9 | 2020 | Asgharzadeh | F. Asgharzadeh et al., Heterogeneous photocatalytic degradation of metronidazole from aqueous solutions using Fe3O4/TiO2 supported on biochar. Desalination and Water Treatment 175 (2020) 304–315
10 | 2021 | Asgharzadeh | Asgharzadeh, F., Kalantary, R.R., Gholami, M. et al. TiO2-decorated magnetic biochar mediated heterogeneous photocatalytic degradation of tetracycline and evaluation of antibacterial activity. Biomass Conv. Bioref. (2021). https://doi.org/10.1007/s13399-021-01685-6
11 | 2021 | Brombilla | Vitória de Lima Brombilla, Joseane Sarmento Lazarotto, Siara Silvestri, Kéllen Francine Anschau, Guilherme Luiz Dotto & Edson Luiz Foletto (2021): Biochar derived from yerba-mate (Ilex paraguariensis) as an alternative TiO2 support for enhancement of activity toward Rhodamine-B degradation in water, Chemical Engineering Communications photocatalytic
12 | 2018 | Cai | Cai, X. X.; Li, J.; Liu, Y. G.; Yan, Z. L.; Tan, X. F.; Liu, S. B.; Zeng, G. M.; Gu, Y. L.; Hu, X. J.; Jiang, L. H., Titanium dioxide-coated biochar composites as adsorptive and photocatalytic degradation materials for the removal of aqueous organic pollutants. Journal of Chemical Technology and Biotechnology 2018, 93, (3), 783-791.
13 | 2021 | Chakhtouna | Chakhtouna, H., Zari, N., Bouhfid, R., Qaiss, A. el kacem, & Benzeid, H. (2021). Novel photocatalyst based on date palm fibers for efficient dyes removal. Journal of Water Process Engineering, 43, 102167. doi:10.1016/j.jwpe.2021.102167
14 | 2017 | Chekem | Chekem, C.T., Richardson, Y., Plantard, G. et al. From Biomass Residues to Titania Coated Carbonaceous Photocatalysts: A Comparative Analysis of Different Preparation Routes for Water Treatment Application. Waste Biomass Valor 8, 2721–2733 (2017).
15 | 2019 | Chen | Chen M, Bao C, Hu D, Jin X, Huang Q (2019) Facile and low-cost fabrication of Zn/biochar nanocomposites from jute fibers for efficient and stable photodegradation of methylene blue dye. J Anal Appl Pryolysis. 139:319–332
16 | 2018 | Cruz | Cruz G, Gómez MM, Solis JL et al. (2018) Composites of ZnO nanoparticles and biomass based activated carbon: adsorption, photocatalytic and antibacterial capacities. Water Sci Technol 2017(2):492–508
17 | 2018 | D´avila-Jimenez | D´avila-Jimenez MM, Elizalde-Gonz´alez MP, Guerrero-Morales MA, Mattusch J, Preparation, characterization, and application of TiO2/Carbon composite: Adsorption, desorption and photocatalysis of Gd-DOTA, Process Safety and Environmental Protection (2018), https://doi.org/10.1016/j.psep.2018.09.012
18 | 2019 | Djellabi | Djellabi, R., Yang, B., Wang, Y., Cui, X. & Zhao, X. Carbonaceous biomasstitania composites with Ti–O–C bonding bridge for efficient photocatalytic reduction of Cr(VI) under narrow visible light. Chem. Eng. J. 366, 172–180
19 | 2018 | Donar | Donar, Y.O.; Bilge, S.; Sına˘ g, A.; Pliekhov, O. TiO2/Carbon Materials Derived from Hydrothermal Carbonization of Waste Biomass: A Highly Ecient, Low-Cost Visible-Light-Driven Photocatalyst. ChemCatChem 2018, 10, 1134–1139.
20 | 2019 | El Mouchtari | El Mouchtari EM, Daou C, Rafqah S, Najjar F, Anane H, Piram A, Hamadeh A, Briche S, Wong-Wah-Chung P, TiO2 and activated carbon of Argania Spinosa tree nutshells composites for the adsorption photocatalysis removal of pharmaceuticals from aqueous solution, Journal of Photochemistry and amp; Photobiology, A: Chemistry (2019)
21 | 2017 | El-Salamony | El-Salamony, R. A. et al. Titania modified activated carbon prepared from sugarcane bagasse: adsorption and photocatalytic degradation of methylene blue under visible light irradiation. Environ. Technol. (United Kingdom) 38, 3122–3136 (2017).
22 | 2016 | El-Zawahry | El-Zawahry, M. M., Abdelghaffar, F., Abdelghaffar, R. A., & Mashaly, H. M. (2016). Functionalization of the aquatic weed water hyacinth Eichhornia crassipes by using zinc oxide nanoparticles for removal of organic dyes effluent. Fibers and Polymers, 17(2), 186–193. doi:10.1007/s12221-016-4818-3
23 | 2019 | Fazal | Fazal, T.; Razzaq, A.; Javed, F.; Hafeez, A.; Rashid, N.; Amjad, U.S.; Rehman, M.S.U.; Faisal, A.; Rehman, F. Integrating adsorption and photocatalysis: A cost effective strategy for textile wastewater treatment using hybrid biochar-TiO2 composite. J. Hazard. Mater. 2019.
24 | 2020 | Gholami | Gholami, P.; Khataee, A.; Soltani, R.D.C.; Dinpazhoh, L.; Bhatnagar, A. Photocatalytic degradation of gemifloxacin antibiotic using Zn-Co-LDH@biochar nanocomposite. J. Hazard. Mater. 2020, 382, 121070.
25 | 2020 | Gonçalves | M.G. Gonçalves, P.A. da Silva Veiga, M.R. Fornari, et al., Relationship of the physicochemical properties of novel ZnO/biochar composites to their efficiencies in the degradation of sulfamethoxazole and methyl orange, Science of the Total Environment (2020)
26 | 2019 | Guan | Guan K et al 2019 Synthesis and characterization of ZnO@RSDBC composites and their photo-oxidative degradation of Acid Orange 7 in water J. Mol. Struct.
27 | 2021 | He | He, Y., Wang, Y., Hu, J., Wang, K., Zhai, Y., Chen, Y., … Zhang, W. (2021). Photocatalytic property correlated with microstructural evolution of the biochar/ZnO composites. Journal of Materials Research and Technology, 11, 1308–1321. doi:10.1016/j.jmrt.2021.01.077
28 | 2016 | Jamil | Jamil, T. S., & Sharaf El-Deen, S. E. A. (2016). Removal of persistent tartrazine dye by photodegradation on TiO2nanoparticles enhanced by immobilized calcinated sewage sludge under visible light. Separation Science and Technology, 51(10), 1744–1756. doi:10.1080/01496395.2016.1170036
29 | 2021 | Jing | Jing, H.; Ji, L.;Wang, Z.; Guo, J.; Lu, S.; Sun, J.; Cai, L.;Wang, Y. Synthesis of ZnO Nanoparticles Loaded on Biochar Derived from Spartina alterniflora with Superior Photocatalytic Degradation Performance. Nanomaterials 2021, 11, 2479.
30 | 2018 | Kanakaraju | Kanakaraju, D., & Wong, S. P. (2018). Photocatalytic Efficiency of TiO2-Biomass Loaded Mixture for Wastewater Treatment. Journal of Chemistry, 2018, 1–14.
31 | 2014 | Khraisheh | Khraisheh, M., Kim, J., Campos, L., Al-Muhtaseb, A. H., Al-Hawari, A., Al Ghouti, M., & Walker, G. M. (2014). Removal of pharmaceutical and personal care products (PPCPs) pollutants from water by novel TiO2–Coconut Shell Powder (TCNSP) composite. Journal of Industrial and Engineering Chemistry, 20(3), 979–987.
32 | 2013 | Khraisheh | Khraisheh, M., Kim, J., Campos, L., Al-Muhtaseb, A. H., Walker, G. M., & AlGhouti, M. (2013). Removal of Carbamazepine from Water by a Novel TiO2–Coconut Shell Powder/UV Process: Composite Preparation and Photocatalytic Activity. Environmental Engineering Science, 30(9), 515–526.
33 | 2016 | kim | Kim, J. R.; Kan, E., Heterogeneous photocatalytic degradation of sulfamethoxazole in water using a biochar-supported TiO2 photocatalyst. J Environ Manage 2016, 180, 94-101.
34 | 2016 | kim | Jong Kyu Kim, Dae Gyu Jang, Luiza Cintra Campos, Yong Wook Jung, Jong-Ho Kim, Jin Chul Joo, "Synergistic Removal of Humic Acid in Water by Coupling Adsorption and Photocatalytic Degradation Using TiO2/Coconut Shell Powder Composite", Journal of Nanomaterials, vol. 2016, Article ID 7109015, 10 pages, 2016.
35 | 2021 | Kimbi Yaah | Kimbi Yaah, V. B., Ojala, S., Khallok, H., Laitinen, T., Selent, M., Zhao, H., … de Oliveira, S. B. (2021). Development and Characterization of Composite Carbon Adsorbents with Photocatalytic Regeneration Ability: Application to Diclofenac Removal from Water. Catalysts, 11(2), 173. doi:10.3390/catal11020173
36 | 2013 | Laohhasurayotin | K. Laohhasurayotin, S. Pookboonmee. Multifunctional properties of Ag/TiO2/bamboo charcoal composites: Preparation and examination through several characterization methods, Appl. Surf. Sci., 282 (2013) 236-244.
37 | 2017 | Lara-lopez | Lara-Lopez, Y., García-Rosales, G., Jimenez-Becerril, J., 2017. Synthesis and characterization of carbon-TiO2 -CeO2 composites and their applications in phenol degradation. J. Rare Earths 35, 551e558.
38 | 2020 | Lazarotto | Lazarotto, J. S., Lima Brombilla, V., Silvestri, S., & Foletto, E. L. (2020). Conversion of spent coffee grounds to biochar as promising TiO 2 support for effective degradation of diclofenac in water. Applied Organometallic Chemistry. doi:10.1002/aoc.6001
39 | 2012 | Le | Le, H. A., Linh, L. T., Chin, S., & Jurng, J. (2012). Photocatalytic degradation of methylene blue by a combination of TiO2-anatase and coconut shell activated carbon. Powder Technology, 225, 167–175.
40 | 2021 | Le | Le, P.T.; Le, D.N.; Nguyen, T.H.; Bui, H.T.; Pham, L.A.; Nguyen, L.L.; Nguyen, Q.S.; Nguyen, T.P.; Dang, T.H.; Duong, T.T.; et al. On the Degradation of Glyphosate by Photocatalysis Using TiO2/Biochar Composite Obtained from the Pyrolysis of Rice Husk. Water 2021, 13, 3326.
41 | 2020 | Leichtweis | Leichtweis, Jandira and Silvestri, Siara and Carissimi, Elvis, New Composite of Pecan Nutshells Biochar-Zno For Sequential Removal of Acid Red 97 by Adsorption and Photocatalysis. Available at SSRN: https://ssrn.com/abstract=3577789
42 | 2021 | Leichtweis | Jandira Leichtweis, Siara Silvestri, Nádia Stefanello, Elvis Carissimi, Degradation of ramipril by residues from the brewing industry: A new carbon-based photocatalyst compound, Chemosphere, Volume 281, 2021, 130987, ISSN 0045-6535, https://doi.org/10.1016/j.chemosphere.2021.130987.
43 | 2018 | Li | Li H, Hu J, Zhou X, Li X, Wang X (2018) An investigation of the biochar-based visible-light photocatalyst via a self-assembly strategy. J Environ Manag 217:175–182
44 | 2019 | Li | Li, H., Hu, J., Wang, X., & An, L. (2019). Development of a Bio-inspired Photo-recyclable Feather Carbon Adsorbent towards Removal of Amoxicillin Residue in Aqueous Solutions. Chemical Engineering Journal. doi:10.1016/j.cej.2019.03.160
45 | 2020 | Li | Y.J. Li, Y.Z. Fu, M.S. Zhu. Green synthesis of 3D tripyramid TiO2 architectures with assistance of aloe extracts for highly efficient photocatalytic degradation of antibiotic ciprofloxacin Appl. Catal. B Environ., 260 (2020), Article 118149
46 | 2017 | Lisowski | Lisowski, P.; Colmenares, J. C.; Masek, O.; Lisowski, W.; Lisovytskiy, D.; Kaminska, A.; Lomot, D., Dual Functionality of TiO2/Biochar Hybrid Materials: Photocatalytic Phenol Degradation in the Liquid Phase and Selective Oxidation of Methanol in the Gas Phase. Acs Sustainable Chemistry & Engineering 2017, 5, (7), 6274-6287.
47 | 2018 | Lisowski | P. Lisowski, J.C. Colmenares, O. Mašek, D. Łomot, O. Chernyayeva, D. Lisovytskiy, Novel biomass-derived hybrid TiO2/carbon material using tar-derived secondary char to improve TiO2 bonding to carbon matrix, J. Anal. Appl. Pyrol. 131 (2018) 35–41.
48 | 2018 | Lisowski | (a)Lisowski, P.; Colmenares, J. C.; Masek, O.; Lisowski, W.; Lisovytskiy, D.; Grzonka, J.; Kurzydłowski, K.(a) Design and Fabrication of TiO2/Lignocellulosic Carbon Materials: Relevance of Low temperature Sonocrystallization to Photocatalysts Performance. ChemCatChem 2018, 10, 3469−3480.
49 | 2018 | Liu | Liu, B.; Liu, S.; Meng, L.Y.; Li, Y.Y.; Wang, B.; Ma, M.G. Microwave-hydrothermal synthesis and photocatalytic properties of biomass charcoal/TiO2 nanocomposites. J. Saudi Chem. Soc. 2018, 22, 509–518.
50 | 2020 | Liu | Liu, W., He, T., Wang, Y., Ning, G., Xu, Z., Chen, X., … Zhao, Y. (2020). Synergistic adsorption-photocatalytic degradation effect and norfloxacin mechanism of ZnO/ZnS@BC under UV-light irradiation. Scientific Reports, 10(1). doi:10.1038/s41598-020-68517-x
51 | 2021 | Loo | Loo, W. W., Pang, Y. L., Lim, S., Wong, K. H., Lai, C. W., & Abdullah, A. Z. (2021). Enhancement of photocatalytic degradation of Malachite Green using iron doped titanium dioxide loaded on oil palm empty fruit bunch-derived activated carbon. Chemosphere, 272, 129588.
52 | 2019 | Lu | Lu, L., Shan, R., Shi, Y., Wang, S. & Yuan, H. A novel TiO2/biochar composite catalysts for photocatalytic degradation of methyl orange. Chemosphere 222, 391–398 (2019).
53 | 2015 | Luo | L. Luo, Y. Yang, M. Xiao, L. Bian, B. Yuan, Y. Liu, F. Jiang, X. Pan, A novel biotemplated synthesis of TiO2/wood charcoal composites for synergistic removal of bisphenol A by adsorption and photocatalytic degradation, Chemical Engineering Journal (2015), 262, 1275–1283, doi: http://dx.doi.org/10.1016/j.cej.2014.10.087
54 | 2022 | Luo | Hao Luo, Shunli Yu, Ming Zhong, Yuqi Han, Bitao Su, Ziqiang Lei, Waste biomass-assisted synthesis of TiO2 and N/O-contained graphene-like biochar composites for enhanced adsorptive and photocatalytic performances, Journal of Alloys and Compounds, Volume 899, 2022, 163287, ISSN 0925-8388, https://doi.org/10.1016/j.jallcom.2021.163287.
55 | 2015 | Makrigianni | Makrigianni, V., Giannakas, A., Daikopoulos, C., Deligiannakis, Y., & Konstantinou, I. (2015). Preparation, characterization and photocatalytic performance of pyrolytic-tire-char/TiO2 composites, toward phenol oxidation in aqueous solutions. Applied Catalysis B: Environmental, 174-175, 244–252. doi:10.1016/j.apcatb.2015.03.007
56 | 2013 | Matos | Matos, J; Hofman, M; Pietrzak, R, Synergy effect in the photocatalytic degradation of methylene blue on a suspended mixture of TiO2 and N-containing carbons; CA R B O N 5 4 ( 2 0 1 3 ) 4 6 0 –4 7 1
57 | 2017 | MAtos | J. Matos, S. Miralles-Cuevas, A. Ruíz-Delgado, I. Oller, and S. Malato, “Development of TiO2-C photocatalysts for solar treatment of polluted water,” Carbon, vol. 122, pp. 361–373, 2017.
58 | 2018 | Mian | Mian, M. M., Liu, G., Yousaf, B., Fu, B., Ahmed, R., Abbas, Q., … Ruijia, L. (2018). One-step synthesis of N-doped metal/biochar composite using NH 3 -ambiance pyrolysis for efficient degradation and mineralization of methylene blue. Journal of Environmental Sciences. doi:10.1016/j.jes.2018.06.014
59 | 2019 | Mian | Md Manik Mian, Guijian Liu, Sewage sludge-derived TiO2/Fe/Fe3C-biochar composite as an efficient heterogeneous catalyst for degradation of methylene blue, Chemosphere, Volume 215, 2019, Pages 101-114, ISSN 0045-6535, https://doi.org/10.1016/j.chemosphere.2018.10.027.
60 | 2019 | Moraes | N.P. de Moraes, L.A. Bacetto, G.S. dos Santos, M.L.C. Pinto da Silva, J.P.B. Machado, T.M.B. Campos, G.P. Thim, L.A. RodriguesSynthesis of novel ZnO/carbon xerogel composites: effect of carbon content and calcination temperature on their structural and photocatalytic properties. Ceram. Int., 45 (2019), pp. 3657-3667, 10.1016/j.ceramint.2018.11.027
61 | 2016 | Natarajan | Sivakumar Natarajan, T., Bajaj, H. C., & Tayade, R. J. (2016). Palmyra tuber peel derived activated carbon and anatase TiO 2 nanotube based nanocomposites with enhanced photocatalytic performance in rhodamine 6G dye degradation. Process Safety and Environmental Protection, 104, 346–357. doi:10.1016/j.psep.2016.09.021
62 | 2021 | Nguyen | Nguyen, L.T.; Nguyen, H.T.; Nguyen, K.M.; Pham, T.T.; Bruggen, B.V.d. Combined Adsorption and Photocatalytic Degradation for Ciprofloxacin Removal Using Sugarcane Bagasse/N,S-TiO2 Powder Composite. Water 2021, 13, 2300. https://doi.org/10.3390/w13162300
63 | 2017 | Nithiyadevi | Nithiyadevi, K., Ravichandran, K. Enhancement of Photocatalytic and Antibacterial Activities of ZnO:Ag Nanopowders Through the Addition of Bamboo Charcoal: An Efficient Natural Adsorbent. Acta Metall. Sin. (Engl. Lett.) 30, 1249–1256 (2017).
64 | 2019 | Pang | Qiu-Hu PANG, Guang-Fu LIAO, Xiao-Yu HU, Quan-Yuan ZHANG, Zu-Shun XU. Porous Bamboo Charcoal/TiO2 Nanocomposites: Preparation and Photocatalytic Property[J].Journal of Inorganic Materials, 2019, 34(2): 219-224.
65 | 2021 | Pang | Pang, Y. L., Chuo, H. S., Lim, S., & Chong, W. C. (2021). Photocatalytic degradation of malachite green using titanium dioxide immobilised on oil palm empty fruit bunch derived cellulose. Materials Today: Proceedings, 46, 2017–2023. doi:10.1016/j.matpr.2021.02.684
66 | 2021 | Pang | Pang, Y. L., Law, Z. X., Lim, S., Chan, Y. Y., Shuit, S. H., Chong, W. C., & Lai, C. W. (2021). Enhanced photocatalytic degradation of methyl orange by coconut shell–derived biochar composites under visible LED light irradiation. Environmental Science and Pollution Research, 28(21), 27457–27473. doi:10.1007/s11356-020-12251-4
67 | 2019 | Peñas-Garzón | Peñas-Garzón, M.; Gómez-Avilés, A.; Bedia, J.; Rodriguez, J.J.; Belver, C. Effect of Activating Agent on the Properties of TiO2/Activated Carbon Heterostructures for Solar Photocatalytic Degradation of Acetaminophen. Materials 2019, 12, 378.
68 | 2021 | Peñas-Garzón | Manuel Peñas-Garzón, Wael H.M. Abdelraheem, Carolina Belver, Juan J. Rodriguez, Jorge Bedia, Dionysios D. Dionysiou,TiO2-carbon microspheres as photocatalysts for effective remediation of pharmaceuticals under simulated solar light, Separation and Purification Technology, Volume 275, 2021, 119169, ISSN 1383-5866, https://doi.org/10.1016/j.seppur.2021.119169.
69 | 2019 | Peng | Peng, X.; Wang, M.; Hu, F.; Qiu, F.; Dai, H.; Cao, Z. Facile fabrication of hollow biochar carbon-doped TiO2/CuO composites for the photocatalytic degradation of ammonia nitrogen from aqueous solution. J. Alloys Compd. 2019, 770, 1055–1063.
70 | 2019 | Quarta | A. Quarta, R.M. Novais, S. Bettini, M. Iafisco, R.C. Pullar, C. PiccirilloA sustainable multi-function biomorphic material for pollution remediation or UV absorption: aerosol assisted preparation of highly porous ZnO-based materials from cork templates. J. Environ. Chem. Eng., 7 (2019), Article 102936, 10.1016/j.jece.2019.102936
71 | 2015 | Ragupathy | Ragupathy S, Raghu K, Prabu P. Synthesis and characterization of TiO2 loaded cashew nut shell activated carbon and photocatalytic activity on BG and MB dyes under sunlight radiation. Spectrochim. Acta. A. Mol. Biomol. Spectrosc. 2015;138:314–320.
72 | 2018 | Ramya | V. Ramya, D. Murugan, C. Lajapathirai, A. Sivasamy, Activated carbon (prepared from secondary sludge biomass) supported semiconductor zinc oxide nanocomposite photocatalyst for reduction of Cr(VI) under visible light irradiation, Journal of Environmental Chemical Engineering (2018), https://doi.org/10.1016/j.jece.2018.08.055
73 | 2020 | Shan | Shan, R., Lu, L., Gu, J., Zhang, Y., Yuan, H., Chen, Y., & Luo, B. (2020). Photocatalytic degradation of methyl orange by Ag/TiO2/biochar composite catalysts in aqueous solutions. Materials Science in Semiconductor Processing, 114, 105088. doi:10.1016/j.mssp.2020.105088
74 | 2021 | Silva | Carla Patrícia Silva, Diogo Pereira, Vânia Calisto, Manuel A. Martins, Marta Otero, Valdemar I. Esteves, Diana L.D. Lima, Biochar-TiO2 magnetic nanocomposites for photocatalytic solar-driven removal of antibiotics from aquaculture effluents, Journal of Environmental Management, Volume 294, 2021, 112937, ISSN 0301-4797, https://doi.org/10.1016/j.jenvman.2021.112937.
75 | 2019 | Silvestri | Silvestri, S. et al. TiO2 supported on Salvinia molesta biochar for heterogeneous photocatalytic degradation of Acid Orange 7 dye. J. Environ. Chem. Eng. 7, 102879 (2019).
76 | 2020 | Silvestri | S. Silvestri, N. Stefanello, A.A. Sulkovski, E.L. FolettoPreparation of TiO2 supported on MDF biochar for simultaneous removal of methylene blue by adsorption and photocatalysis. J. Chem. Technol. Biotechnol. (2020), 10.1002/jctb.6279 in press
77 | 2022 | Silvestri | Silvestri Siara, Carissimi Elvis, Rajendran Harishkumar, Padmanaban Velayudhaperumal Chellam, ZnAl2O4 supported on lychee-biochar applied to ibuprofen photodegradation, Materials Research Bulletin, Volume 145, 2022, 111530, ISSN 0025-5408, https://doi.org/10.1016/j.materresbull.2021.111530.
78 | 2022 | Song | Chuanfu Song, Kunyuan Chen, Mingxin Chen, Xin Jin, Guangrong Liu, Xiaohu Du, Dong Chen, Qiang Huang, Sequential combined adsorption and solid-phase photocatalysis to remove aqueous organic pollutants by H3PO4-modified TiO2 nanoparticles anchored on biochar, Journal of Water Process Engineering, Volume 45, 2022, 102467, ISSN 2214-7144, https://doi.org/10.1016/j.jwpe.2021.102467.
79 | 2020 | Su | Bitao Su, Ming Zhong, Lijuan Han, Miaomiao Wei, Yang Liu, Haidong Yang, Ziqiang Lei, Eco-friendly preparation of hierarchically self-assembly porous ZnO nanosheets for enhanced photocatalytic performance, Materials Research Bulletin, Volume 124, 2020, 110777, ISSN 0025-5408, https://doi.org/10.1016/j.materresbull.2020.110777.
80 | 2020 | Sultana | K.A. Sultana, M.T. Islam, J.A. Silva, R.S. Turley, J.A. Hernandez-Viezcas, J.L. Gardea-Torresdey, J.C. Noveron Sustainable synthesis of zinc oxide nanoparticles for photocatalytic degradation of organic pollutant and generation of hydroxyl radical J. Mol. Liq., 307 (2020), Article 112931
81 | 2019 | Tafreshi | N. Tafreshi, S. Sharifnia, S. Moradi Dehaghi, Photocatalytic treatment of a multicomponent petrochemical wastewater by floatable ZnO/Oak charcoal composite: Optimization of operating parameters, Journal of Environmental Chemical Engineering, Volume 7, Issue 5, 2019, 103397, ISSN 2213-3437, https://doi.org/10.1016/j.jece.2019.103397.
82 | 2019 | Telegang Chekem | C. Telegang Chekem, V. Goetz, Y. Richardson, G. Plantard, J. Blin, Modelling of adsorption/photodegradation phenomena on AC-TiO2 composite catalysts for water treatment detoxification, Catalysis Today, Volume 328,2019, Pages 183-188, ISSN 0920-5861, https://doi.org/10.1016/j.cattod.2018.12.038.
83 | 2016 | Upneja | Upneja, G. Dou, C. Gopu, C. A. Johnson, A. Newman, A. Suleimenov and J. L. Goldfarb, Sustainable waste mitigation: Biotemplated nanostructured ZnO for photocatalytic water treatment via extraction of biofuels from hydrothermal carbonization of banana stalk. RSC Adv., 2016, DOI: 10.1039/C6RA21663C.
84 | 2017 | Vinayagam | M. Vinayagam, S. Ramachandran, V. Ramya, A. Sivasamy. Photocatalytic degradation of orange G dye using ZnO/biomass activated carbon nanocomposite J. Environ. Chem. Eng. (2017), pp. 0-1
85 | 2013 | Wang | X. Wang, Z. Wu, Y. Wang, W. Wang, X. Wang, Y. Bu, J. Zhao, Adsorption–photodegradation of humic acid in water by using ZnOcoupled TiO2/bamboo charcoal under visible light irradiation. J. Hazard. Mater., 262 (2013) 16-24.
86 | 2017 | Wang | H. Wang, X. Qiu, R. Zhong, F. Fu, Y. Qian, D. YangOne-pot in-situ preparation of a lignin-based carbon/ZnO nanocomposite with excellent photocatalytic performance Mater. Chem. Phys., 199 (2017), pp. 193-202
87 | 2018 | Wang | Wang, B., Liu, B., Ji, X. X. & Ma, M. G. Synthesis, characterization, and photocatalytic properties of Bamboo charcoal/TiO2 composites using four sizes powder. Materials (Basel). 11, (2018).
88 | 2018 | Wang | Wang S, Zhou Y, Han S, Wang N, Yin W, Yin X, Gao B, Wang X, Wang J (2018b) Carboxymethyl cellulose stabilized ZnO/biochar nanocomposites: enhanced adsorption and inhibited photocatalytic degradation of methylene blue. Chemosphere 197:20–25
89 | 2019 | Wang | Wei Wang, Hu Chen, Jiaojiao Fang, Min Lai, Large-scale preparation of rice-huskderived mesoporous SiO2@TiO2 as efficient and promising photocatalysts for organic contaminants degradation, Appl. Surf. Sci. 467–468 (2019) 1187–1194.
90 | 2020 | Wang | Wang, W., Zhang, J., Chen, T. et al. Preparation of TiO2-modified Biochar and its Characteristics of Photo-catalysis Degradation for Enrofloxacin. Sci Rep 10, 6588 (2020). https://doi.org/10.1038/s41598-020-62791-5
91 | 2015 | Wu | F. Wu, W. Liu,Qiu, J. Li, W. Zhou, Y. Fang, S. Zhang, X. Li, Enhanced photocatalytic degradation and adsorption of methylene blue via TiO2 nanocrystals supported on graphene-like bamboo charcoal, Applied Surface Science (2015), http://dx.doi.org/10.1016/j.apsusc.2015.08.161
92 | 2021 | Wu | Chunxu Wu, Jiaqi Zhang, Bin Fang, Yongqian Cui, Zipeng Xing, Zhenzi Li, Wei Zhou, Self-floating biomass charcoal supported flower-like plasmon silver/carbon, nitrogen co-doped defective TiO2 as robust visible light photocatalysts, Journal of Cleaner Production, Volume 329, 2021, 129723, ISSN 0959-6526, https://doi.org/10.1016/j.jclepro.2021.129723.
93 | 2019 | Xie | Xie, X.; Li, S.; Zhang, H.;Wang, Z.; Huang, H. Promoting charge separation of biochar-based Zn-TiO2/pBC in the presence of ZnO for efficient sulfamethoxazole photodegradation under visible light irradiation. Sci. Total Environ. 2019, 659, 529–539.
94 | 2018 | Xue | Xue, H.; Chen, Y.; Liu, X.; Qian, Q.; Luo, Y.; Cui, M.; Chen, Y.; Yang, D.-P.; Chen, Q. Visible light-assisted efficient degradation of dye pollutants with biomass-supported TiO2 hybrids. Mater. Sci. Eng. C 2018, 82, 197–203.
95 | 2021 | Yang | Yang, C. X., Zhu, Q., Dong, W. P., Fan, Y. Q., & Wang, W. L. (2021). Preparation and Characterization of Phosphoric Acid-Modified Biochar Nanomaterials with Highly Efficient Adsorption and Photodegradation Ability. Langmuir, 37(30), 9253–9263. doi:10.1021/acs.langmuir.1c01468
96 | 2014 | Yu | Yu, H.-Y., Chen, G.-Y., Wang, Y.-B., & Yao, J.-M. (2014). A facile one-pot route for preparing cellulose nanocrystal/zinc oxide nanohybrids with high antibacterial and photocatalytic activity. Cellulose, 22(1), 261–273. doi:10.1007/s10570-014-0491-0
97 | 2015 | Yu | Yu, X., Qin, A., Liao, L., Du, R., Tian, N., Huang, S., & Wei, C. (2015). Removal of Organic Dyes by Nanostructure ZnO-Bamboo Charcoal Composites with Photocatalysis Function. Advances in Materials Science and Engineering, 2015, 1–6. doi:10.1155/2015/252951
98 | 2020 | Yu | Y. Yu, Q. An, L. Jin, N. Luo, Z. Li, J. Jiang Unraveling sorption of Cr (VI) from aqueous solution by FeCl3 and ZnCl2-modified corn stalks biochar: implicit mechanism and application. Bioresour. Technol., 297 (2020), Article 122466
99 | 2021 | Yu | Fang Yu, Fengyu Tian, Haowen Zou, Zihan Ye, Chuang Peng, Jinsheng Huang, Yulin Zheng, Yue Zhang, Yicheng Yang, Xiaoqian Wei, Bin Gao, ZnO/biochar nanocomposites via solvent free ball milling for enhanced adsorption and photocatalytic degradation of methylene blue, Journal of Hazardous Materials, Volume 415, 2021, 125511, ISSN 0304-3894, https://doi.org/10.1016/j.jhazmat.2021.125511.
100 | 2019 | Zhai | Zhai S, Li M, Wang D, Zhang L, Yang Y, Fu S (2019) In situ loading metal oxide particles on bio-chars: reusable materials for efficient removal of methylene blue from wastewater. J Clean Prod 220:460–474. https://doi.org/10.1016/j.jclepro.2019.02.152
101 | 2018 | Zhang | Zhang, S.; Lu, X., Treatment of wastewater containing Reactive Brilliant Blue KN-R using TiO2/BC composite as heterogeneous photocatalyst and adsorbent. Chemosphere 2018, 206, 777-783.
102 | 2014 | Zhang | W. Zhang, Y. Huang, P. Liu, Y. Zhao, H. Wu, M. Guan, H. Zhang. TiO2 supported on bamboo charcoal for H2O2-assisted pollutant degradation under solar light. Mater. Sci. Semicond. Process., 17 (2014), pp. 124-128
103 | 2017 | Zhang | Zhang, H. et al. TiO2 supported on reed straw biochar as an adsorptive and photocatalytic composite for the efficient degradation of sulfamethoxazole in aqueous matrices. Chemosphere 185, 351–360 (2017).
104 | 2018 | Zhang | G. Zhang, T. Zhang, B. Li, S. Jiang, X. Zhang, L. Hai, W. Wu, X. Chen Tubular structure TiO2/C/TiO2 hybrid derived from the waste of the fluff of chinar tree J. Alloy. Comp., 737 (2018), pp. 774-789
105 | 2020 | Zhang | Y. Zhang, P. Su, D. Weathersby, Q. Zhang, J. Zheng, R. Fan, J. Zhang, Q. Dai. Synthesis of γ-Fe2O3-ZnO-biochar nanocomposites for Rhodamine B removal Appl. Surf. Sci., 501 (2020), p. 144217
106 | 2020 | Zhang | Zhang, Y., Zhao, G., Xuan, Y., Gan, L., & Pan, M. (2020). Enhanced photocatalytic performance for phenol degradation using ZnO modified with nano-biochar derived from cellulose nanocrystals. Cellulose. doi:10.1007/s10570-020-03581-0
107 | 2021 | Zhou | Yushun Zhou, Taimei Cai, Shuai Liu, Yanyan Liu, Huijie Chen, Zhongtian Li, Jun Du, Zhiqiang Lei, Hailong Peng, N-doped magnetic three-dimensional carbon microspheres@TiO2 with a porous architecture for enhanced degradation of tetracycline and methyl orange via adsorption/photocatalysis synergy, Chemical Engineering Journal, Volume 411, 2021, 128615, ISSN 1385-8947, https://doi.org/10.1016/j.cej.2021.128615.

## PCA_par dataset
Bclass | Sem | BCP_S | BCP_M | POL_class | Light | BCP_temp | POL_conc | BCP_conc | R_time | BET | Bandgap | ADS | RE
AF | Zn | One-step | Sol-gel | Dye | VIS | 500 | 20.4 | 2 | 150 | 30 | 2.93 | 48 | 100
AF | Zn | One-step | Sol-gel | Dye | VIS | 500 | 20.4 | 2 | 150 | 24 | 2.97 | 30 | 85
AF | Zn | One-step | Sol-gel | Dye | VIS | 500 | 20.4 | 2 | 150 | 25 | 2.96 | 34 | 88
AF | Zn | One-step | Sol-gel | Dye | VIS | 500 | 20.4 | 2 | 150 | 26 | 2.91 | 40 | 90
IM | Zn | Multi-step | Impregnation | Dye | UV | 400 | 20 | 0.5 | 120 | 392 | 3.75 | 40 | 100
AF | Ti | One-step | US-assisted | Metal | VIS | 500 | 10 | 0.5 | 40 | 55.13 | 2.81 | 19 | 100
AF | Ti | One-step | US-assisted | Metal | VIS | 500 | 10 | 0.5 | 75 | 30.04 | 2.95 | 18 | 100
AF | Ti | One-step | US-assisted | Metal | VIS | 500 | 10 | 0.5 | 50 | 55.13 | 2.81 | 19 | 100
AF | Ti | One-step | US-assisted | Metal | VIS | 500 | 10 | 0.5 | 125 | 30.04 | 2.95 | 18 | 100
AF | Ti | One-step | US-assisted | Metal | SUN-S | 500 | 10 | 0.5 | 30 | 55.13 | 2.81 | 19 | 100
AF | Ti | One-step | US-assisted | Metal | SUN-S | 500 | 10 | 0.5 | 45 | 30.04 | 2.95 | 18 | 100
AF | Ti | Multi-step | Impregnation | Dye | VIS | 90 | 10 | 1 | 420 | 72.5 | 2.3 | 10 | 96.97
AF | Ti | Multi-step | Impregnation | Dye | VIS | 90 | 10 | 1 | 420 | 72.1 | 2.5 | 5 | 82.52
AF | Ti | Multi-step | Impregnation | Dye | UV | 110 | 100 | 1 | 180 | 193.6 | 2.1 | 70 | 91.44
AF | Ti | Multi-step | Impregnation | Dye | UV | 110 | 100 | 1 | 180 | 242.2 | 2.6 | 40 | 64.28
AF | Ti | Multi-step | Impregnation | Dye | VIS | 110 | 100 | 1 | 180 | 193.6 | 2.1 | 70 | 95.64
AF | Ti | Multi-step | Impregnation | Dye | VIS | 110 | 100 | 1 | 180 | 242.2 | 2.6 | 40 | 74.68
AF | Ti | Multi-step | Impregnation | Dye | VIS | 110 | 80 | 1 | 180 | 193.6 | 2.1 | 70 | 99.41
AF | Ti | Multi-step | Impregnation | Dye | VIS | 110 | 120 | 1 | 180 | 193.6 | 2.1 | 70 | 89.8
AF | Ti | Multi-step | Impregnation | Dye | VIS | 110 | 140 | 1 | 180 | 193.6 | 2.1 | 70 | 72.29
AF | Ti | Multi-step | Impregnation | Dye | VIS | 110 | 100 | 0.5 | 180 | 193.6 | 2.1 | 70 | 67.04
AF | Ti | Multi-step | Impregnation | Dye | VIS | 110 | 100 | 0.75 | 180 | 193.6 | 2.1 | 70 | 88.6
AF | Zn | Multi-step | Hydrothermal | Pharmaceutical | UV | 90 | 15 | 0.75 | 130 | 95.76 | 1.83 | 10 | 92.7
AF | Zn | Multi-step | Hydrothermal | Pharmaceutical | UV | 90 | 15 | 0.15 | 130 | 95.76 | 1.83 | 5 | 35
AF | Zn | Multi-step | Hydrothermal | Pharmaceutical | UV | 90 | 15 | 0.3 | 130 | 95.76 | 1.83 | 6 | 55
AF | Zn | Multi-step | Hydrothermal | Pharmaceutical | UV | 90 | 15 | 0.45 | 130 | 95.76 | 1.83 | 6 | 70
AF | Zn | Multi-step | Hydrothermal | Pharmaceutical | UV | 90 | 15 | 0.6 | 130 | 95.76 | 1.83 | 8 | 80
AF | Zn | Multi-step | Hydrothermal | Pharmaceutical | UV | 90 | 20 | 0.75 | 130 | 95.76 | 1.83 | 7 | 90
AF | Zn | Multi-step | Hydrothermal | Pharmaceutical | UV | 90 | 25 | 0.75 | 130 | 95.76 | 1.83 | 6 | 80
AF | Zn | Multi-step | Hydrothermal | Pharmaceutical | UV | 90 | 30 | 0.75 | 130 | 95.76 | 1.83 | 6 | 50
AF | Zn | Multi-step | Hydrothermal | Pharmaceutical | UV | 90 | 35 | 0.75 | 130 | 95.76 | 1.83 | 6 | 31.5
AF | Zn | Multi-step | Hydrothermal | Pharmaceutical | UV | 90 | 15 | 0.75 | 130 | 95.76 | 1.83 | 8 | 97
AF | Zn | Multi-step | Hydrothermal | Pharmaceutical | UV | 90 | 15 | 0.75 | 130 | 95.76 | 1.83 | 8 | 95
AF | Zn | Multi-step | Hydrothermal | Pharmaceutical | UV | 90 | 15 | 0.75 | 130 | 95.76 | 1.83 | 10 | 92
AF | Zn | Multi-step | Hydrothermal | Pharmaceutical | UV | 90 | 15 | 0.75 | 130 | 95.76 | 1.83 | 8 | 87
AF | Zn | Multi-step | Hydrothermal | Pharmaceutical | UV | 90 | 15 | 0.75 | 130 | 95.76 | 1.83 | 8 | 82
AF | Zn | Multi-step | Hydrothermal | Pharmaceutical | UV | 90 | 15 | 0.75 | 130 | 95.76 | 1.83 | 8 | 78
AF | Zn | One-step | Sol-gel | Dye | UV | 350 | 25 | 1 | 120 | 38.5 | 3.29 | 40 | 78
AF | Zn | One-step | Sol-gel | Pharmaceutical | UV | 350 | 5 | 0.5 | 45 | 38.5 | 3.29 | 10 | 80
AF | Zn | One-step | Sol-gel | Dye | UV | 450 | 25 | 1 | 120 | 18.6 | 3.27 | 75 | 90.8
AF | Zn | One-step | Sol-gel | Pharmaceutical | UV | 450 | 5 | 0.5 | 45 | 18.6 | 3.27 | 12 | 99.3
AF | Zn | One-step | Sol-gel | Dye | UV | 350 | 25 | 1 | 120 | 15.3 | 3.28 | 5 | 52
AF | Zn | One-step | Sol-gel | Pharmaceutical | UV | 350 | 5 | 0.5 | 45 | 15.3 | 3.28 | 13 | 83
AF | Zn | One-step | Sol-gel | Dye | UV | 450 | 25 | 1 | 120 | 10.9 | 3.26 | 23 | 88.3
AF | Zn | One-step | Sol-gel | Pharmaceutical | UV | 450 | 5 | 0.5 | 45 | 10.9 | 3.26 | 12 | 97
AF | Zn | One-step | Sol-gel | Dye | UV | 350 | 25 | 1 | 120 | 13.1 | 3.26 | 4 | 25
AF | Zn | One-step | Sol-gel | Pharmaceutical | UV | 350 | 5 | 0.5 | 45 | 13.1 | 3.26 | 10 | 64
AF | Zn | One-step | Sol-gel | Dye | UV | 450 | 25 | 1 | 120 | 7.4 | 3.19 | 42 | 75
AF | Zn | One-step | Sol-gel | Pharmaceutical | UV | 450 | 5 | 0.5 | 45 | 7.4 | 3.19 | 11 | 80
IM | Zn | Multi-step | Impregnation | Dye | VIS | 450 | 20 | 0.9 | 120 | 15.543 | 3.25 | 40 | 93.8
IM | Zn | Multi-step | Impregnation | Dye | VIS | 450 | 20 | 0.9 | 180 | 15.543 | 3.25 | 40 | 92.2
IM | Zn | Multi-step | Impregnation | Dye | VIS | 450 | 20 | 0.9 | 180 | 15.543 | 3.25 | 40 | 95.5
IM | Zn | Multi-step | Impregnation | Dye | VIS | 450 | 20 | 0.9 | 180 | 15.543 | 3.25 | 50 | 97.6
IM | Zn | Multi-step | Impregnation | Dye | VIS | 450 | 20 | 0.5 | 180 | 15.543 | 3.25 | 30 | 65
IM | Zn | Multi-step | Impregnation | Dye | VIS | 450 | 20 | 0.7 | 180 | 15.543 | 3.25 | 38 | 81
IM | Zn | Multi-step | Impregnation | Dye | VIS | 450 | 20 | 1.1 | 180 | 15.543 | 3.25 | 50 | 96
IM | Zn | Multi-step | Impregnation | Dye | VIS | 450 | 20 | 0.9 | 180 | 15.543 | 3.25 | 40 | 84
IM | Zn | Multi-step | Impregnation | Dye | VIS | 450 | 20 | 0.9 | 180 | 15.543 | 3.25 | 41 | 89
IM | Zn | Multi-step | Impregnation | Dye | VIS | 450 | 20 | 0.9 | 180 | 15.543 | 3.25 | 41 | 93
IM | Zn | Multi-step | Impregnation | Dye | VIS | 450 | 20 | 0.9 | 180 | 15.543 | 3.25 | 42 | 92
IM | Zn | Multi-step | Impregnation | Dye | VIS | 450 | 10 | 0.9 | 180 | 15.543 | 3.25 | 60 | 100
IM | Zn | Multi-step | Impregnation | Dye | VIS | 450 | 40 | 0.9 | 180 | 15.543 | 3.25 | 25 | 71
IM | Zn | Multi-step | Impregnation | Dye | VIS | 450 | 80 | 0.9 | 180 | 15.543 | 3.25 | 13 | 45
AF | Zn | One-step | Impregnation | Dye | VIS | 800 | 400 | 0.4 | 60 | 83.2 | 2.59 | 29.5 | 98.38
AF | Zn | Multi-step | Impregnation | Dye | UV | 350 | 50 | 0.2 | 60 | 253.23 | 3.17 | 44 | 100
AF | Zn | Multi-step | Impregnation | Dye | UV | 350 | 50 | 0.2 | 60 | 199.85 | 3.22 | 60 | 100
AF | Zn | Multi-step | Impregnation | Dye | UV | 350 | 50 | 0.2 | 60 | 205.98 | 3.21 | 50 | 100
AF | Zn | Multi-step | Impregnation | Dye | UV | 350 | 50 | 0.5 | 60 | 253.23 | 3.17 | 10 | 58
AF | Zn | Multi-step | Impregnation | Dye | UV | 350 | 50 | 1 | 60 | 253.23 | 3.17 | 45 | 100
AF | Zn | Multi-step | Impregnation | Dye | UV | 350 | 50 | 2 | 60 | 253.23 | 3.17 | 50 | 83
AF | Zn | Multi-step | Impregnation | Dye | UV | 350 | 50 | 0.2 | 60 | 253.23 | 3.17 | 60 | 80
AF | Zn | Multi-step | Impregnation | Dye | UV | 350 | 50 | 0.2 | 60 | 253.23 | 3.17 | 30 | 43
AF | Ti | One-step | Hydrothermal | Pharmaceutical | SUN-S | 180 | 10.8 | 0.1 | 60 | 84 | 3.2 | 5 | 90
AF | Ti | One-step | Impregnation | Pharmaceutical | SUN-S | 500 | 10.8 | 0.1 | 60 | 65 | 3.2 | 2 | 52
AF | Ti | Multi-step | Hydrothermal | Dye | UV | 800 | 12.8 | 0.2 | 25 | 263.75 | 3.07 | 35 | 93
AF | Ti | Multi-step | Hydrothermal | Dye | UV | 800 | 12.8 | 0.2 | 25 | 203.58 | 3.09 | 23 | 89
AF | Ti | Multi-step | Hydrothermal | Dye | UV | 800 | 12.8 | 0.2 | 25 | 211.46 | 3.06 | 35 | 71
AF | Ti | Multi-step | Hydrothermal | Dye | VIS | 800 | 12.8 | 0.2 | 240 | 211.46 | 3.06 | 35 | 59
AF | Ti | Multi-step | Hydrothermal | Dye | UV | 800 | 12.8 | 0.2 | 25 | 179.27 | 2.92 | 33 | 41
AF | Ti | Multi-step | Hydrothermal | Dye | VIS | 800 | 12.8 | 0.2 | 240 | 263.75 | 3.07 | 35 | 63
AF | Ti | Multi-step | Hydrothermal | Dye | VIS | 800 | 12.8 | 0.2 | 240 | 203.58 | 3.09 | 23 | 54
AF | Ti | Multi-step | Hydrothermal | Dye | VIS | 800 | 12.8 | 0.2 | 240 | 179.27 | 2.92 | 33 | 44
IM | Ti | Multi-step | Sol-gel | Phenolic | SUN-S | 500 | 10 | 0.1 | 300 | 44 | 3.22 | 17 | 83
IM | Ti | Multi-step | Sol-gel | Phenolic | SUN-S | 500 | 10 | 0.1 | 300 | 61.3 | 3.23 | 22 | 99
IM | Ti | Multi-step | Sol-gel | Phenolic | SUN-S | 500 | 10 | 0.1 | 300 | 81.5 | 3.24 | 22 | 90
IM | Ti | Multi-step | Sol-gel | Phenolic | SUN-S | 500 | 10 | 0.1 | 300 | 78.45 | 3.19 | 32 | 76
IM | Ti | Multi-step | Sol-gel | Phenolic | SUN-S | 500 | 10 | 0.1 | 300 | 127.2 | 3.23 | 38 | 75
AF | Ti | Multi-step | Impregnation | Phenolic | SUN-S | 100 | 20 | 0.2 | 300 | 86 | 3.02 | 5 | 59
AF | Ti | Multi-step | Impregnation | Pesticides | SUN-S | 100 | 20 | 0.2 | 300 | 86 | 3.02 | 17 | 75
AF | Ti | Multi-step | Impregnation | Pharmaceutical | SUN-S | 100 | 20 | 0.2 | 300 | 86 | 3.02 | 9 | 97
AF | Ti | Multi-step | Impregnation | Pharmaceutical | SUN | 100 | 20 | 0.2 | 300 | 86 | 3.02 | 7 | 100
AF | Ti | Multi-step | Impregnation | Pesticides | SUN | 100 | 20 | 0.2 | 300 | 86 | 3.02 | 2 | 100
AF | Ti | Multi-step | Impregnation | Phenolic | SUN | 100 | 20 | 0.2 | 300 | 86 | 3.02 | 8 | 100
IM | Ti | One-step | Impregnation | Dye | VIS | 800 | 200 | 1 | 300 | 63.39 | 2.13 | 12 | 17
NC | Ti | One-step | Impregnation | Dye | VIS | 800 | 25 | 1 | 300 | 303.17 | 1.94 | 100 | 100
NC | Ti | One-step | Impregnation | Dye | VIS | 800 | 50 | 1 | 300 | 303.17 | 1.94 | 92 | 100
NC | Ti | One-step | Impregnation | Dye | VIS | 800 | 100 | 1 | 300 | 303.17 | 1.94 | 52 | 94
NC | Ti | One-step | Impregnation | Dye | VIS | 800 | 200 | 1 | 300 | 303.17 | 1.94 | 23 | 50
NC | Ti | One-step | Impregnation | Dye | VIS | 800 | 400 | 1 | 300 | 303.17 | 1.94 | 17 | 23
AF | Ti | Multi-step | Sol-gel | Dye | VIS | 500 | 10 | 1 | 60 | 158.58 | 3.17 | 8 | 20
AF | Zn | Multi-step | Impregnation | Dye | VIS | 500 | 10 | 1 | 60 | 183.1 | 3.04 | 6.5 | 16.5
NC | Ti | Multi-step | Hydrothermal | Pharmaceutical | SUN-S | 160 | 5 | 0.25 | 180 | 331 | 3.36 | 0 | 44
NC | Ti | Multi-step | Hydrothermal | Pharmaceutical | SUN-S | 160 | 5 | 0.25 | 180 | 219 | 3.3 | 0 | 60
NC | Ti | Multi-step | Hydrothermal | Pharmaceutical | SUN-S | 160 | 5 | 0.25 | 180 | 301 | 3.34 | 0 | 40
NC | Ti | Multi-step | Hydrothermal | Pharmaceutical | SUN-S | 160 | 5 | 0.25 | 180 | 221 | 3.3 | 0 | 70
NC | Ti | Multi-step | Hydrothermal | Pharmaceutical | SUN-S | 160 | 5 | 0.25 | 180 | 219 | 3.3 | 0 | 90
NC | Ti | Multi-step | Hydrothermal | Pharmaceutical | SUN-S | 160 | 5 | 0.25 | 180 | 221 | 3.3 | 0 | 95
NC | Ti | Multi-step | Hydrothermal | Pharmaceutical | SUN-S | 160 | 5 | 0.25 | 180 | 221 | 3.3 | 97.5 | 99
NC | Ti | Multi-step | Hydrothermal | Pharmaceutical | SUN-S | 160 | 5 | 0.25 | 180 | 221 | 3.3 | 88 | 99
NC | Ti | Multi-step | Hydrothermal | Pharmaceutical | SUN-S | 160 | 5 | 0.25 | 180 | 221 | 3.3 | 83 | 94
NC | Ti | Multi-step | Hydrothermal | Pharmaceutical | SUN-S | 160 | 5 | 0.25 | 180 | 221 | 3.3 | 80 | 92
NC | Ti | Multi-step | Hydrothermal | Pharmaceutical | SUN-S | 160 | 5 | 0.25 | 180 | 221 | 3.3 | 76 | 94
NC | Ti | Multi-step | Hydrothermal | Pharmaceutical | SUN-S | 160 | 8 | 0.25 | 180 | 221 | 3.3 | 62 | 96
IM | Zn | Multi-step | Hydrothermal | Metal | VIS | 180 | 10 | 1 | 480 | 216.31 | 2.96 | 26.19 | 93.61
IM | Zn | Multi-step | Hydrothermal | Metal | VIS | 180 | 10 | 1 | 480 | 216.31 | 2.96 | 10 | 58
IM | Zn | Multi-step | Hydrothermal | Metal | VIS | 180 | 10 | 1 | 480 | 216.31 | 2.96 | 9 | 44
IM | Zn | Multi-step | Hydrothermal | Metal | VIS | 180 | 10 | 1 | 480 | 216.31 | 2.96 | 8 | 42
IM | Zn | Multi-step | Hydrothermal | Metal | VIS | 180 | 10 | 1 | 480 | 216.31 | 2.96 | 7 | 30
IM | Zn | Multi-step | Hydrothermal | Metal | VIS | 180 | 20 | 1 | 360 | 216.31 | 2.96 | 15 | 78
IM | Zn | Multi-step | Hydrothermal | Metal | VIS | 180 | 50 | 1 | 360 | 216.31 | 2.96 | 10 | 43
IM | Zn | Multi-step | Hydrothermal | Metal | VIS | 180 | 5 | 1 | 240 | 216.31 | 2.96 | 37 | 93.61
AF | Ti | One-step | Impregnation | Dye | UV | 350 | 20 | 0.25 | 180 | 8.55 | 3.22 | 46.5 | 90
AF | Ti | One-step | Sol-gel | Dye | UV | 350 | 20 | 0.25 | 180 | 56.37 | 3.42 | 21.5 | 45
AF | Ti | One-step | Impregnation | Dye | UV | 350 | 20 | 0.25 | 180 | 60.08 | 3.66 | 4 | 33
AF | Ti | One-step | Impregnation | Dye | UV | 500 | 10 | 1 | 180 | 4.37 | 3.66 | 16 | 78
AF | Ti | One-step | Impregnation | Dye | UV | 500 | 20 | 1 | 180 | 4.37 | 3.66 | 16 | 28
AF | Ti | One-step | Impregnation | Dye | UV | 500 | 40 | 1 | 180 | 4.37 | 3.66 | 16 | 20
AF | Ti | Multi-step | Hydrothermal | Phenolic | VIS | 650 | 1 | 1.5 | 150 | 121.3 | 2.73 | 36 | 78
AF | Ti | Multi-step | Hydrothermal | Phenolic | VIS | 650 | 1 | 1.5 | 150 | 121.3 | 2.73 | 30 | 87
AF | Ti | Multi-step | Hydrothermal | Phenolic | VIS | 650 | 1 | 1.5 | 150 | 121.3 | 2.73 | 21 | 69
AF | Ti | Multi-step | Hydrothermal | Phenolic | VIS | 650 | 1 | 1.5 | 150 | 121.3 | 2.73 | 19 | 40
AF | Ti | Multi-step | Hydrothermal | Phenolic | VIS | 650 | 1 | 1.5 | 150 | 121.3 | 2.73 | 10 | 35
AF | Ti | One-step | Impregnation | Pharmaceutical | SUN-S | 500 | 10 | 0.5 | 30 | 98.3 | 3.06 | 45 | 93
NC | Ti | Multi-step | Impregnation | Dye | UV | 650 | 80 | 0.5 | 120 | 370 | 1.91 | 28 | 42.24
NC | Ti | Multi-step | Impregnation | Dye | UV | 650 | 80 | 0.75 | 120 | 370 | 1.91 | 30 | 50
NC | Ti | Multi-step | Impregnation | Dye | UV | 650 | 80 | 1 | 120 | 370 | 1.91 | 38 | 78
NC | Ti | Multi-step | Impregnation | Dye | UV | 650 | 80 | 1.25 | 120 | 370 | 1.91 | 49 | 90.14
NC | Ti | Multi-step | Impregnation | Dye | UV | 650 | 80 | 1.5 | 120 | 370 | 1.91 | 58 | 91
NC | Ti | Multi-step | Impregnation | Dye | UV | 650 | 40 | 1.25 | 120 | 370 | 1.91 | 80 | 98.43
NC | Ti | Multi-step | Impregnation | Dye | UV | 650 | 60 | 1.25 | 120 | 370 | 1.91 | 68 | 92
NC | Ti | Multi-step | Impregnation | Dye | UV | 650 | 80 | 1.25 | 120 | 370 | 1.91 | 50 | 91
NC | Ti | Multi-step | Impregnation | Dye | UV | 650 | 100 | 1.25 | 120 | 370 | 1.91 | 28 | 70.83
NC | Ti | Multi-step | Impregnation | Dye | UV | 650 | 80 | 1.25 | 120 | 370 | 1.91 | 82 | 96.74
NC | Ti | Multi-step | Impregnation | Dye | UV | 650 | 80 | 1.25 | 120 | 370 | 1.91 | 50 | 91
NC | Ti | Multi-step | Impregnation | Dye | UV | 650 | 80 | 1.25 | 120 | 370 | 1.91 | 50 | 90
NC | Ti | Multi-step | Impregnation | Dye | UV | 650 | 80 | 1.25 | 120 | 370 | 1.91 | 50 | 83
NC | Ti | Multi-step | Impregnation | Dye | UV | 650 | 80 | 1.25 | 120 | 370 | 1.91 | 38 | 74.13
NC | Ti | Multi-step | Impregnation | Pharmaceutical | UV | 650 | 80 | 0.5 | 120 | 370 | 1.91 | 11 | 53.08
NC | Ti | Multi-step | Impregnation | Pharmaceutical | UV | 650 | 80 | 0.75 | 120 | 370 | 1.91 | 16 | 60
NC | Ti | Multi-step | Impregnation | Pharmaceutical | UV | 650 | 80 | 1 | 120 | 370 | 1.91 | 38 | 73
NC | Ti | Multi-step | Impregnation | Pharmaceutical | UV | 650 | 80 | 1.25 | 120 | 370 | 1.91 | 55 | 91.58
NC | Ti | Multi-step | Impregnation | Pharmaceutical | UV | 650 | 80 | 1.5 | 120 | 370 | 1.91 | 67 | 93
NC | Ti | Multi-step | Impregnation | Pharmaceutical | UV | 650 | 40 | 1.25 | 120 | 370 | 1.91 | 72 | 96.92
NC | Ti | Multi-step | Impregnation | Pharmaceutical | UV | 650 | 60 | 1.25 | 120 | 370 | 1.91 | 57 | 96
NC | Ti | Multi-step | Impregnation | Pharmaceutical | UV | 650 | 80 | 1.25 | 120 | 370 | 1.91 | 52 | 90
NC | Ti | Multi-step | Impregnation | Pharmaceutical | UV | 650 | 100 | 1.25 | 120 | 370 | 1.91 | 49 | 87.94
NC | Ti | Multi-step | Impregnation | Pharmaceutical | UV | 650 | 80 | 1.25 | 120 | 370 | 1.91 | 45 | 99
NC | Ti | Multi-step | Impregnation | Pharmaceutical | UV | 650 | 80 | 1.25 | 120 | 370 | 1.91 | 50 | 99.87
NC | Ti | Multi-step | Impregnation | Pharmaceutical | UV | 650 | 80 | 1.25 | 120 | 370 | 1.91 | 55 | 96
NC | Ti | Multi-step | Impregnation | Pharmaceutical | UV | 650 | 80 | 1.25 | 120 | 370 | 1.91 | 43 | 96
NC | Ti | Multi-step | Impregnation | Pharmaceutical | UV | 650 | 80 | 1.25 | 120 | 370 | 1.91 | 43 | 83.92

## PCA_dyes dataset
Sem | BCP_S | BCP_M | Light | BCP_temp | BCP_min | POL_Mw | POL_conc | BCP_conc | R_time | Kphdeg
Zn | Multi-step | Impregnation | UV | 400 | 360 | 492.14 | 20 | 0.5 | 120 | 0.063
Zn | One-step | Hydrothermal | VIS | 800 | 120 | 479.01 | 2.4 | 0.5 | 120 | 0.034
Zn | Multi-step | Impregnation | UV-VIS | 150 | 30 | 319.85 | 10 | 0.1 | 60 | 0.042
Ti | Multi-step | Sol-gel | UV | 650 | 180 | 319.85 | 100 | 4 | 180 | 0.013
Ti | Multi-step | Sol-gel | UV | 650 | 180 | 319.85 | 200 | 4 | 180 | 0.01
Ti | Multi-step | Sol-gel | UV | 650 | 180 | 319.85 | 300 | 4 | 180 | 0.007
Ti | Multi-step | Sol-gel | UV | 650 | 180 | 696.66 | 100 | 4 | 180 | 0.012
Ti | Multi-step | Sol-gel | UV | 650 | 180 | 696.66 | 200 | 4 | 180 | 0.007
Ti | Multi-step | Sol-gel | UV | 650 | 180 | 696.66 | 300 | 4 | 180 | 0.005
Zn | One-step | Impregnation | UV | 700 | 60 | 319.85 | 20 | 0.5 | 90 | 0.065
Zn | One-step | Impregnation | UV | 700 | 60 | 319.85 | 50 | 0.5 | 90 | 0.042
Zn | One-step | Impregnation | UV | 700 | 60 | 319.85 | 80 | 0.5 | 90 | 0.035
Zn | One-step | Impregnation | UV | 700 | 60 | 319.85 | 100 | 0.5 | 90 | 0.027
Zn | One-step | Impregnation | UV | 700 | 60 | 319.85 | 20 | 0.5 | 90 | 0.036
Zn | One-step | Impregnation | UV | 700 | 60 | 319.85 | 20 | 0.5 | 90 | 0.027
Ti | Multi-step | Impregnation | VIS | 90 | 1440 | 319.85 | 10 | 1 | 420 | 0.0035
Ti | Multi-step | Impregnation | VIS | 90 | 1440 | 319.85 | 10 | 1 | 420 | 0.0026
Zn | Multi-step | Impregnation | VIS | 450 | 180 | 350.32 | 11.44 | 0.9 | 180 | 0.0184
Ti | Multi-step | Hydrothermal | UV | 800 | 180 | 319.85 | 12.8 | 0.2 | 25 | 0.1083
Ti | Multi-step | Hydrothermal | UV | 800 | 180 | 319.85 | 12.8 | 0.2 | 25 | 0.0818
Ti | Multi-step | Hydrothermal | UV | 800 | 180 | 319.85 | 12.8 | 0.2 | 25 | 0.0432
Ti | Multi-step | Hydrothermal | VIS | 800 | 180 | 319.85 | 12.8 | 0.2 | 240 | 0.03
Ti | Multi-step | Hydrothermal | UV | 800 | 180 | 319.85 | 12.8 | 0.2 | 25 | 0.016
Ti | Multi-step | Hydrothermal | VIS | 800 | 180 | 319.85 | 12.8 | 0.2 | 240 | 0.00329
Ti | Multi-step | Hydrothermal | VIS | 800 | 180 | 319.85 | 12.8 | 0.2 | 240 | 0.00251
Ti | Multi-step | Hydrothermal | VIS | 800 | 180 | 319.85 | 12.8 | 0.2 | 240 | 0.00189
Ti | Multi-step | Hydrolysis | UV | 500 | 60 | 327.33 | 20 | 0.25 | 150 | 0.0226
Ti | Multi-step | Hydrolysis | UV | 500 | 60 | 327.33 | 20 | 0.25 | 150 | 0.0064
Ti | Multi-step | Hydrolysis | UV | 500 | 60 | 327.33 | 20 | 0.25 | 150 | 0.0083
Ti | Multi-step | Hydrolysis | UV | 500 | 60 | 327.33 | 20 | 0.25 | 150 | 0.0136
Ti | Multi-step | Hydrolysis | UV | 500 | 60 | 327.33 | 20 | 0.25 | 150 | 0.0155
Ti | One-step | Impregnation | UV-VIS | 500 | 120 | 319.85 | 30 | 1 | 90 | 0.034
Ti | One-step | Impregnation | UV-VIS | 500 | 120 | 319.85 | 30 | 1 | 90 | 0.037
Ti | One-step | Impregnation | UV-VIS | 500 | 120 | 319.85 | 30 | 1 | 90 | 0.04
Ti | One-step | Impregnation | UV-VIS | 500 | 120 | 319.85 | 30 | 1 | 90 | 0.03
Ti | One-step | Impregnation | UV-VIS | 500 | 120 | 319.85 | 30 | 1 | 90 | 0.023
Ti | One-step | Impregnation | UV-VIS | 500 | 120 | 319.85 | 30 | 1 | 90 | 0.021
Ti | Multi-step | Impregnation | VIS | 110 | 120 | 319.85 | 25 | 0.55 | 200 | 0.0239
Ti | Multi-step | Impregnation | VIS | 110 | 120 | 319.85 | 25 | 0.55 | 200 | 0.0225
Ti | Multi-step | Impregnation | VIS | 110 | 120 | 319.85 | 25 | 0.55 | 200 | 0.0171
Ti | Multi-step | Impregnation | VIS | 110 | 120 | 319.85 | 25 | 0.55 | 200 | 0.0162
Zn | One-step | Sol-gel | VIS | 300 | 30 | 319.85 | 10 | 0.2 | 300 | 0.0034
Zn | One-step | Sol-gel | VIS | 300 | 30 | 319.85 | 10 | 0.2 | 300 | 0.0023
Zn | One-step | Sol-gel | VIS | 300 | 30 | 319.85 | 10 | 0.2 | 300 | 0.0021
Zn | One-step | Sol-gel | VIS | 300 | 30 | 319.85 | 10 | 0.2 | 300 | 0.0016
Zn | One-step | Sol-gel | SUN-S | 300 | 30 | 319.85 | 10 | 0.2 | 240 | 0.0178
Zn | One-step | Sol-gel | SUN-S | 300 | 30 | 319.85 | 10 | 0.2 | 240 | 0.0256
Zn | One-step | Sol-gel | SUN-S | 300 | 30 | 319.85 | 10 | 0.2 | 240 | 0.0161
Zn | One-step | Sol-gel | SUN-S | 300 | 30 | 319.85 | 10 | 0.2 | 240 | 0.0185
Ti | Multi-step | Impregnation | SUN-S | 60 | 1440 | 319.85 | 15 | 0.12 | 90 | 0.0485
Ti | Multi-step | Impregnation | SUN-S | 60 | 1440 | 319.85 | 15 | 0.12 | 90 | 0.0485
Ti | Multi-step | Sol-gel | SUN | 500 | 120 | 319.85 | 10 | 0.2 | 120 | 0.0644
Ti | Multi-step | Sol-gel | SUN | 500 | 120 | 482.53 | 10 | 0.2 | 120 | 0.0575
Ti | Multi-step | Impregnation | UV | 500 | 60 | 327.33 | 20 | 0.25 | 60 | 0.0629
Ti | Multi-step | Impregnation | VIS | 200 | 120 | 696.66 | 100 | 0.4 | 60 | 0.0078
Zn | One-step | Impregnation | UV | 600 | 120 | 319.85 | 20 | 1 | 12 | 0.23
Zn | One-step | Impregnation | UV | 600 | 120 | 319.85 | 20 | 1 | 12 | 0.059
Zn | One-step | Impregnation | UV | 600 | 120 | 327.33 | 5 | 1 | 42 | 0.095
Zn | One-step | Impregnation | UV | 600 | 120 | 327.33 | 5 | 1 | 42 | 0.1063
Zn | One-step | Impregnation | UV | 600 | 120 | 327.33 | 5 | 1 | 42 | 0.0223
Ti | One-step | Sol-gel | UV | 700 | 120 | 479.01 | 20 | 1 | 220 | 0.00486
Ti | One-step | Sol-gel | UV | 800 | 120 | 479.01 | 20 | 1 | 220 | 0.00473
Ti | One-step | Sol-gel | UV | 600 | 120 | 479.01 | 20 | 1 | 220 | 0.00316
Ti | One-step | Sol-gel | UV | 500 | 120 | 479.01 | 20 | 1 | 220 | 0.00242
Ti | One-step | Sol-gel | UV | 900 | 120 | 479.01 | 20 | 1 | 220 | 0.00189
Ti | One-step | Sol-gel | VIS | 700 | 120 | 479.01 | 20 | 1 | 220 | 0.00456
Ti | One-step | Sol-gel | VIS | 800 | 120 | 479.01 | 20 | 1 | 220 | 0.00363
Ti | One-step | Sol-gel | VIS | 600 | 120 | 479.01 | 20 | 1 | 220 | 0.00303
Ti | One-step | Sol-gel | VIS | 500 | 120 | 479.01 | 20 | 1 | 220 | 0.0022
Ti | One-step | Sol-gel | VIS | 900 | 120 | 479.01 | 20 | 1 | 220 | 0.00134
Ti | Multi-step | Sol-gel | UV | 130 | 780 | 319.85 | 30 | 0.25 | 90 | 0.0509
Ti | Multi-step | Sol-gel | UV | 130 | 780 | 319.85 | 30 | 0.25 | 90 | 0.0379
Ti | Multi-step | Sol-gel | UV | 130 | 780 | 319.85 | 30 | 0.25 | 90 | 0.0273
Ti | Multi-step | Sol-gel | UV | 130 | 780 | 319.85 | 30 | 0.25 | 90 | 0.0218
Ti | Multi-step | Sol-gel | UV | 130 | 780 | 319.85 | 30 | 0.25 | 90 | 0.0089

## PCA_pharma dataset
Bclass | Sem | BCP_S | BCP_M | Light | BCP_temp | BCP_min | POL_conc | BCP_conc | R_time | Kphdeg
AF | TiZn | Multi-step | Impregnation | SUN | 500 | 60 | 50 | 0.05 | 60 | 0.0315
AF | TiZn | Multi-step | Impregnation | SUN | 500 | 60 | 50 | 0.05 | 60 | 0.0227
AF | Ti | Multi-step | Sol-gel | UV | 450 | 120 | 20 | 0.35 | 90 | 0.067
AF | Ti | Multi-step | Sol-gel | UV | 450 | 120 | 10 | 0.35 | 45 | 0.0747
AF | Ti | Multi-step | Sol-gel | UV | 450 | 120 | 15 | 0.35 | 45 | 0.0689
AF | Ti | Multi-step | Sol-gel | UV | 450 | 120 | 30 | 0.35 | 45 | 0.0431
AF | Ti | Multi-step | Sol-gel | UV | 450 | 120 | 40 | 0.35 | 45 | 0.0367
AF | Ti | Multi-step | Sol-gel | UV | 450 | 120 | 10 | 0.35 | 45 | 0.0764
AF | Ti | Multi-step | Sol-gel | UV | 450 | 120 | 15 | 0.35 | 45 | 0.0754
AF | Ti | Multi-step | Sol-gel | UV | 450 | 120 | 20 | 0.35 | 45 | 0.0581
AF | Ti | Multi-step | Sol-gel | UV | 450 | 120 | 30 | 0.35 | 45 | 0.0571
AF | Ti | Multi-step | Sol-gel | UV | 450 | 120 | 40 | 0.35 | 45 | 0.0482
AF | Ti | One-step | Sol-gel | SUN-S | 500 | 180 | 1 | 34 | 540 | 0.006
AF | Ti | One-step | Sol-gel | SUN-S | 500 | 180 | 1 | 17 | 540 | 0.004
AF | Ti | One-step | Sol-gel | SUN-S | 500 | 180 | 1 | 8 | 540 | 0.003
AF | Ti | Multi-step | Impregnation | SUN-S | 150 | 600 | 50 | 0.1 | 240 | 0.01931
AF | Ti | Multi-step | Impregnation | SUN-S | 150 | 600 | 50 | 0.1 | 240 | 0.00644
AF | Ti | Multi-step | Impregnation | SUN-S | 150 | 600 | 50 | 0.1 | 240 | 0.00355
AF | Zn | Multi-step | Hydrothermal | UV | 90 | 1440 | 15 | 0.75 | 130 | 0.02567
AF | Ti | One-step | Sol-gel | UV | 700 | 120 | 30 | 120 | 60 | 0.042
AF | Ti | One-step | Sol-gel | UV | 700 | 120 | 30 | 120 | 60 | 0.059
AF | Ti | One-step | Sol-gel | UV | 700 | 120 | 30 | 120 | 60 | 0.076
AF | Ti | One-step | Sol-gel | UV | 700 | 120 | 30 | 120 | 60 | 0.06
AF | Ti | One-step | Sol-gel | UV | 700 | 120 | 30 | 120 | 60 | 0.045
AF | Ti | One-step | Sol-gel | UV | 700 | 120 | 30 | 120 | 60 | 0.027
AF | Ti | One-step | Sol-gel | UV | 700 | 120 | 30 | 120 | 60 | 0.05
AF | Ti | One-step | Sol-gel | UV | 700 | 120 | 30 | 120 | 60 | 0.045
AF | Ti | One-step | Sol-gel | UV | 700 | 120 | 30 | 120 | 60 | 0.045
AF | Ti | One-step | Sol-gel | UV | 700 | 120 | 30 | 120 | 60 | 0.038
IM | Zn | One-step | Hydrothermal | UV | 250 | 360 | 50 | 1 | 120 | 0.0192
AF | Ti | One-step | Hydrothermal | UV-VIS | 180 | 180 | 10.8 | 0.1 | 60 | 0.0403
AF | Ti | One-step | Impregnation | UV-VIS | 500 | 180 | 10.8 | 0.1 | 60 | 0.0119
AF | Zn | One-step | Impregnation | UV | 600 | 120 | 25 | 0.1 | 180 | 0.0034
AF | Zn | One-step | Impregnation | UV | 600 | 120 | 25 | 0.2 | 180 | 0.0045
AF | Zn | One-step | Impregnation | UV | 600 | 120 | 25 | 0.3 | 180 | 0.005
AF | Zn | One-step | Impregnation | UV | 600 | 120 | 25 | 0.4 | 180 | 0.007
AF | Zn | One-step | Impregnation | UV | 600 | 120 | 25 | 0.5 | 180 | 0.0212
AF | Zn | One-step | Impregnation | UV | 600 | 120 | 25 | 0.5 | 180 | 0.0087
AF | Zn | One-step | Impregnation | UV | 600 | 120 | 25 | 0.5 | 180 | 0.0083
AF | Zn | One-step | Impregnation | UV | 600 | 120 | 25 | 0.5 | 180 | 0.0085
AF | Zn | One-step | Impregnation | UV | 600 | 120 | 25 | 0.5 | 180 | 0.0091
NC | Ti | Multi-step | Hydrothermal | SUN-S | 160 | 180 | 5 | 0.25 | 180 | 0.0159
NC | Ti | Multi-step | Hydrothermal | SUN-S | 160 | 180 | 8 | 0.25 | 180 | 0.0159
AF | Ti | Multi-step | Hydrothermal | SUN-S | 160 | 180 | 5 | 0.1 | 840 | 0.0039
AF | Ti | Multi-step | Hydrothermal | SUN-S | 160 | 180 | 5 | 0.1 | 840 | 0.0035
AF | Ti | Multi-step | Hydrothermal | SUN-S | 160 | 180 | 10 | 0.1 | 60 | 0.025
AF | Ti | Multi-step | Hydrothermal | SUN-S | 160 | 180 | 10 | 0.1 | 60 | 0.016
AF | Ti | Multi-step | Impregnation | UV | 500 | 180 | 100 | 2 | 60 | 0.0092
AF | Ti | Multi-step | Impregnation | UV | 500 | 180 | 100 | 2 | 60 | 0.0201
AF | TiZn | Multi-step | Sol-gel | VIS | 300 | 120 | 10 | 1.25 | 180 | 0.0085
AF | TiZn | Multi-step | Sol-gel | VIS | 300 | 120 | 10 | 1.25 | 180 | 0.0087
AF | TiZn | Multi-step | Sol-gel | VIS | 300 | 120 | 10 | 1.25 | 180 | 0.0072
AF | TiZn | Multi-step | Sol-gel | VIS | 300 | 120 | 10 | 1.25 | 180 | 0.0066
AF | TiZn | Multi-step | Sol-gel | VIS | 300 | 120 | 10 | 1.25 | 180 | 0.0064
AF | TiZn | Multi-step | Sol-gel | VIS | 300 | 120 | 10 | 1.25 | 180 | 0.0049
AF | TiZn | Multi-step | Sol-gel | VIS | 300 | 120 | 10 | 0.625 | 180 | 0.0043
AF | TiZn | Multi-step | Sol-gel | VIS | 300 | 120 | 10 | 2.5 | 180 | 0.0075
AF | TiZn | Multi-step | Sol-gel | VIS | 300 | 120 | 10 | 1.25 | 180 | 0.0062
AF | TiZn | Multi-step | Sol-gel | VIS | 300 | 120 | 10 | 1.25 | 180 | 0.0039
AF | Ti | Multi-step | Sol-gel | VIS | 300 | 120 | 10 | 1.25 | 180 | 0.013
AF | Ti | Multi-step | Sol-gel | VIS | 300 | 120 | 10 | 2.5 | 180 | 0.0109
AF | Ti | Multi-step | Sol-gel | VIS | 300 | 120 | 10 | 1.25 | 180 | 0.0108
AF | Ti | Multi-step | Sol-gel | VIS | 300 | 120 | 10 | 0.63 | 180 | 0.0106
AF | Ti | Multi-step | Sol-gel | VIS | 300 | 120 | 10 | 1.25 | 180 | 0.0091
AF | Ti | Multi-step | Sol-gel | VIS | 300 | 120 | 10 | 1.25 | 180 | 0.0073
AF | Ti | Multi-step | Sol-gel | VIS | 400 | 120 | 10 | 1.25 | 180 | 0.0066
AF | Ti | Multi-step | Sol-gel | VIS | 300 | 120 | 10 | 1.25 | 180 | 0.0051
AF | Ti | Multi-step | Sol-gel | VIS | 500 | 120 | 10 | 1.25 | 180 | 0.0048
AF | Ti | Multi-step | Sol-gel | VIS | 300 | 120 | 10 | 1.25 | 180 | 0.0025
AF | Ti | One-step | Impregnation | SUN-S | 500 | 120 | 10 | 0.5 | 30 | 0.128
AF | Ti | One-step | Impregnation | SUN-S | 500 | 120 | 10 | 0.5 | 30 | 0.058
AF | Ti | One-step | Impregnation | SUN-S | 500 | 120 | 10 | 0.5 | 30 | 0.0409
AF | Ti | One-step | Impregnation | SUN-S | 500 | 120 | 10 | 0.5 | 30 | 0.0404

## Legend
LEGEND
Red number: inferred based on graphical information
Name | Sigla
Not informed | NI
Not applied | NA
Biomass classification
Agricultural and forestry residues | AF
Industrial by-products and solid waste | IM
Non-conventional materials | NC
Precursor
Tetrabutyl titanate or Titanium tetrabutoxide | Ti(OBu)4
Titanium isopropoxide or titanium tetra isopropoxide | TTiP
Titanium oxysulfate | TiOSO4
Titanium chloride | TiCl3
Titanium tetrachloride | TiCl4
TiO2 comercial | TiO2
Zinc aluminate | ZnAl2O4
Zinc sulphate | ZnSO4
Zinc chloride | ZnCl2
Zinc acetate | Zn(CH3COO)2
zinc(II) acetylacetonate | Zn(C5H7O2)2
Zinc nitrate | Zn(NO3)2
Zinc oxide comercial | ZnO
Pollutant
Acetaminophen | ACE
Acridine Orange dye | AO
Acid Orange 7 dye | AO7
Acid Red 97 | RR97
Ammonia nitrogen | NH3
Ampicillin | AMP
Artemether | ART
BisPhenol A | BPA
Brilliant green | BG
Carbamazepine | CBZ
Chromium | Cr(VI)
Ciprofloxacin | CIP
Clofibric Acid | CLA
Congo Red | CD
Crystal violet dye | CV
Dichloroacetic acid | DCA
2,4-dichlorophenol | 2,4-DCP
Diclofenac | DCF
Direct Red 23 | DR23
Direct Red 79 | DR79
Direct Yellow 44 | DY44
Enrofloxacin | ERO
Gadoteric acid | Gd-DOTA
Gemifloxacin | GMF
Humic acid | HA
Ibuprofen | IBU
Imidacloprid | IM
Malachite green | MG
Methylene blue | MB
Methyl orange | MO
Metronidazole | MD
Norfloxacin | NOF
Orange G dye | OrG
Oxolinic acid | OXA
Phenol | PH
Ramipril | RM
Reactive Brilliant Blue KN-R | KN-R
Rhodamine B | RhB
Safranine T | ST
Sulfadiazine | SDZ
Sulfamethoxazole | SMX
Tetracycline hydrochloride | TH
Triclosan | TR
Sago wastewater (COD) | WasteSago
Pollutant type
Textile dyes | Dye
Pharmaceutical compounds | Pharmaceutical
Phenolic compounds | Phenolic
Pesticides/Insecticides/Herbicides | Pesticides
Ammonia nitrogen | Ammonia
Humic acid | HA
Wastewater | WWT
Cr (VI) | Metal
Kinetic
first-order kinetic (min-1) | FO
pseudo-first-order (min-1) | PFO
Room temperature = 25 °C
Observation ID | n. of observation
Study ID | n. of article
References | Authors information
Year | Year of publication
Journal | Journal of publication
I.F. | Impact factor
Biomass type
Biomass Feedstocks | Source of biomass
Biomass thermal treatment | Classification of biomass thermal treatment
Biomass chemical treatment | Classification of biomass chemical treatment
Biomass Temp (°C) | Temperature of biomass thermal treatment
Biomass Time (min) | Time of biomass thermal treatment
Biomass Atmosphere | Atmosphere of biomass treatment
Catalyst Synthesis | Type of synthesis
Catalysts | Name of catalyst
Catalyst Precursor Ti / Zn | Precursor Ti / Zn
Catalyst synthesis method | Classification of synthesis method
Catalyst synthesis temp (°C) | Temperature of catalyst synthesis
Catalyst synthesis time (min) | Time of catalyst synthesis
Catalyst thermal treatment | Classification of catalyst thermal treatment
Catalyst thermal treatment (°C) | Temperature of catalyst thermal treatment
Catalyst thermal treatment time (min) | Time of catalyst thermal treatment
Target pollutant
Pollutant type | Pollutant Classification
Catalyst concentration (g L-1) | Catalyst concentration
Initial pollutant concentration (mg L-1) | Pollutant concentration
Reaction time (min) | Time of photocatalysis reaction time
Light source | Source of biomass
Light source | Source of biomass
Removal (%) | Percentage of pollutant removal
Adsorption (%) | Percentage of pollutant adsorption
Kinetic photodegradation (min-1)
Initial solution pH
Initial solution temp (°C)
pHpzc
Surface area (m2 g-1)
Crystal phase - Anatase (%)
Crystal phase - Rutile (%)
Crystal phase - Wurtzite (%)
Crystallite size (nm)
Pore volume (cm3 g-1)
dp (nm)
Bandgap (eV)
Recyclability (n. of cycles)
Removal efficiency after recyclability