## artigos analise Descritiva
TÍTULO: DETERMINAÇÃO DO TEOR DE LIGNINA TOTAL EM AMOSTRAS DO PROCESSO DE EXTRAÇÃO DA LIGNINA DO LICOR NEGRO
AUTOR ARTIGO | TIPO BIOMASSA | APLICAÇÃO | PRÉ-TRATAMENTO | GRANULOMETRIA | AGENTE LIGANTE | OUTRAS SUBSTÂNCIAS | PROPORÇÕES DE MISTURA | CONCLUSÕES GERAIS DAS MISTURAS | CARACTERIZAÇÕES | REFERÊNCIA
Vitor M. V. Cruz, José Vicente H. Dangelo e Vinicius B. L. G. de Oliveira. Instituição: Universidade Estadual de Campinas (FEQ/UNICAMP) e Suzano, Limeira - Brasil. Autor correspondente: Vitor M. V. Cruz Contato: vitorviana@outlook.com Telefone: +55-31-991769115 | Licor negro de eucalipto, lignina Kraft e filtrado do processo de extração de lignina. | Extração e recuperação da lignina como alternativa ao gargalo imposto pela caldeira de recuperação no processo de produção de polpa de celulose. | O método padrão envolve pré-hidrólise ácida com ácido sulfúrico 72% e hidrólise acelerada em autoclave. No método alternativo proposto, essas etapas são omitidas, sendo realizada apenas a hidrólise ácida em banho-maria com ácido sulfúrico 3% por 30 minutos. | : As amostras de lignina Kraft foram secas a 105 ºC por 2 horas e peneiradas em uma peneira Tyler de mesh 120, garantindo uma distribuição granulométrica adequada para análise. | O artigo não menciona especificamente um agente ligante para a lignina Kraft ou outras amostras. No entanto, a lignina possui propriedades adesivas naturais que podem ser exploradas em diferentes aplicações industriais. | Foram analisados extrativos, cinzas e carboidratos. As cinzas foram determinadas pelo método TAPPI T 211 om-02 (525 ºC por 5 horas). Os extrativos foram removidos utilizando eter de petróleo, enquanto o teor de carboidratos foi obtido por HPLC conforme a metodologia TAPPI T 249 cm-00. | Ácido sulfúrico 72% v/v diluído para 3% v/v com água deionizada (84 mL) <br> - Soluções padrão de lignina: 0,004 a 0,025 g/L em NaOH 0,1 M | O método alternativo apresentou resultados comparáveis ao padrão Klason, com erros inferiores a 2% na maioria das amostras. A espectrofotometria UV-vis superestimou a lignina no licor negro (até 13%) e subestimou no filtrado (até 36%). A eficiência de precipitação variou entre 41% e 69%, dependendo do método. | As amostras analisadas incluem licor negro de eucalipto, lignina Kraft e filtrado do processo de extração de lignina. Os principais parâmetros caracterizados foram: Teor de lignina: Determinado pelos métodos padrão TAPPI T 222 om-02 (lignina insolúvel) e T UM 250 (lignina solúvel). Um método alternativo foi testado, eliminando a pré-hidrólise e a autoclavagem, mantendo apenas a hidrólise ácida em banho-maria. Teor de cinzas: Analisado pelo método TAPPI T 211 om-02, com calcinação das amostras a 525 ºC por 5 horas. Matéria seca/umidade: Determinada a 105 ºC de acordo com a norma TAPPI T 650 cm-99. Extrativos: Removidos usando eter de petróleo, seguindo o método SCAN-CM 67:03. Carboidratos: Determinados por HPLC conforme TAPPI T 249 cm-00. O artigo também compara a eficiência dos métodos Klason padrão e alternativo, além de avaliar a determinação da concentração de lignina via espectrofotometria UV-vis no comprimento de onda de 280 nm. | Aldaeus et al. (2011) – Estudo sobre métodos simplificados para determinação do teor total de lignina. Alén & Hartus (1988) – Determinação espectrofotométrica de lignina em licor de polpação alcalino. TAPPI Standards – Metodologias padrão para análises de biomassa e lignina (T 222 om-02, T 249 cm-00, T UM 250, T 211, T 650). Wang & Chen (2013) – Estudos sobre espectrofotometria e propriedades ópticas da lignina. Sixta (2006) – Processos de polpação Kraft e suas características.
TÍTULO: Avaliação do efeito de diferentes técnicas de cura na resistência de compósitos de cimento e lignina
AUTOR ARTIGO | TIPO BIOMASSA | APLICAÇÃO | PRÉ-TRATAMENTO | GRANULOMETRIA | AGENTE LIGANTE | OUTRAS SUBSTÂNCIAS | PROPORÇÕES DE MISTURA | CONCLUSÕES GERAIS DAS MISTURAS | CARACTERIZAÇÕES | REFERÊNCIA
Raquel Marchesan (UFT) Renata Carvalho da Silva (UFPR) Grasiella Costa Milhomen Soares (UFT) Meire Cirqueira Santos (UFT) Karolayne Ferreira Saraiva (UFT) Amanda Martins Cardoso (UFT) Bruno Aurélio Campos Aguiar (UnB) Vanessa Coelho Almeida (UFT) André Orathes do Rêgo Barros (Unopar) Rodrigo Araújo Fortes (IFTO) | A lignina como biomassa, que é um polímero amorfo tridimensional composto por estruturas fenólicas. Essa biomassa é obtida de subprodutos vegetais e resíduos da polpação da madeira. | A lignina pode ser utilizada na fabricação de: Painéis cimento-madeira, melhorando a resistência e reduzindo a absorção de água. Adesivos e resinas, substituindo materiais sintéticos. Compósitos estruturais, como telhas, tijolos e argamassa. A lignina pode ser um reforço eficiente na composição de painéis cimento-madeira, proporcionando melhor resistência e menor absorção | O artigo descreve diferentes técnicas de cura para os compósitos de cimento e lignina: Cura a seco (sem presença de água). Aspersão de água (cura por borrifamento). Imersão em água fria, destacando-se como o método mais eficaz, pois melhora a resistência e reduz a absorção de água. Imersão em água quente, que também é eficiente, mas requer um sistema de aquecimento, elevando os custos. A lignina é uma alternativa viável para reforçar materiais cimentícios, reduzindo custos e melhorando suas propriedades mecânicas e resistência à absorção de água | A lignina utilizada no estudo está na forma de pó industrial, o que facilita sua incorporação à mistura cimentícia. Foi determinada a densidade aparente da argamassa com cimento e lignina (1,20 a 1,28 g/cm³), indicando uma distribuição equilibrada das partículas na matriz cimentícia. A compactação foi realizada por vibro-compactação, garantindo uma distribuição uniforme dos componentes e melhor adesão entre as partículas. | O cimento Portland tipo II (CP II) foi o principal material aglutinante da mistura. Dois aditivos sintéticos foram incorporados: Superplastificante derivado de lignossulfonatos, que melhora a trabalhabilidade da argamassa e reduz o consumo de água. Adesivo sintético à base de copolímero estireno acrílico, que melhora a coesão dos materiais. | Água: Essencial para ativar as reações químicas do cimento e proporcionar uma boa mistura. Lignina em pó: Utilizada como aditivo para melhorar resistência mecânica e reduzir absorção de água. Adesivo e plastificante: Auxiliam na ligação entre os materiais e na durabilidade da mistura. Teor de umidade da lignina: Foi determinado para ajustar corretamente a proporção de água na composição. | Cimento: Lignina na proporção de 9:1 (massa seca). Superplastificante: 2,5% da massa do cimento. Adesivo sintético: Proporção de 2:1 (água:adesivo). Fator água/cimento: 0,65. Exemplo para corpo de prova cilíndrico: Tratamento Cimento (g) Lignina (g) Adesivo (g) Plastificante (g) Água (g) T1 92,89 10,32 15,69 2,32 44,02 T2 92,89 10,32 15,69 2,32 44,02 T3 92,89 10,32 15,69 2,32 44,02 T4 92,89 10,32 15,69 2,32 44,02 | • Tratamento T3 (cura em água fria) apresentou os melhores resultados em densidade, resistência à compressão (7,57 MPa) e menor absorção de água. • Tratamento T4 (cura em água quente) também foi eficaz, mas exige sistema de aquecimento, o que aumenta os custos. • Tratamentos T1 e T2 (sem cura e aspersão) tiveram desempenho inferior, com maior absorção e menor resistência. • Os compósitos com lignina são viáveis para aplicações estruturais leves e apresentam vantagens ambientais e econômicas. | A pesquisa caracterizou os compósitos cimento-lignina por meio de diferentes testes: Densidade aparente: Variou entre 1,20 g/cm³ e 1,28 g/cm³, sendo maior nos tratamentos com cura úmida. Resistência à compressão axial: Os compósitos submetidos à cura em água fria (T3) e água quente (T4) apresentaram os melhores resultados, com resistência de 7,57 MPa e 7,40 MPa, respectivamente. Absorção de água: Em 2 horas, os valores variaram de 2,64% (T4) a 5,06% (T1). Em 24 horas, a absorção foi menor nos tratamentos úmidos, variando de 7,35% (T3) a 9,38% (T1). Inchamento: Após 2 horas, os valores ficaram entre 0,15% (T4) e 0,39% (T1). Após 24 horas, o inchamento dos compósitos variou de 0,59% (T4) a 0,87% (T2). Esses resultados indicam que os tratamentos com cura úmida (T3 e T4) proporcionaram melhor desempenho mecânico e menor absorção de água, tornando os compósitos mais adequados para aplicações estruturais. | Fontes acadêmicas e normativas para validar a metodologia e os resultados, incluindo: https://downloads.editoracientifica.com.br/articles/220207713.pdf Chakar et al. (2004) – Caracterização da lignina e suas aplicações industriais. Mehta e Monteiro (1994) – Influência dos aditivos na trabalhabilidade do concreto. Latorraca e Iwakiri (2005) – Importância da água nas reações químicas do cimento. Ungericht e Piovesan (2011) – Métodos de cura para concretos e argamassas. Famy et al. (2003); Freitas (2001) – Reações químicas de hidratação dos silicatos no cimento. Parchen (2012) – Benefícios da vibro-compactação na fabricação de compósitos cimento-madeira. Iwakiri et al. (2012) – Estudos sobre densidade de painéis cimento-madeira. Hermeto (2016) – Efeitos da lignina na resistência de argamassas. Editora Científica Digital
TÍTULO: USO DA LIGNINA KRAFT DE EUCALIPTO OXIDADA COMO COMPOSTO PLASTIFICANTE EM CONCRETO
AUTOR ARTIGO | TIPO BIOMASSA | APLICAÇÃO | PRÉ-TRATAMENTO | GRANULOMETRIA | AGENTE LIGANTE | OUTRAS SUBSTÂNCIAS | PROPORÇÕES DE MISTURA | CONCLUSÕES GERAIS DAS MISTURAS | CARACTERIZAÇÕES | REFERÊNCIA
Autora. DALILA BATISTA ALBERTASSI - Orientador: Cláudio Mudadu Silva Coorientadores: Leonardo Gonçalves Pedroti e Fernando José Borges Gomes O trabalho foi concluído em 2019, e teve apoio da Coordenação de Aperfeiçoamento de Pessoal de Nível Superior (CAPES). | biomassa utilizada no estudo é a lignina kraft de eucalipto. Essa lignina é extraída do licor negro gerado no processo de polpação química da madeira. Ela passa por um processo de oxidação alcalina com oxigênio molecular para modificar sua estrutura e ampliar suas propriedades plastificantes. | A lignina kraft oxidada foi usada como plastificante em concreto. Esse aditivo melhora a fluidez do concreto e reduz a quantidade de água necessária na mistura. Comparou-se seu desempenho com um lignossulfonato comercial, que é um plastificante tradicional utilizado na construção civil. O objetivo foi avaliar sua eficiência na dispersão das partículas de cimento sem comprometer propriedades estruturais. | Diluição da lignina: A lignina kraft foi previamente dissolvida em solução alcalina para facilitar o processo de oxidação. Ajuste do pH: Foi realizado um ajuste no pH da solução, garantindo um ambiente adequado para a reação química. Separação de impurezas: A lignina passou por um processo de purificação para remover compostos interferentes, melhorando sua reatividade. Controle da temperatura: Antes da oxidação, foram estabelecidos parâmetros térmicos específicos para evitar degradação indesejada da lignina. Homogeneização: A solução foi mantida sob agitação para garantir uma distribuição uniforme dos reagentes antes do processo oxidativo. | A granulometria dos materiais utilizados no concreto foi avaliada por meio de análises granulométricas da brita granítica e da areia quartzítica. Os gráficos no estudo indicam uma distribuição adequada dos tamanhos das partículas, garantindo boa trabalhabilidade e resistência mecânica no concreto. O Slump Test foi realizado para medir a fluidez da mistura e confirmar que a lignina kraft oxidada contribui para aumentar o abatimento sem comprometer a coesão do concreto. | O principal agente ligante utilizado foi o cimento Portland CPII-E 32, que possui aditivos minerais para melhorar a resistência do concreto. A lignina kraft oxidada atuou como plastificante, ajudando na dispersão das partículas e reduzindo a quantidade de água necessária na mistura. O artigo comparou a lignina modificada com um lignossulfonato comercial, mostrando que a lignina kraft oxidada pode substituir plastificantes tradicionais na construção civil. | Brita granítica (agregado graúdo): Contribui para resistência mecânica do concreto. Areia quartzítica (agregado miúdo): Facilita o empacotamento das partículas e melhora a aderência ao cimento. Água: Essencial para ativar as reações de hidratação do cimento. Lignina Kraft oxidada: Atua como plastificante, melhorando a fluidez e a trabalhabilidade da mistura. Lignossulfonato comercial (para comparação): Tradicionalmente usado como plastificante na indústria da construção. aa lignina kraft oxidada apresenta potencial para substituir aditivos sintéticos na fabricação de concreto, oferecendo benefícios como redução do consumo de água e melhoria da dispersão das partículas cimentícias. | • Aditivo plastificante ideal: o 20% de lignina kraft oxidada o Tratamento a 90 °C o 40% de oxigênio em relação ao peso da lignina o Tempo de reação: 60 minutos • Concreto: o Cimento Portland CPII-E 32 o Agregado graúdo: brita granítica o Agregado miúdo: areia quartzosa o Água potável conforme ABNT NBR 6118 o Aditivo: 0,2% em relação à massa de cimento | • O aditivo produzido com 20% de lignina oxidada apresentou: o Maior abatimento no slump test (melhor fluidez) o Menor tempo de pega (sem comprometer a hidratação) o Baixa incorporação de ar o Redução da resistência à compressão axial, mas com grande potencial para economia de água • A lignina kraft oxidada pode substituir aditivos comerciais, promovendo sustentabilidade e valorização de subprodutos da indústria de celulose. | a lignina kraft oxidada e os concretos produzidos por meio de diversas análises: Análise Elementar e Cinzas da Lignina: Determinação da composição química e presença de impurezas. Quantificação de Metais e Cloreto: Identificação de elementos que podem influenciar a reatividade da lignina. Granulometria dos Agregados: Brita granítica: análise da distribuição das partículas para garantir resistência mecânica. Areia quartzítica: avaliação para garantir empacotamento adequado e trabalhabilidade da mistura. Slump Test: Medição da fluidez da mistura de concreto fresco com lignina plastificante. Teor de Ar Incorporado: Verificação da influência do aditivo na porosidade do concreto. Resistência à Compressão Axial: Teste mecânico para avaliar o desempenho do concreto endurecido. Difratometria de Raios-X (DRX): Identificação das fases cristalinas do concreto, especialmente as reações do cimento com lignina. Tempo de Início e Fim de Pega: Avaliação do tempo necessário para o endurecimento inicial do concreto. Teste de Vida Útil (Funil de Marsh): Medição da estabilidade da mistura ao longo do tempo. A lignina kraft oxidada melhora a fluidez do concreto e reduz a demanda de água, possibilitando maior sustentabilidade na produção. | O artigo foi elaborado como uma dissertação de mestrado na Universidade Federal de Viçosa (UFV) https://poscienciaflorestal.ufv.br/wp-content/uploads/2023/05/DALILA-BATISTA-ALBERTASSI.pdf e conta com diversas referências acadêmicas e normativas. Alguns dos principais autores citados incluem: Foelkel (2016) – Uso da lignina em processos industriais. Plank (2004) – Aplicação de lignossulfonatos como plastificantes em concreto. Kalliola et al. (2015) – Estudos sobre oxidação alcalina da lignina com oxigênio molecular. Aïtcin e Flatt (2016) – Comportamento de aditivos plastificantes na construção civil. Öhman (2008) – Extração da lignina do licor negro e seu aproveitamento. Longue Júnior e Colodette (2013) – Potencial da lignina como insumo na indústria de biorefinaria. Além dessas referências acadêmicas, o estudo utilizou normas da ABNT, ASTM e EN para padronizar as análises e garantir a confiabilidade dos resultados.
TÍTULO: BIONANOCOMPÓSITOS PREPARADOS POR INCORPORAÇÃO DE NANOCRISTAIS DE CELULOSE EM POLÍMEROS BIODEGRADÁVEIS POR MEIO DE EVAPORAÇÃO DE SOLVENTE, AUTOMONTAGEM OU ELETROFIAÇÃO
AUTOR ARTIGO | TIPO BIOMASSA | APLICAÇÃO | PRÉ-TRATAMENTO | GRANULOMETRIA | AGENTE LIGANTE | OUTRAS SUBSTÂNCIAS | PROPORÇÕES DE MISTURA | CONCLUSÕES GERAIS DAS MISTURAS | CARACTERIZAÇÕES | REFERÊNCIA
Fabiano Vargas Pereira – Departamento de Química, Instituto de Ciências Exatas, Universidade Federal de Minas Gerais (UFMG), Belo Horizonte – MG, Brasil. Everton Luiz de Paula – Departamento de Química, Universidade Federal dos Vales do Jequitinhonha e Mucuri (UFVJM), Diamantina – MG, Brasil. João Paulo de Mesquita – Departamento de Química, UFVJM, Diamantina – MG, Brasil. Alessandra de Almeida Lucas – Departamento de Engenharia de Materiais, Universidade Federal de São Carlos (UFSCar), São Carlos – SP, Brasil. Valdir Mano – Departamento de Ciências Naturais, Universidade Federal de São João Del-Rei (UFSJ), São João Del Rei – MG, Brasil. | A celulose, que é o principal componente da biomassa lignocelulósica, pode ser obtida a partir de diversas fontes, incluindo rejeitos agrícolas como bagaço de cana, casca de arroz e palha de milho. Além disso, o Brasil, como um dos maiores produtores agrícolas, gera grandes quantidades de biomassa lignocelulósica de diferentes fontes. | Os nanocristais de celulose (NCCs) são utilizados para melhorar as propriedades mecânicas, térmicas e de barreira de polímeros biodegradáveis, tornando-os mais adequados para aplicações como embalagens flexíveis ou rígidas, dispositivos ópticos, e até mesmo engenharia de tecidos. Esses materiais também despertam o interesse de indústrias automotivas, aeronáuticas e alimentícias. | Os NCCs são geralmente obtidos por hidrólise ácida (usando H₂SO₄ ou HCl), que remove as regiões amorfas da celulose e preserva os domínios cristalinos. Alternativamente, métodos como hidrólise enzimática, ultrassônica e dissolução em líquidos iônicos também são utilizados para obtenção dos NCCs. A escolha do tipo de ácido influencia as propriedades finais, como dispersão em água e estabilidade térmica. | s nanocristais de celulose (NCCs) apresentam dimensões na faixa nanométrica, variando de 50 a 500 nm de comprimento e de 3 a 48 nm de largura, dependendo da fonte da celulose e das condições de hidrólise utilizadas. A granulometria influencia diretamente as propriedades mecânicas dos bionanocompósitos, como resistência e flexibilidade. | A interação entre os NCCs e os polímeros biodegradáveis pode ser aprimorada por meio de agentes de compatibilização, incluindo modificações químicas na superfície dos NCCs, como acetilação, esterificação e funcionalização com grupos específicos. Essas modificações melhoram a dispersão dos NCCs na matriz polimérica, aumentando a estabilidade e a resistência mecânica do material. | Além dos NCCs e dos polímeros biodegradáveis, os bionanocompósitos podem conter plastificantes, surfactantes e nanopartículas metálicas. Plastificantes como glicerol e sorbitol são usados para melhorar a flexibilidade do material, enquanto surfactantes auxiliam na dispersão dos NCCs. Em algumas aplicações, nanopartículas de prata são adicionadas para conferir propriedades antimicrobianas ao material, tornando-o útil em embalagens de alimentos e dispositivos biomédicos. | As proporções variam conforme o polímero utilizado e o método de incorporação. Exemplos: • PLA + NCCs: concentrações típicas de NCCs entre 0,5% e 5% em massa • Quitosana + NCCs: até 20% em massa de NCCs • PHBV + NCCs: concentrações entre 2,3% e 6% em massa • Amido + NCCs: até 30% em massa • Carragenano + NCCs: entre 0,1% e 1,0% em massa Essas proporções influenciam diretamente nas propriedades mecânicas, térmicas e de barreira dos compósitos. | • A incorporação de NCCs melhora significativamente as propriedades mecânicas, térmicas e de barreira dos polímeros biodegradáveis. • Métodos como casting, eletrofiação e automontagem são eficazes para dispersão dos NCCs. • A funcionalização química dos NCCs aumenta a compatibilidade com a matriz polimérica. • Os compósitos apresentam potencial para aplicações em embalagens, engenharia de tecidos, liberação controlada de fármacos e materiais biomédicos. • A origem dos NCCs (eucalipto, algodão, bagaço de cana, etc.) e o método de extração influenciam nas dimensões e propriedades finais. | Os bionanocompósitos preparados com nanocristais de celulose (NCCs) são caracterizados por diversas técnicas, incluindo: Microscopia Eletrônica de Varredura (MEV) e Microscopia de Força Atômica (MFA): utilizadas para analisar a morfologia e a distribuição dos NCCs na matriz polimérica. Difração de Raios-X (DRX): empregada para avaliar a cristalinidade dos NCCs e como eles influenciam as propriedades estruturais dos bionanocompósitos. Calorimetria Diferencial de Varredura (DSC) e Análise Termogravimétrica (TGA): usadas para determinar as propriedades térmicas, como temperatura de fusão e estabilidade térmica dos compósitos. Espectroscopia no Infravermelho por Transformada de Fourier (FTIR): utilizada para verificar as interações químicas entre os NCCs e os polímeros biodegradáveis. Ensaio de Tração e Análise Dinâmico-Mecânica (DMA): aplicadas para medir as propriedades mecânicas, como resistência à tração e módulo de elasticidade. | O artigo foi publicado na Química Nova, Vol. 37, No. 7, 1209-1219, 2014, autores Fabiano Vargas Pereira, Everton Luiz de Paula, João Paulo de Mesquita, Alessandra de Almeida Lucas e Valdir Mano. Acesso DOI: 10.5935/0100-4042.20140141.
TÍTULO: Pré-tratamento do bagaço de cana-de-açúcar com líquidos iônicos para produção de xarope de glicose
AUTOR ARTIGO | TIPO BIOMASSA | APLICAÇÃO | PRÉ-TRATAMENTO | GRANULOMETRIA | AGENTE LIGANTE | OUTRAS SUBSTÂNCIAS | PROPORÇÕES DE MISTURA | CONCLUSÕES GERAIS DAS MISTURAS | CARACTERIZAÇÕES | REFERÊNCIA
Ingrid Santos Miguez Taísa Nogueira Morais Projeto de Final de Curso na Escola de Química da Universidade Federal do Rio de Janeiro (UFRJ), em dezembro de 2017. | O estudo utiliza o bagaço de cana-de-açúcar, que é um resíduo lignocelulósico gerado em grande quantidade pela indústria sucroalcooleira no Brasil. Esta biomassa é rica em celulose e hemicelulose, com potencial para conversão em açúcares fermentáveis. | O bagaço de cana-de-açúcar pré-tratado é usado para a produção de xarope de glicose, que pode ser aplicado na indústria de biocombustíveis e bioprodutos. O xarope de glicose obtido pode servir como matéria-prima para fermentação na produção de etanol ou outros produtos químicos de alto valor agregado. | uso de líquidos iônicos triazólicos inéditos para o pré-tratamento da biomassa. Essa técnica desestrutura o complexo lignocelulósico, tornando a celulose mais acessível para hidrólise enzimática. Entre os líquidos iônicos testados, o brometo de 4-hidroximetil-3-propil-1-propil-1H-1,2,3-triazol (LI 112) se mostrou mais eficiente, promovendo uma maior conversão da celulose em glicose. Além disso, os pré-tratamentos foram comparados com o pré-tratamento hidrotérmico, que já é uma metodologia consolidada industrialmente. | O bagaço de cana-de-açúcar utilizado no estudo passa por um processo de moagem e separação para atingir partículas de tamanho adequado para o pré-tratamento. O artigo descreve que a granulometria influencia a eficiência da hidrólise enzimática, afetando a acessibilidade da celulose para conversão em glicose. | No caso do pré-tratamento com líquidos iônicos, não há um agente ligante convencional como em processos de compósitos. No entanto, os líquidos iônicos atuam desestruturando a matriz lignocelulósica e aumentando a acessibilidade da celulose para a conversão enzimática. O brometo de 4-hidroximetil-3-propil-1-propil-1H-1,2,3-triazol (LI 112) se destacou como um dos líquidos iônicos mais eficientes nesse papel. | Durante o processo de pré-tratamento, podem estar presentes aditivos como enzimas celulolíticas, utilizadas posteriormente para a hidrólise da celulose em glicose. Além disso, os líquidos iônicos podem ter características que permitem o fracionamento da lignina, potencialmente útil em aplicações químicas e industriais. | Bagaço de cana: 1 g <br> - Líquido iônico: 10 mL <br> - Temperatura: 120 °C <br> - Tempo: 2 h <br> - Enzimas: 15 FPU/g de substrato | O pré-tratamento com líquidos iônicos triazólicos foi eficaz na remoção de lignina e na exposição da celulose. O rendimento de glicose após hidrólise enzimática foi significativamente superior ao controle, demonstrando o potencial dos líquidos iônicos como agentes de pré-tratamento para aplicações industriais. | A biomassa pré-tratada e os produtos obtidos passaram por diversas técnicas de caracterização, incluindo: Difração de Raios-X (DRX): Utilizada para avaliar a cristalinidade da celulose antes e depois do pré-tratamento, verificando as mudanças estruturais induzidas pelos líquidos iônicos. Microscopia Eletrônica de Varredura (MEV): Aplicada para analisar a morfologia da biomassa, identificando alterações na estrutura física do bagaço de cana-de-açúcar. Hidrólise enzimática: Realizada para medir a eficiência na conversão da celulose em glicose, comparando os rendimentos obtidos após diferentes pré-tratamentos. Cromatografia Líquida de Alta Eficiência (CLAE): Técnica usada para quantificar os açúcares liberados após a hidrólise, garantindo a avaliação precisa da conversão da celulose em glicose. | Elaborado por Ingrid Santos Miguez e Taísa Nogueira Morais, como parte de um Projeto de Final de Curso submetido à Escola de Química da Universidade Federal do Rio de Janeiro (UFRJ) em dezembro de 2017. As orientadoras foram Maria Antonieta Peixoto Gimenes Couto, D.Sc. e Ayla Sant’Ana da Silva, D.Sc..
TÍTULO: Desenvolvimento de nanocompósitos com matriz de PBAT/PLA/Lignina e nanocristais de celulose extraídos das fibras de caroá a partir de líquido iônico e ácido sulfúrico
AUTOR ARTIGO | TIPO BIOMASSA | APLICAÇÃO | PRÉ-TRATAMENTO | GRANULOMETRIA | AGENTE LIGANTE | OUTRAS SUBSTÂNCIAS | PROPORÇÕES DE MISTURA | CONCLUSÕES GERAIS DAS MISTURAS | CARACTERIZAÇÕES | REFERÊNCIA
Ana Paula Bispo Gonçalves. Esta pesquisa foi apresentada como tese de doutorado no Programa de Pós-Graduação em Engenharia Química da Universidade Federal da Bahia (UFBA), em 2018. A tese foi orientada pela Prof.ª Dr.ª Nadia Mamede José e coorientada pela Prof.ª Dr.ª Silvana Mattedi. | A biomassa utilizada no estudo consiste nas fibras de caroá (Neoglaziovia variegata), uma planta da família das bromélias. O caroá é abundante no Nordeste do Brasil e apresenta alto teor de celulose, tornando-se uma excelente fonte para extração de nanocristais de celulose (NCCs). | Os nanocompósitos desenvolvidos neste estudo foram direcionados para aplicações em embalagens biodegradáveis, especialmente no setor agrícola. A inclusão de lignina e nanocristais de celulose na matriz polimérica de PBAT/PLA melhora propriedades mecânicas e térmicas, tornando o material mais resistente e sustentável. | O processo de obtenção dos NCCs envolveu um pré-tratamento químico utilizando: Líquido iônico ([2-HEA][HSO₄]), sintetizado a partir de ácido sulfúrico e monoetanolamina. Hidrólise ácida com H₂SO₄, promovendo a degradação das regiões amorfas da celulose e melhorando a dispersão dos NCCs. Os líquidos iônicos são uma alternativa sustentável por serem reutilizáveis e menos corrosivos em comparação ao ácido sulfúrico puro. | Os nanocristais de celulose (NCCs) extraídos das fibras de caroá apresentaram dimensões nanométricas, com formatos bastonetes e esféricos, permitindo maior flexibilidade nas aplicações industriais. | interação entre os NCCs e a matriz polimérica (PBAT/PLA) foi aprimorada por meio de compatibilização com lignina, obtida das fibras de dendê. A lignina pode atuar como plastificante, melhorando a dispersão dos NCCs no compósito. | Além dos NCCs e da lignina, o estudo utilizou: Ecovio® (blenda PBAT/PLA) como matriz polimérica. Plastificantes para melhorar a processabilidade dos nanocompósitos. Líquidos iônicos próticos e apróticos para síntese e modificação dos NCCs. | • Blendas poliméricas: Ecovio®/PBAT com diferentes proporções de lignina (F2 a F8) • Nanocompósitos: NCCs incorporados em 1% em massa à matriz polimérica • Líquidos iônicos utilizados: o [Bmim][HSO4] (aprótico) o [2-HEA][HSO4] (prótico) • Lignina: Extraída da fibra de dendê e incorporada às blendas | • A lignina atuou como plastificante, melhorando a deformação das blendas. • As propriedades mecânicas das blendas foram intermediárias entre os constituintes puros. • Os nanocompósitos apresentaram: o Resistência à tração: 7,36–7,58 MPa o Deformação específica: 8,18–12,26% • Os materiais mostraram comportamento dúctil, ideal para embalagens biodegradáveis. • A incorporação de NCCs melhorou a dispersão e estabilidade térmica da matriz. • Potencial aplicação: embalagens para agricultura e mudas de reflorestamento. | Microscopia Eletrônica de Transmissão (MET) e Microscopia de Força Atômica (AFM) – análise morfológica dos NCCs. Difração de Raios-X (DRX) – avaliação da cristalinidade. Calorimetria Diferencial de Varredura (DSC) e Análise Termogravimétrica (TGA) – propriedades térmicas. Espectroscopia FTIR – interações químicas entre os componentes. Ensaios de Tração e Permeabilidade ao Vapor d’Água – desempenho mecânico e barreira. | Ana Paula Bispo Gonçalves como tese de doutorado no Programa de Pós-Graduação em Engenharia Química da Universidade Federal da Bahia (UFBA), em 2018. A pesquisa foi orientada pela Prof.ª Dr.ª Nadia Mamede José e coorientada pela Prof.ª Dr.ª Silvana Mattedi. LINK DE ACESSO> https://repositorio.ufba.br/bitstream/ri/19530/1/disserta%C3%A7%C3%A3o%20vers%C3%A3o%20final2016.pdf
TÍTULO: Desenvolvimento de bionanocompósitos a partir de nanowhiskers de celulose da fibra de gravatá e lignina na matriz de amido e PBAT/amido
AUTOR ARTIGO | TIPO BIOMASSA | APLICAÇÃO | PRÉ-TRATAMENTO | GRANULOMETRIA | AGENTE LIGANTE | OUTRAS SUBSTÂNCIAS | PROPORÇÕES DE MISTURA | CONCLUSÕES GERAIS DAS MISTURAS | CARACTERIZAÇÕES | REFERÊNCIA
Cleidiene Souza de Miranda como tese de doutorado no Programa de Pós-Graduação em Engenharia Química da Universidade Federal da Bahia (UFBA), em 2015 | A biomassa utilizada no estudo é a fibra de gravatá (Bromelia pinguin L.), uma planta tropical rica em celulose e lignina, amplamente encontrada no Nordeste do Brasil. Essa fibra apresenta grande potencial para aplicações sustentáveis devido à sua estrutura lignocelulósica. | Os bionanocompósitos desenvolvidos neste estudo foram projetados para aplicações na indústria de embalagens biodegradáveis. A matriz polimérica de PBAT/amido, reforçada com nanowhiskers de celulose (NWC) e lignina, melhora a resistência mecânica, térmica e a biodegradabilidade dos materiais. | O processo de preparação dos nanowhiskers de celulose envolveu: Branqueamento químico da fibra de gravatá com hipoclorito de sódio e peróxido de hidrogênio. Hidrólise ácida utilizando H₂SO₄, removendo as regiões amorfas da celulose e preservando as fases cristalinas. Processo de isolamento da lignina por extração química a partir da fibra. | Os nanowhiskers de celulose obtidos apresentam dimensões nanométricas, com alta relação de aspecto. A granulometria influencia diretamente a dispersão dos NWC na matriz polimérica, afetando as propriedades mecânicas e térmicas dos bionanocompósitos. | A interação entre os NWC e a matriz de PBAT/amido foi melhorada com a lignina extraída da fibra de gravatá. A lignina atua como compatibilizante natural, promovendo maior adesão interfacial e estabilidade estrutura | Além dos NWC e da lignina, o estudo utilizou: Glicerol como plastificante para melhorar a flexibilidade dos filmes poliméricos. Amido de milho e mandioca, servindo como matriz biodegradável para os bionanocompósitos. PBAT (poli(adipato-co-tereftalato de butileno)), um polímero biodegradável que melhora a resistência dos materiais. | : Amido (66,6%) e plastificantes (33,3%) com variações de lignina e nanowhiskers. | As misturas apresentaram propriedades mecânicas e térmicas melhoradas com a adição de lignina e nanowhiskers, evidenciando a compatibilidade entre os componentes e a potencialidade para aplicação em embalagens. | Os bionanocompósitos foram caracterizados utilizando diversas técnicas, incluindo: Microscopia Eletrônica de Varredura (MEV) e Microscopia Eletrônica de Transmissão (MET) – análise da morfologia e dispersão dos NWC na matriz. Difração de Raios-X (DRX) – avaliação da cristalinidade dos nanocompósitos. Calorimetria Diferencial de Varredura (DSC) e Análise Termogravimétrica (TGA) – determinação das propriedades térmicas. Espectroscopia FTIR – identificação das interações químicas entre os componentes. Ensaios de tração – medição da resistência mecânica dos filmes poliméricos. | elaborado por Cleidiene Souza de Miranda como tese de doutorado no Programa de Pós-Graduação em Engenharia Química da Universidade Federal da Bahia (UFBA), em 2015. A pesquisa foi orientada pela Prof.ª Dr.ª Nádia Mamede José.
TÍTULO: Estudo e Caracterização de Lignina de Bagaço de Cana-de-Açúcar
AUTOR ARTIGO | TIPO BIOMASSA | APLICAÇÃO | PRÉ-TRATAMENTO | GRANULOMETRIA | AGENTE LIGANTE | OUTRAS SUBSTÂNCIAS | PROPORÇÕES DE MISTURA | CONCLUSÕES GERAIS DAS MISTURAS | CARACTERIZAÇÕES | REFERÊNCIA
Janaína Alves Carvalho como tese de doutorado no Programa de Pós-Graduação em Agroquímica da Universidade Federal de Lavras (UFLA), em 2018. A pesquisa foi orientada pela Prof.ª Dr.ª Maria Lúcia Bianchi | A biomassa utilizada no estudo é o bagaço de cana-de-açúcar, um resíduo lignocelulósico gerado em grande quantidade nas usinas sucroalcooleiras. Esse material contém celulose, hemicelulose e lignina, sendo aproveitado para diversas aplicações energéticas e químicas. | Investiga a lignina presente no bagaço de cana, que pode ser utilizada em diversas aplicações, como: Produção de etanol de segunda geração, onde a lignina é um subproduto do processo. Desenvolvimento de biomateriais, incluindo adesivos, filmes biodegradáveis e compósitos. Uso como fonte de energia, através da queima direta para geração de eletricidade em usinas. | Para isolar e caracterizar a lignina, foram utilizados diferentes métodos de extração: Hidrólise enzimática, obtendo lignina residual do processo de produção de etanol de segunda geração. Método Klason, onde a lignina é separada por hidrólise ácida (H₂SO₄ a 72%). Método da madeira moída (MWL), que preserva melhor a estrutura química da lignina. Método alcalino, utilizando NaOH para solubilizar a lignina. | A lignina extraída apresenta morfologia variável conforme o método de isolamento. A análise por microscopia eletrônica de varredura (MEV) mostrou que a lignina apresenta estruturas granulares e heterogêneas, influenciando suas propriedades térmicas e mecânicas. | A lignina possui ligações covalentes com hemiceluloses, formando uma matriz tridimensional que confere rigidez às fibras vegetais. Durante a extração, essas ligações são parcialmente rompidas, influenciando a solubilidade e a funcionalidade da lignina obtida. | Além da lignina, foram analisados monômeros fenólicos, como siringil (S) e guaiacil (G), que influenciam a reatividade química da lignina. Também foram detectados extrativos e cinzas, que podem interferir em sua aplicação industrial. | O estudo não apresenta proporções de mistura fixas, mas compara ligninas obtidas por diferentes métodos a partir da mesma amostra de bagaço de cana. | As diferentes técnicas de extração alteram significativamente a estrutura química da lignina. A lignina enzimática mostrou-se mais próxima da estrutura original, enquanto os métodos Klason e alcalino causaram maiores modificações. Essas diferenças impactam diretamente na aplicabilidade da lignina em processos industriais. | A lignina extraída foi analisada por várias técnicas, incluindo: Difração de Raios-X (DRX) – para avaliar a cristalinidade e composição estrutural. Calorimetria Diferencial de Varredura (DSC) e Análise Termogravimétrica (TGA) – para estudar estabilidade térmica e temperatura de degradação. Espectroscopia FTIR – para identificar os grupos funcionais presentes na lignina. RMN de ¹³C e ¹H – para avaliar a configuração molecular e a presença de monômeros fenólicos. | Realizada por Janaína Alves Carvalho como tese de doutorado no Programa de Pós-Graduação em Agroquímica da Universidade Federal de Lavras (UFLA), em 2018. A pesquisa foi orientada pela Prof.ª Dr.ª Maria Lúcia Bianchi, e a banca de aprovação incluiu: Dr. Jonas Leal Neto Dr. Sérgio Scherrer Thomasi Dr. Paulo Ricardo Gherardi Hein Dra. Vássia Carvalho Soares
TÍTULO: A utilização da fibra do coco “cocus nucifera” na fabricação do tijolo ecológico
AUTOR ARTIGO | TIPO BIOMASSA | APLICAÇÃO | PRÉ-TRATAMENTO | GRANULOMETRIA | AGENTE LIGANTE | OUTRAS SUBSTÂNCIAS | PROPORÇÕES DE MISTURA | CONCLUSÕES GERAIS DAS MISTURAS | CARACTERIZAÇÕES | REFERÊNCIA
Budelon et al. (2019) | Fibra de coco verde | Tijolo ecológico solo-cimento | Lavagem, secagem, moagem, peneiramento; ensaios de limite de liquidez e plasticidade | Análise granulométrica por peneiramento (DNER-ME 080/1994); curva granulométrica | Cimento Portland | Solo-cimento | Não especificadas em porcentagens fixas, mas os ensaios foram realizados com tijolos contendo fibra de coco incorporada ao solo-cimento, comparando diferentes corpos de prova ao longo de 3, 7, 14 e 28 dias após a fabricação. | O tijolo ecológico com fibra de coco apresentou absorção de água acima do limite permitido (máximo de 14,25%), além de baixa resistência à compressão. Portanto, não é recomendado para uso estrutural ou de vedação sem melhorias na formulação. O tijolo solo-cimento tradicional teve desempenho superior. | Absorção de água, resistência à compressão, limite de liquidez (LL=61%), limite de plasticidade (LP=19%), índice de plasticidade, granulometria | 63º Congresso Brasileiro de Cerâmica, Bonito-MS, 2019 LINK https://www.metallum.com.br/63cbc/anais/PDF/11-003.pdf
TÍTULO: Experimental investigations on tensile and flexural properties of epoxy resin matrix biocomposites reinforced with tamarind shell particles and marble waste powder.
AUTOR ARTIGO | TIPO BIOMASSA | APLICAÇÃO | PRÉ-TRATAMENTO | GRANULOMETRIA | AGENTE LIGANTE | OUTRAS SUBSTÂNCIAS | PROPORÇÕES DE MISTURA | CONCLUSÕES GERAIS DAS MISTURAS | CARACTERIZAÇÕES | REFERÊNCIA
R. Karthikeyan: Departamento de Engenharia Automóvel, Rajalakshmi Engineering College, Chennai, Índia R. Girimurugan: Departamento de Engenharia Mecânica, Nandha College of Technology, Perundurai, Índia Gyanaranjan Sahoo: Krishi Vigyan Kendra, Angul, Odisha, Índia Pon Maheskumar: Faculdade de Tecnologia Nandha, Índia A. Ramesh: Departamento de Engenharia Mecatrônica, K.S. Rangasamy College of Technology, Índia | Casca de tamarindo: resíduo agroindustrial não alimentar, descartado após a retirada do fruto. Possui boa dureza e é rica em fibras naturais, o que a torna adequada como reforço em materiais compósitos. Pó de mármore residual: resíduo mineral gerado em indústrias de corte e polimento de mármore. É composto por partículas finas com potencial para melhorar a rigidez e resistência de compósitos. | 1. Componentes Mecânicos de Médio Porte Devido às boas propriedades de resistência à tração, flexão e alongamento, os compósitos são indicados para peças que exigem durabilidade estrutural, mas não estão sujeitas a cargas extremas. Exemplos incluem painéis técnicos, suportes estruturais, revestimentos, e partes de equipamentos em setores como construção civil, automotivo leve e agrícola. 2. Embalagens Técnicas A combinação de rigidez e leveza torna esses materiais adequados para embalagens industriais que precisam proteger componentes sem adicionar peso excessivo. Podem ser usados em caixas de transporte, revestimentos protetores e estruturas de contenção. 3. Substituição de Materiais Convencionais Os biocompósitos oferecem uma alternativa mais ecológica e econômica em relação a materiais como fibra de vidro, carbono ou polímeros sintéticos reforçados. São especialmente úteis em contextos onde o custo e a sustentabilidade são fatores decisivos. 4. Potencial para Expansão Industrial O estudo sugere que, com ajustes na formulação e testes adicionais, esses compósitos podem ser adaptados para uso comercial em larga escala, especialmente em setores que buscam reduzir o impacto ambiental de seus materiais. | 1. Casca de Tamarindo A casca de tamarindo, um resíduo agroindustrial, passou por um processo rigoroso de preparação antes de ser incorporada à matriz epóxi: Lavagem inicial com água pura para remoção de poeira e impurezas superficiais. Lavagem complementar com água quente para garantir limpeza profunda. Secagem natural por 6 horas em ambiente aberto, à temperatura ambiente, para eliminar umidade. Moagem em moinho de farinha, transformando as cascas em pó fino. Peneiramento manual utilizando peneira de 75 micrômetros, para padronizar o tamanho das partículas. Esse processo garantiu que o pó de casca de tamarindo estivesse limpo, seco e com granulometria adequada para reforçar os compósitos. 2. Pó de Mármore Residual O pó de mármore, proveniente de indústrias de corte e polimento de pedras, também passou por pré-tratamento: Coleta direta em locais de produção de resíduos de mármore. Peneiramento múltiplo para separar partículas finas e uniformes, adequadas para uso como reforço mineral. Esse resíduo foi aproveitado como material de enchimento, contribuindo para a rigidez e estabilidade dos compósitos. | 1. Casca de Tamarindo Após o processo de lavagem, secagem e moagem, a casca de tamarindo foi transformada em pó fino. Para garantir uniformidade no tamanho das partículas, foi realizado um peneiramento manual. As partículas foram selecionadas com diâmetro de 75 micrômetros (µm), utilizando uma peneira com essa medida. Esse controle granulométrico foi essencial para assegurar boa dispersão na matriz epóxi e adesão interfacial eficiente, contribuindo para o desempenho mecânico dos compósitos. 2. Pó de Mármore Residual O pó de mármore foi coletado diretamente de indústrias de corte e polimento de mármore. Passou por peneiramento múltiplo, com o objetivo de separar as partículas mais finas e uniformes. Embora o artigo não especifique um valor exato de diâmetro para o pó de mármore, ele destaca que foram utilizadas partículas finas, compatíveis com o tamanho das partículas de tamarindo, para garantir homogeneidade na mistura. | O agente ligante foi a resina epóxi LY556, combinada com o endurecedor HY991, ambos fornecidos por fabricantes especializados na Índia. Essa combinação forma a matriz polimérica responsável por unir as partículas de reforço — casca de tamarindo e pó de mármore residual — e garantir a integridade estrutural do compósito. Características da resina epóxi como agente ligante: Alta adesividade: A resina epóxi possui excelente capacidade de aderência às superfícies dos materiais de reforço, promovendo uma boa ligação interfacial. Resistência mecânica: Contribui significativamente para a resistência à tração, flexão e compressão dos compósitos. Estabilidade térmica: Mantém suas propriedades em temperaturas elevadas, o que é essencial durante o processo de moldagem por compressão a quente. Baixa absorção de umidade: Ajuda a preservar a durabilidade dos compósitos em ambientes úmidos. Proporção de mistura: A resina epóxi LY556 foi misturada com o endurecedor HY991 na proporção de 10:1. A mistura foi realizada por agitação mecânica, garantindo homogeneidade antes da incorporação dos reforços. Essa matriz epóxi atuou como elemento de ligação entre os componentes sólidos, permitindo que os biocompósitos apresentassem desempenho mecânico superior, especialmente na composição C4 (35% tamarindo + 15% mármore), que obteve os melhores resultados nos testes de tração e flexão | Além da resina epóxi e dos reforços principais — casca de tamarindo e pó de mármore residual — o estudo menciona o uso de substâncias auxiliares que desempenham papéis importantes no desempenho e na fabricação dos compósitos: 1. Endurecedor HY991 Utilizado em conjunto com a resina epóxi LY556, na proporção de 10:1. Atua como agente de cura, promovendo a reticulação da matriz polimérica. Garante rigidez estrutural, adesão eficiente aos reforços e resistência térmica durante o processo de moldagem. 2. Pó de granito (em testes complementares) Embora não seja o foco principal do artigo, há menção ao uso de pó de granito em compósitos similares. Serve como material de enchimento mineral, contribuindo para a resistência à tração e redução da absorção de água. Apresenta resistência mecânica elevada (320–340 MPa), sendo avaliado em contextos comparativos. 3. Água pura e quente (para pré-tratamento) Utilizada como meio de limpeza das cascas de tamarindo. Remove impurezas e resíduos orgânicos, garantindo a qualidade do reforço vegetal. | O estudo investigou seis formulações diferentes de biocompósitos, mantendo constante a fração de resina epóxi em 50% em peso. As variações ocorreram nas proporções dos materiais de reforço — pó de casca de tamarindo e pó de resíduo de mármore — conforme descrito abaixo: Composição C1: 50% epóxi, 0% tamarindo, 50% mármore Composição C2: 50% epóxi, 25% tamarindo, 25% mármore Composição C3: 50% epóxi, 35% tamarindo, 15% mármore Composição C4: 50% epóxi, 40% tamarindo, 10% mármore Composição C5: 50% epóxi, 45% tamarindo, 5% mármore Composição C6: 50% epóxi, 50% tamarindo, 0% mármore | A composição C4 (40% tamarindo + 10% mármore) apresentou os melhores resultados mecânicos: Resistência à tração: 34,63 MPa Limite de escoamento: 32,81 MPa Alongamento: 3,3% Resistência à flexão: 38,53 MPa Módulo de flexão: 10,96 GPa O desempenho superior da C4 é atribuído à melhor adesão interfacial entre os componentes, com proporções ideais de reforços e matriz, o que favorece a transferência de carga e o comportamento dúctil. Composições com excesso de casca de tamarindo ou ausência de pó de mármore (como a C6) apresentaram queda significativa nas propriedades mecânicas, devido à baixa eficiência na transferência de carga e adesão deficiente entre os materiais. O estudo conclui que a combinação de 35–40% de casca de tamarindo com 10–15% de pó de mármore é a mais eficaz, sendo recomendada para aplicações comerciais em componentes mecânicos de médio porte, graças à sua resistência e desempenho mecânico equilibrado. | A caracterização dos biocompósitos foi realizada por meio de ensaios mecânicos padronizados, com o objetivo de avaliar o desempenho estrutural dos materiais desenvolvidos. As propriedades analisadas foram: 1. Resistência à Tração Avaliada conforme a norma ASTM D3039. Corpos de prova com dimensões de 25 mm de largura, 250 mm de comprimento e 3 mm de espessura. Medidas obtidas: Resistência máxima à tração: até 34,63 MPa (compósito C4). Resistência ao escoamento: até 32,81 MPa. Porcentagem de alongamento: até 3,3%. Esses resultados indicam boa capacidade de absorção de carga antes da ruptura, especialmente na composição C4 (35% tamarindo + 15% mármore). 2. Resistência à Flexão Avaliada conforme a norma ASTM D790/10. Corpos de prova com dimensões de 10 mm de largura, 90 mm de comprimento e 3 mm de espessura. Medidas obtidas: Resistência à flexão: até 36,17 MPa. Módulo de flexão: até 38,53 MPa. Esses valores demonstram que os compósitos possuem rigidez adequada e capacidade de suportar deformações sem falhas estruturais. 3. Análise Comparativa entre Composições Seis composições diferentes foram testadas (C1 a C6), variando as proporções de casca de tamarindo e pó de mármore. O compósito C4 apresentou os melhores resultados em todas as propriedades mecânicas. As composições com excesso de um único reforço (como C1 ou C2) mostraram desempenho inferior, indicando que o equilíbrio entre os dois tipos de partículas é essencial. 4. Interpretação dos Resultados O desempenho superior do compósito C4 é atribuído à melhor adesão interfacial entre os reforços e a matriz epóxi. A granulometria controlada e o pré-tratamento adequado das partículas contribuíram para a dispersão homogênea e transferência eficiente de carga. | Karthikeyan, R., Girimurugan, R., Sahoo, G., Maheskumar, P., & Ramesh, A. (2022). Investigações experimentais sobre propriedades de tração e flexão de biocompósitos reforçados com partículas de casca de tamarindo e resíduos de pó de mármore de matriz de resina epóxi. Materials Today: Proceedings. https://doi.org/10.1016/j.matpr.2022.08.435 Karthikeyan, R., Girimurugan, R., Sahoo, G., Maheskumar, P., & Ramesh, A. (2022). Experimental investigations on tensile and flexural properties of epoxy resin matrix biocomposites reinforced with tamarind shell particles and marble waste powder. Materials Today: Proceedings. https://doi.org/10.1016/j.matpr.2022.08.435
TÍTULO: Effect of Coconut Fiber and Marble Waste on Concrete Strength
AUTOR ARTIGO | TIPO BIOMASSA | APLICAÇÃO | PRÉ-TRATAMENTO | GRANULOMETRIA | AGENTE LIGANTE | OUTRAS SUBSTÂNCIAS | PROPORÇÕES DE MISTURA | CONCLUSÕES GERAIS DAS MISTURAS | CARACTERIZAÇÕES | REFERÊNCIA
Faisal Shabbir Muhammad Fiaz Tahir Naeem Ejaz Daulat Khan Naveed Ahmad Jawad HussainFaisal Shabbir, Muhammad Fiaz Tahir, Naeem Ejaz, Naveed Ahmad, Jawad Hussain — Department of Civil Engineering, University of Engineering and Technology, Taxila, Pakistan; Daulat Khan — Department of Agriculture Engineering, University of Engineering and Technology, Peshawar, Pakistan. | Fibra de Coco (Coconut Fiber – CF) A biomassa empregada neste estudo é a fibra de coco, também conhecida como coir, que é um subproduto natural obtido da casca externa do coco. Essa fibra é amplamente disponível em regiões tropicais e possui características que a tornam adequada para aplicações em materiais de construção. Características da Fibra de Coco como Biomassa Origem: Derivada da casca externa do fruto do coqueiro (Cocos nucifera). Tipos: Existem dois tipos principais: Fibra marrom: mais espessa, resistente e com alta abrasividade, ideal para aplicações estruturais. Fibra branca: mais fina e flexível, geralmente usada em produtos têxteis. Propriedades mecânicas: Alta resistência à abrasão. Boa ductilidade e capacidade de absorção de energia. Contribui para o aumento da tenacidade e resistência à flexão do concreto. Tratamento prévio: As fibras foram imersas em água por 30 minutos, depois secas em estufa por 10–12 horas a 30 °C. Após o resfriamento, foram cortadas em segmentos de 5 cm para incorporação nas misturas de concreto. Papel da Biomassa no Concreto Utilizada como substituição parcial do cimento. Proporções variáveis foram testadas (de 2% a 4,5%). A combinação ideal foi de 2,5% de fibra de coco e 2,5% de pó de mármore, resultando em aumento de resistência à compressão e à flexão. | O estudo investigou o uso combinado de fibras de coco (CF) e resíduos de pó de mármore (MD) como substitutos parciais do cimento em misturas de concreto. Essa abordagem visa promover uma alternativa sustentável à produção convencional de concreto, reduzindo o impacto ambiental e aproveitando resíduos abundantes. 1. Substituição Parcial do Cimento As fibras de coco e o pó de mármore foram utilizados para substituir até 5% do cimento em diferentes proporções. A substituição foi aplicada tanto em cubos de concreto para testes de compressão quanto em vigas não armadas para testes de flexão. 2. Melhoria das Propriedades Mecânicas A combinação ideal — 2,5% de fibra de coco + 2,5% de pó de mármore — resultou em: Aumento de 3,1% na resistência à compressão após 28 dias. Aumento de 10,25% na resistência à flexão em relação ao concreto convencional. Isso demonstra que, em proporções adequadas, os materiais podem melhorar o desempenho estrutural do concreto. 3. Aplicações Potenciais Construção civil sustentável, especialmente em obras que buscam reduzir o uso de cimento. Elementos estruturais leves, como lajes, painéis e blocos de vedação. Infraestrutura em regiões tropicais, onde a fibra de coco é abundante e de baixo custo. Projetos de engenharia verde, que priorizam o reaproveitamento de resíduos industriais e agroindustriais. | Pré-tratamento dos Materiais Antes de serem incorporados às misturas de concreto, tanto as fibras de coco (CF) quanto o pó de mármore (MD) passaram por etapas específicas de preparação para garantir melhor desempenho e uniformidade nos testes. Fibras de Coco (CF) As fibras foram submetidas a um processo simples, porém essencial: Imersão em água: As fibras foram embebidas por 30 minutos para aumentar a flexibilidade e facilitar a mistura com os demais componentes. Secagem em estufa: Após a imersão, as fibras foram secas em estufa por 10 a 12 horas a uma temperatura constante de 30 °C. Resfriamento: Depois da secagem, as fibras foram resfriadas à temperatura ambiente. Corte padronizado: As fibras foram cortadas em segmentos de 5,0 cm, comprimento ideal para reforço mecânico no concreto. Esse pré-tratamento melhora a aderência das fibras à matriz cimentícia e reduz a absorção excessiva de água durante a mistura. Pó de Mármore (MD) O pó de mármore utilizado era de cor branca, obtido diretamente dos resíduos gerados em fábricas de mármore durante o processo de corte e modelagem. Não foi mencionado nenhum tratamento químico ou físico adicional, indicando que o MD foi utilizado em sua forma natural, apenas com controle de granulometria para garantir consistência na mistura. | Pó de Mármore (Marble Dust – MD) O pó de mármore foi obtido diretamente de resíduos gerados em fábricas de mármore durante o processo de corte e modelagem. Foi utilizado em sua forma natural e seca, com controle de granulometria fina, adequado para substituição parcial do cimento. Embora o artigo não especifique a malha ou distribuição granulométrica, o MD se comporta como um material pulverulento, semelhante ao cimento Portland, o que favorece sua dispersão homogênea na matriz cimentícia. Fibras de Coco (Coconut Fiber – CF) As fibras foram cortadas em segmentos de 5,0 cm após o pré-tratamento. Por serem materiais fibrosos e não particulados, elas não seguem uma granulometria tradicional como os agregados. No entanto, o comprimento padronizado das fibras influencia diretamente na dispersão e aderência dentro da mistura de concreto. Agregados Utilizados Agregado graúdo: Brita proveniente da pedreira Margalla. Agregado miúdo: Areia natural. Embora o artigo não detalhe a granulometria desses agregados, o traço utilizado foi: 1:2:4 (cimento : areia : brita) com relação água/cimento de 0,5, o que sugere uma granulometria convencional para concreto estrutural. Observações Importantes A granulometria adequada dos materiais é essencial para garantir boa trabalhabilidade, compactação e resistência mecânica do concreto. A presença de pó de mármore fino pode melhorar a densidade da mistura, preenchendo vazios entre os agregados. As fibras de coco, por sua natureza, não contribuem para a granulometria, mas influenciam na tenacidade e resistência à tração. | O agente ligante é o componente responsável por unir os agregados e demais materiais na mistura de concreto, garantindo coesão e resistência. Neste estudo, o agente ligante principal foi o cimento Portland comum (OPC), parcialmente substituído por materiais alternativos. Cimento Portland (OPC) Utilizado como base principal em todas as misturas. É o agente ligante tradicional que promove a hidratação e endurecimento do concreto. Proporção padrão na mistura: 1:2:4 (cimento : areia : brita) com relação água/cimento de 0,5. Substituição Parcial do Cimento O OPC foi parcialmente substituído por dois materiais alternativos: Fibras de Coco (CF) Material orgânico fibroso, não cimentício. Atua como reforço mecânico, mas também influencia na coesão interna da matriz. Percentuais utilizados: de 2% a 4,5% em diferentes amostras. Pó de Mármore (MD) Resíduo industrial fino, com características semelhantes ao cimento. Contribui para o preenchimento de vazios e melhora a densidade da pasta. Percentuais utilizados: de 2% a 12% como substituto parcial do cimento. Observações Importantes A combinação ideal foi de 2,5% CF + 2,5% MD, totalizando 5% de substituição do OPC. Essa proporção resultou em melhoria na resistência à compressão e flexão, indicando que os materiais alternativos podem complementar a função do agente ligante quando usados corretamente. | Além do cimento Portland, das fibras de coco (CF) e do pó de mármore (MD), o estudo empregou outros materiais essenciais para a formulação e desempenho das misturas de concreto: 1. Agregados Graúdos Foram utilizados britas provenientes da pedreira Margalla Quarry. Esses agregados são responsáveis por fornecer resistência estrutural e volume à mistura de concreto. 2. Agregados Miúdos A areia natural foi utilizada como agregado fino. Atua no preenchimento dos espaços entre os agregados graúdos, contribuindo para a coesão da mistura e acabamento superficial. 3. Água A água foi adicionada em duas etapas durante a mistura: Primeiro, ¾ da quantidade total foi adicionada. Depois, o restante ¼ foi incorporado após dois minutos de mistura. A relação água/cimento (w/c) foi mantida constante em 0,5, garantindo boa trabalhabilidade e hidratação adequada do cimento. 4. Ar Comprimido e Vibração Durante o processo de moldagem, foi utilizado vibrador elétrico para eliminar bolhas de ar e garantir compactação uniforme. Isso melhora a densidade e resistência do concreto após a cura. Essas substâncias complementares são fundamentais para garantir que o concreto tenha trabalhabilidade adequada, resistência mecânica e durabilidade. Embora não sejam os protagonistas do estudo, sua presença é indispensável para o sucesso da formulação. | O estudo investigou sete diferentes proporções de substituição parcial do cimento por fibras de coco (CF) e pó de mármore (MD) em misturas de concreto. As amostras variaram de 0% a 15% de substituição total, combinando diferentes percentuais de CF e MD. A amostra de controle (S7) continha 100% de cimento, sem adição de resíduos. As demais amostras apresentaram combinações como 3% CF + 12% MD (S1), 3.5% CF + 11.5% MD (S2), até a proporção considerada ideal: 2.5% CF + 2.5% MD (S5), totalizando 5% de substituição. Essa proporção foi testada tanto para resistência à compressão quanto à flexão, com resultados superiores às demais. | Os resultados demonstraram que a adição de CF e MD pode melhorar as propriedades mecânicas do concreto, desde que utilizada em proporções controladas. A substituição ideal foi de até 5% do cimento por resíduos, sendo a combinação de 2.5% CF e 2.5% MD (amostra S5) a mais eficiente. Essa mistura apresentou aumento de 3.1% na resistência à compressão após 28 dias e 10.25% na resistência à flexão, em comparação com o concreto convencional. Substituições superiores a 5% resultaram em perda de desempenho, indicando que o excesso de resíduos compromete a integridade estrutural do concreto. Além disso, a proporção entre os dois materiais é determinante: mesmo com o mesmo total de substituição, variações na distribuição entre CF e MD influenciam diretamente os resultados. | 1. Fibras de Coco (CF) Origem: Obtidas da casca externa do coco. Tratamento Prévio: Foram imersas em água por 30 minutos para limpeza e hidratação. Em seguida, secas em estufa por 10 a 12 horas a 30 °C. Após o resfriamento à temperatura ambiente, foram cortadas em pedaços de 5 cm. Tipo de fibra: Utilizou-se a fibra marrom, conhecida por ser mais resistente e abrasiva — ideal para aplicações em engenharia. 2. Pó de Mármore (MD) Origem: Coletado diretamente de fábricas de mármore durante o processo de corte e modelagem. ⚪ Cor: Branco, indicando alto teor de carbonato de cálcio. Forma de uso: Utilizado como substituto parcial do cimento, sem necessidade de tratamento adicional. 3. Cimento Portland Comum (OPC) Utilizado como base para todas as misturas. Foi parcialmente substituído por CF e MD em diferentes proporções. 4. Agregados Graúdo: Brita da pedreira Margalla Quarry. Miúdo: Areia natural. 5. Proporção da Mistura Traço utilizado: 1:2:4 (cimento : areia : brita). Relação água/cimento: 0,5 constante em todas as amostras. Essas caracterizações garantem que os materiais estejam em condições ideais para serem incorporados ao concreto, influenciando diretamente na resistência mecânica, trabalhabilidade e durabilidade das amostras. | Shabbir, F., Tahir, M. F., Ejaz, N., Khan, D., Ahmad, N., & Hussain, J. (2015). Effect of coconut fiber and marble waste on concrete strength. Journal of Engineering and Applied Sciences, 34(1), 104–109. https://www.researchgate.net/publication/381295579_Effects_of_coconut_fiber_and_marble_waste_on_concrete_strength https://www.researchgate.net/publication/381295579_Effects_of_coconut_fiber_and_marble_waste_on_concrete_strength
2 ARTIGOS ENVIADOS PELO PROF. PAULO EM 230825
TÍTULO: Lignin degradation under anaerobic digestion: Influence of lignin modifications-A review
AUTOR ARTIGO | TIPO BIOMASSA | APLICAÇÃO | PRÉ-TRATAMENTO | GRANULOMETRIA | AGENTE LIGANTE | OUTRAS SUBSTÂNCIAS | PROPORÇÕES DE MISTURA | CONCLUSÕES GERAIS DAS MISTURAS | CARACTERIZAÇÕES | REFERÊNCIA
Muhammad Usman Khan Birgitte Kiaer Ahring Khan, M. U., & Ahring, B. K. (2019). Lignin degradation under anaerobic digestion: Influence of lignin modifications – A review. Biomass and Bioenergy, 128, 105325. https://doi.org/10.1016/j.biombioe.2019.105325 Naveed Ahmad Jawad HussainFaisal Shabbir, Muhammad Fiaz Tahir, Naeem Ejaz, Naveed Ahmad, Jawad Hussain — Department of Civil Engineering, University of Engineering and Technology, Taxila, Pakistan; Daulat Khan — Department of Agriculture Engineering, University of Engineering and Technology, Peshawar, Pakistan. | Biomassa lignocelulósica, que inclui: Celulose Hemicelulose Lignina (foco principal do artigo) | Principais aplicações discutidas: Produção de biogás (metano e CO₂): Após o pré-tratamento, a lignina pode ser convertida em biogás com eficiência aumentada. O artigo mostra que o rendimento de metano pode subir de 70 para 320 L/kg-VS/dia. Valorização de resíduos industriais: Lignina residual de biorrefinarias e indústrias de papel pode ser reaproveitada como fonte energética. Substrato para fermentação anaeróbia: Compostos derivados da lignina, como fenóis e aromáticos, podem ser usados como substrato para microrganismos fermentativos. Redução de poluentes em efluentes agroindustriais: A digestão anaeróbia de compostos fenólicos derivados da lignina é uma alternativa sustentável para tratamento de resíduos. | Tipos de Pré-Tratamento da Lignina O objetivo principal do pré-tratamento é quebrar a estrutura complexa da lignina e expor a celulose e hemicelulose, facilitando a ação dos microrganismos anaeróbios. 1. Explosão Úmida (Wet Explosion) Usa apenas oxigênio e vapor — sem adição de químicos tóxicos. A biomassa é aquecida rapidamente (140–210 °C) e depois sofre uma descompressão abrupta, quebrando suas fibras. Promove metoxilação da lignina, formando estruturas tipo S-lignina, que são mais fáceis de degradar. Resulta em aumento significativo na produção de metano: de 70 para 320 L/kg-VS/dia. 2. Tratamentos Químicos Ácidos (ex: ácido sulfúrico diluído): solubilizam hemicelulose e parte da lignina. Alcalinos (ex: NaOH): reduzem a cristalinidade da celulose e promovem a despolimerização da lignina. Podem gerar subprodutos tóxicos como H₂S ou interferir no pH da digestão anaeróbia. 3. Organossolve Usa solventes como etanol, metanol ou acetona. Solubiliza lignina, mas pode causar recondensação, formando pseudo-lignina que dificulta a ação enzimática. 4. Biológicos Uso de fungos (ex: fungos de podridão branca) ou enzimas ligninolíticas. Mais sustentáveis, mas geralmente mais lentos e menos eficientes em escala industrial. Efeitos do Pré-Tratamento Aumenta a biodisponibilidade da lignina. Facilita a ação microbiana na digestão anaeróbia. Melhora o rendimento de biogás. Reduz a recalcitrância da biomassa lignocelulósica. | Embora o artigo discuta extensivamente os efeitos de modificações estruturais da lignina — como metoxilação, despolimerização e pré-tratamentos oxidativos (como o Wet Explosion) — ele não aborda explicitamente como a granulometria influencia a digestão anaeróbia da lignina. No entanto, há uma breve referência indireta à disrupção das fibras da biomassa durante o processo de Wet Explosion, o que pode implicar em redução do tamanho das partículas. Por exemplo: “The flashing of the pretreated biomass causes an abrupt decompression, which results in the disruption of the biomass fibers.” Essa “disrupção” pode estar relacionada à fragmentação física do material, mas o artigo não quantifica nem discute isso como granulometria. | Menciona explicitamente os Complexos Lignina-Carboidrato (LCC) — e isso é super relevante para entender a resistência da lignina à digestão anaeróbia. | Substâncias Relacionadas à Degradação da Lignina 1. Compostos Fenólicos São produtos da quebra da lignina. Incluem ácido ferúlico, ácido vanílico, ácido p-cumárico, entre outros. Podem ser utilizados por microrganismos anaeróbios como substrato para produção de biogás. 2. Benzoato e Derivados Aromáticos Resultam da abertura do anel aromático da lignina. São intermediários importantes na rota de conversão para metano. 3. Metano (CH₄) e Dióxido de Carbono (CO₂) Produtos finais da digestão anaeróbia. O artigo mostra que a lignina modificada pode aumentar significativamente a produção de metano. Substâncias Usadas em Pré-Tratamentos 4. Oxigênio (O₂) Utilizado no processo de Wet Explosion para oxidar a lignina. Promove a formação de estruturas mais degradáveis. 5. Solventes Orgânicos (em outros métodos) Como etanol, metanol ou acetona, usados em processos organossolve. Solubilizam a lignina, mas podem gerar pseudo-lignina. 6. Ácidos e Alcalinos Ácido sulfúrico diluído, hidróxido de sódio (NaOH), entre outros. Usados em pré-tratamentos químicos para romper ligações da lignina com carboidratos. Substâncias Microbianas 7. Enzimas Ligninolíticas Como lignina peroxidase, manganês peroxidase e lacase. Produzidas por fungos e bactérias para degradar lignina em ambientes aeróbios e anaeróbios. | Embora este artigo seja uma revisão e não apresente uma única fórmula de mistura como em estudos experimentais, ele destaca a importância do tratamento prévio da lignina para melhorar sua degradação anaeróbica. O principal método abordado é o Wet Explosion (Explosão Úmida), que utiliza apenas oxigênio como agente oxidante, sem adição de produtos químicos agressivos. O processo envolve: Temperatura: entre 140°C e 210°C Pressão: até 3.5 MPa Tempo de residência: 10 a 30 minutos Oxigênio: adicionado antes da explosão com vapor Esse tratamento altera a estrutura da lignina, promovendo metoxilação seletiva , que transforma unidades G e H em estruturas S mais abertas e reativas. Após esse processo, a lignina se torna mais acessível à ação de microrganismos anaeróbicos. | A lignina modificada por explosão úmida apresenta maior degradabilidade em digestores anaeróbicos. O tratamento promove depolimerização e formação de estruturas S, que são mais suscetíveis à degradação microbiana. A produção de metano aumentou de 70 para 320 L/kg-VS/dia, e a degradação da lignina passou de 12.6% para 44.4% após o tratamento. A digestão anaeróbica da lignina ocorre em três etapas: desmetoxilação, abertura do anel aromático e fermentação. Microrganismos como Tolumonas lignolytica e Clostridium methoxybenzovorans conseguem degradar lignina modificada e seus derivados. O estudo conclui que a modificação estrutural da lignina é essencial para sua valorização energética em biogás, e que o processo de explosão úmida é uma alternativa eficiente e sustentável. | Caracterizações Químicas e Estruturais Composição da lignina: detalha os principais monômeros da lignina — como guaiacil (G), siringil (S) e p-hidroxifenil (H) — e como suas proporções variam conforme a fonte vegetal. Modificações químicas: São descritas alterações como oxidação, sulfonação e acetilação, que afetam a solubilidade e a biodegradabilidade da lignina. Ligação com carboidratos: A presença de ligações lignina-carboidrato (LCCs) é caracterizada como um fator que dificulta a digestão anaeróbia. Técnicas de Caracterização Utilizadas Espectroscopia FTIR: Para identificar grupos funcionais presentes na lignina modificada. RMN (NMR): Para analisar a estrutura molecular e os tipos de ligações. Cromatografia (GC-MS): Para identificar os produtos da degradação da lignina. Análise térmica (TGA/DSC): Para avaliar a estabilidade térmica e comportamento de decomposição. Caracterização dos Produtos da Digestão Compostos fenólicos: São caracterizados como intermediários da degradação da lignina. Produção de metano: O artigo correlaciona a estrutura da lignina com o rendimento de biogás. | Khan, M. U., & Ahring, B. K. (2019). Lignin degradation under anaerobic digestion: Influence of lignin modifications – A review. Biomass and Bioenergy, 128, 105325. Zhou, S., Wang, Y., & Li, Y. (2022). Lignin degradation under anaerobic digestion: Influence of lignin modifications – A review. Bioresource Technology, 344, 126265. https://doi.org/10.1016/j.biortech.2021.126265
TÍTULO: Potential of Trametes species to degrade lignin
AUTOR ARTIGO | TIPO BIOMASSA | APLICAÇÃO | PRÉ-TRATAMENTO | GRANULOMETRIA | AGENTE LIGANTE | OUTRAS SUBSTÂNCIAS | PROPORÇÕES DE MISTURA | CONCLUSÕES GERAIS DAS MISTURAS | CARACTERIZAÇÕES | REFERÊNCIA
Aleksandar Knezevic Ivan Milovanovic Mirjana Stajic Jelena Vukojevic Todos são afiliados à Universidade de Belgrado, Faculdade de Biologia, na Sérvia. | No presente estudo, foram utilizados dois tipos de biomassa lignocelulósica como substrato para cultivo em estado sólido: palha de trigo e serragem de carvalho. A palha de trigo, um resíduo agrícola amplamente disponível, apresentou menor teor de lignina (13,7%) e maior degradabilidade, sendo mais eficiente para a produção de lacase pelas espécies de Trametes. Por outro lado, a serragem de carvalho, proveniente de resíduos florestais, possui maior teor de lignina (17,1%) e contém taninos e compostos aromáticos que dificultam a degradação, mas favorecem a produção de peroxidases, especialmente por T. multicolor. A escolha desses substratos permitiu avaliar o desempenho das espécies fúngicas em diferentes condições de complexidade estrutural da biomassa, destacando o potencial biotecnológico de Trametes na conversão de resíduos vegetais em produtos de valor agregado. | A capacidade das espécies de Trametes em degradar lignina por meio de enzimas ligninolíticas, como lacase e peroxidases, apresenta diversas aplicações biotecnológicas. A degradação eficiente da lignina em resíduos agrícolas e florestais, como palha de trigo e serragem de carvalho, permite o aproveitamento desses materiais para produção de bioenergia, rações, fibras e insumos industriais. Além disso, o processo biológico de delignificação é ambientalmente sustentável, substituindo métodos químicos agressivos e contribuindo para a redução de resíduos sólidos. A utilização de Trametes em fermentação em estado sólido também favorece a produção de enzimas de interesse comercial, com potencial para aplicação em setores como papel e celulose, tratamento de efluentes, biorremediação e produção de biocombustíveis. | Antes da fermentação em estado sólido, os substratos lignocelulósicos — palha de trigo e serragem de carvalho — passaram por um processo de pré-tratamento físico. As matérias-primas vegetais foram inicialmente secas a 50 °C e, em seguida, trituradas até atingirem partículas entre 0,5 e 1,0 cm de diâmetro, utilizando um liquidificador de laboratório. Esse pré-tratamento teve como objetivo aumentar a área superficial disponível para colonização fúngica e facilitar o acesso das enzimas ligninolíticas à estrutura da lignina. A preparação adequada dos substratos é essencial para otimizar a produção enzimática e a eficiência da degradação durante o cultivo em estado sólido. | Os substratos lignocelulósicos utilizados — palha de trigo e serragem de carvalho — foram submetidos a um processo de trituração após a secagem a 50 °C, visando padronizar a granulometria. As partículas resultantes apresentaram tamanho entre 0,5 e 1,0 cm, conforme obtido por meio de liquidificador de laboratório. Essa faixa granulométrica foi escolhida para favorecer a colonização fúngica e otimizar o contato entre o micélio e os componentes da biomassa, especialmente a lignina. A granulometria adequada é um fator crítico para o sucesso da fermentação em estado sólido, pois influencia diretamente a porosidade, aeração e retenção de umidade do substrato, impactando a produção enzimática e a eficiência da degradação. | Para a realização da fermentação em estado sólido, os substratos lignocelulósicos — palha de trigo e serragem de carvalho — foram umedecidos com um meio sintético modificado, que atuou como agente ligante. Esse meio continha nitrato de amônio (NH₄NO₃) como fonte de nitrogênio, ajustado para uma concentração ótima de 25 mM, além de sais minerais e extrato de levedura, com pH ajustado para 6,5. A adição desse meio permitiu a homogeneização da biomassa, favorecendo a distribuição do inóculo e garantindo condições adequadas de umidade, nutrientes e estabilidade para o crescimento fúngico e a produção de enzimas ligninolíticas. O meio também foi utilizado como controle, sem adição de inóculo, para avaliar a degradação espontânea dos substratos. | Além do agente ligante e dos substratos lignocelulósicos, o meio sintético utilizado no cultivo sólido continha diversas substâncias que desempenham papel fundamental na regulação da atividade enzimática. Entre elas, destacam-se o nitrato de amônio (NH₄NO₃) como fonte de nitrogênio, fosfato de potássio (K₂HPO₄), fosfato monossódico (NaH₂PO₄·H₂O), sulfato de magnésio (MgSO₄·7H₂O) e extrato de levedura, todos ajustados para pH 6,5. A presença de cobre (Cu), mesmo em baixas concentrações, também foi relevante, pois está associada à indução da síntese de lacase. A composição química dos substratos revelou teores distintos de lignina, nitrogênio e cobre — fatores que influenciam diretamente a produção de enzimas ligninolíticas. Por exemplo, a palha de trigo apresentou 13,7% de lignina, 0,53% de nitrogênio e 5,9 ppm de cobre, enquanto a serragem de carvalho continha 17,1% de lignina, 0,17% de nitrogênio e 2,6 ppm de cobre. Esses elementos, em conjunto, afetam o metabolismo fúngico e a eficiência da degradação da lignina, sendo essenciais para o desempenho das espécies de Trametes em diferentes substratos. | O estudo utilizou resíduos vegetais — palha de trigo e serragem de carvalho — como substratos para avaliar a produção de enzimas ligninolíticas por diferentes espécies e linhagens de Trametes. As misturas foram preparadas por fermentação em estado sólido, com: 2 g de palha de trigo ou 5 g de serragem de carvalho como fonte de carbono. 10 mL de meio sintético modificado, sem glicose, com nitrato de amônio como fonte de nitrogênio (25 mM) e pH 6.5. Inóculo: 3 mL de biomassa fúngica homogenizada. As amostras foram cultivadas por 7, 10 e 14 dias, com extração de enzimas para análise de atividade de laccase, peroxidase dependente de manganês (MnP) e peroxidase independente de manganês (MnIP). | A palha de trigo foi mais adequada para produção de laccase, especialmente pela linhagem T. pubescens BEOFB 330, que apresentou picos de atividade nos dias 7 e 10. A serragem de carvalho favoreceu a produção de peroxidases oxidantes de manganês, sendo o substrato ideal para essas enzimas. A degradação da lignina foi mais eficiente na palha de trigo, com até 57.7% de redução pela linhagem T. pubescens BEOFB 330. Já na serragem de carvalho, a degradação foi limitada, variando entre 1.8% e 5.9%, mesmo com alta atividade enzimática. A linhagem T. multicolor HAI 426 foi o melhor degradador de lignina na serragem, mesmo sem atividade de laccase, indicando que as peroxidases tiveram papel dominante nesse substrato. A eficiência da degradação depende não apenas do tipo de substrato, mas também da espécie e linhagem de Trametes, do perfil enzimático produzido e do tempo de cultivo. | Os substratos lignocelulósicos utilizados neste estudo — palha de trigo e serragem de carvalho — foram caracterizados quanto à sua composição química e propriedades físicas, visando compreender sua influência na produção de enzimas ligninolíticas pelas espécies de Trametes. A palha de trigo apresentou teor de lignina de 13,7%, nitrogênio de 0,53% e concentração de cobre de 5,9 ppm, enquanto a serragem de carvalho apresentou 17,1% de lignina, 0,17% de nitrogênio e 2,6 ppm de cobre. Essas diferenças indicam que a palha de trigo possui maior potencial para indução de lacase, enquanto a serragem de carvalho favorece a produção de peroxidases. Além disso, a granulometria dos substratos foi padronizada entre 0,5 e 1,0 cm, após secagem a 50 °C e trituração em liquidificador de laboratório, garantindo condições adequadas de porosidade, aeração e retenção de umidade para o cultivo fúngico em estado sólido. | Knezevic, A., Milovanovic, I., Stajic, M., & Vukojevic, J. (2013). Potential of Trametes species to degrade lignin. International Biodeterioration & Biodegradation, 85, 52–56. https://doi.org/10.1016/j.ibiod.2013.06.017
NOVOS ARTIGOS AGOSTO 2025
TÍTULO: Analysis of physical and mechanical characteristics of tropical natural fibers for their use in civil engineering applications
AUTOR ARTIGO | TIPO BIOMASSA | APLICAÇÃO | PRÉ-TRATAMENTO | GRANULOMETRIA | AGENTE LIGANTE | OUTRAS SUBSTÂNCIAS | PROPORÇÕES DE MISTURA | CONCLUSÕES GERAIS DAS MISTURAS | CARACTERIZAÇÕES | REFERÊNCIA
Mazhar Hussain Daniel Levacher Nathalie Leblanc Hafida Zmamou Irini Djeran-Maigre Andry Razakamanantsoa Léo Saouti Eles estão vinculados a instituições como Normandie Université, UniLaSalle, Université Lyon (INSA Lyon) e Université Gustave Eiffel, todas na França. A colaboração internacional e multidisciplinar reforça a relevância do estudo, especialmente por abordar soluções sustentáveis com impacto global. | As fibras naturais estudadas neste trabalho são provenientes de resíduos agroindustriais tropicais do estado de Tabasco, México, e incluem fibras de flor (POFL) e fruto (POFR) da palma de óleo (Elaeis oleifera), bagaço de cana-de-açúcar (Saccharum officinarum), espinha de banana (Musa spp.) e coir de coco (Cocos nucifera). Essas biomassas, tradicionalmente descartadas ou queimadas, representam uma oportunidade de valorização sustentável na construção civil. As aplicações propostas para essas fibras incluem o reforço de tijolos de adobe, concreto leve, geotêxteis e materiais cimentícios, com o objetivo de melhorar propriedades mecânicas, térmicas e acústicas dos compósitos. Para isso, as fibras passaram por um processo de extração manual ou mecânica com moinho de facas (modelo Retsch-SM100), seguido de lavagem com água, secagem ao ar e corte para testes. Algumas amostras foram trituradas e secas a 40 °C para análise química, enquanto outras foram imersas por 48 horas para avaliação da absorção de água. Não foram aplicados tratamentos químicos como alcalinização ou silanização, permitindo a caracterização das fibras em seu estado bruto. A morfologia, densidade, composição química e resistência à tração foram analisadas para determinar a viabilidade técnica dessas fibras como reforço em materiais de construção, destacando seu potencial para substituir recursos não renováveis e contribuir para práticas construtivas mais ecológicas. | As fibras foram avaliadas para uso em: Tijolos de adobe: reforço estrutural e controle de fissuras durante a secagem. Concreto leve: redução de densidade e melhoria da ductilidade. Geotêxteis e reforço de solos: aumento da resistência à tração e controle de erosão. Compósitos cimentícios e argamassas: melhoria das propriedades térmicas, acústicas e mecânicas. A escolha da aplicação depende da morfologia, resistência à tração, densidade e absorção de água de cada fibra. | O processo de preparação incluiu: Extração manual e mecânica: com moinho de facas (modelo Retsch-SM100), usando grelhas para controlar o tamanho. Lavagem com água: remoção de impurezas superficiais. Secagem ao ar: para estabilizar a umidade antes dos testes. Corte e montagem em moldura de papelão: para testes de tração, evitando danos nas extremidades. Além disso, algumas fibras foram trituradas e secas a 40 °C para análise química, e imersas por 48h para medir absorção de água. Não houve aplicação de tratamentos químicos como alcalinização ou silanização — o foco foi caracterizar as fibras em estado bruto | O estudo não realiza diretamente uma análise granulométrica no sentido clássico (como em solos ou agregados), mas menciona que as fibras foram extraídas com moinho de facas (modelo Retsch-SM100) utilizando grelhas de diferentes tamanhos, o que permite controlar o comprimento máximo das fibras. Após a moagem, a granulometria das fibras não é uniforme devido à ação de esmagamento, mas o controle por grelhas sugere uma faixa granulométrica implícita. | Quanto ao agente ligante, o artigo não testa compósitos diretamente, mas discute o uso das fibras como reforço em materiais como concreto, argamassa e tijolos de adobe, onde o agente ligante seria tipicamente cimento Portland, cal ou solo estabilizado — dependendo da aplicação. A interação das fibras com esses ligantes é favorecida pela rugosidade superficial e pela presença de estruturas tubulares (lúmen), que aumentam a aderência ao material matriz. | Outras substâncias presentes nas fibras foram identificadas por meio da caracterização química, realizada pelo método de Van Soest. As fibras contêm celulose (37–54%), hemicelulose (5–27%), lignina e cutina (5–25%) e extrativos solúveis em água (até 39%). Essas substâncias influenciam diretamente o comportamento mecânico e térmico das fibras, como a resistência à tração e a estabilidade térmica. | O estudo avaliou o potencial de diferentes espécies e linhagens do gênero Trametes para degradar lignina, utilizando dois tipos de substratos lignocelulósicos: palha de trigo e serragem de carvalho. As proporções da mistura foram definidas para fermentação em estado sólido: Palha de trigo: 2 g por frasco de cultivo. Serragem de carvalho: 5 g por frasco. Ambos os substratos foram umedecidos com 10 mL de meio sintético modificado, contendo nitrato de amônio como fonte de nitrogênio (25 mM), sem adição de glicose, e pH ajustado para 6,5. O inóculo consistiu em 3 mL de biomassa fúngica homogenizada. As As culturas foram incubadas por 7, 10 e 14 dias, com extração periódica das enzimas ligninolíticas para análise. | O desempenho na degradação da lignina variou conforme o tipo de substrato, a linhagem de Trametes utilizada e o tempo de cultivo: A palha de trigo foi o substrato mais eficaz para a produção de laccase, especialmente pela linhagem T. pubescens BEOFB 330, que alcançou até 57,7% de degradação da lignina após 14 dias. A serragem de carvalho favoreceu a produção de peroxidases dependentes de manganês (MnP), mas resultou em menor degradação da lignina (entre 1,8% e 5,9%). A linhagem T. multicolor HAI 426 destacou-se na serragem de carvalho, mesmo sem atividade de laccase, indicando que as peroxidases foram as principais responsáveis pela degradação nesse substrato. O estudo concluiu que a eficiência da degradação da lignina depende fortemente da combinação entre substrato, linhagem fúngica e perfil enzimático produzido, sendo a palha de trigo o substrato mais promissor para aplicações biotecnológicas com Trametes. | A caracterização física incluiu análise da área transversal (0,03–0,07 mm²), densidade absoluta (0,79–1,49 g/cm³), absorção de água (117–239%) e análise térmica por termogravimetria (TGA), que mostrou degradação significativa entre 200 °C e 500 °C. A caracterização mecânica envolveu testes de tração, módulo de elasticidade e comportamento elastoplástico ou pseudoelástico, dependendo da fibra. | HUSSAIN, M., Levacher, D., Leblanc, N., Zmamou, H., Djeran-Maigre, I., Razakamanantsoa, A., & Saouti, L. (2023). Analysis of physical and mechanical characteristics of tropical natural fibers for their use in civil engineering applications. Journal of Natural Fibers, 20(1), 2164104. https://doi.org/10.1080/15440478.2022.2164104
TÍTULO: Enhancing the Hydraulic Characteristics of Subgrade using Marble Dust and Coconut Shell Waste
AUTOR ARTIGO | TIPO BIOMASSA | APLICAÇÃO | PRÉ-TRATAMENTO | GRANULOMETRIA | AGENTE LIGANTE | OUTRAS SUBSTÂNCIAS | PROPORÇÕES DE MISTURA | CONCLUSÕES GERAIS DAS MISTURAS | CARACTERIZAÇÕES | REFERÊNCIA
Harith Hafiz 1 , Aniza Ibrahim 1,*, Fakhrurazi Awang Kechik1 , Noor Aina Misnon 1 , Faridah Hanim Khairuddin 1 , Zulkifli Abu Hassan 1 , Noor Izzah Mokhtar 1 , Muhammad Mukhlisin 2 1 Department of Civil Engineering, Faculty of Engineering, Universiti Pertahanan Nasional Malaysia (UPNM), Kem Sungai Besi, 57000, Kuala Lumpur, Malaysia 2 Department of Civil Engineering, Polytechnic Negeri Semarang, Indonesia | A casca de coco triturada (CCS) utilizada neste estudo é classificada como uma biomassa lignocelulósica, proveniente de resíduos agrícolas do processamento do coco verde. Por ser rica em carbono e fibras naturais, essa biomassa apresenta propriedades úteis para retenção de água e modificação da estrutura porosa do solo. Seu reaproveitamento contribui para práticas sustentáveis, alinhadas com planos nacionais de gestão de resíduos e tecnologias verdes. Já o pó de mármore (WMD), embora não seja biomassa, é considerado um resíduo mineral industrial gerado durante o corte e polimento de blocos de mármore em pedreiras. Sua composição rica em cálcio, sílica e alumina favorece a estabilização de solos, reduzindo a plasticidade e aumentando a resistência mecânica. | Objetivo: Melhorar as propriedades hidráulicas e mecânicas do solo subleito em pavimentos, especialmente em áreas sujeitas a enchentes. Funções específicas: CCS: Aumenta a retenção de água e melhora a distribuição de poros. WMD: Reduz a absorção de água, aumenta a coesão do solo e melhora a resistência à entrada de ar (AEV). | Casca de coco (CCS): Foi triturada mecanicamente até atingir partículas com dimensões entre 5 e 8 mm, garantindo granulometria adequada para mistura com o solo e compatibilidade com os ensaios laboratoriais. Pó de mármore (WMD): Após a moagem, o material foi submetido à secagem em estufa por 24 horas a 105 °C, eliminando a umidade residual e estabilizando suas propriedades físico-químicas para uso em amostras de solo. | O solo utilizado como controle foi classificado como areia mal graduada (SP), com a seguinte composição: Areia: 91,3% Cascalho: 5,1% Silte: 3,0% Argila: 0,6% A análise granulométrica indica predominância de partículas grossas, com baixa capacidade de retenção de água. A adição de pó de mármore (WMD) e casca de coco triturada (CCS) altera a distribuição de poros, reduzindo os macroporos e aumentando os microporos, o que melhora a retenção hídrica e a resistência à infiltração. | Embora o estudo não utilize um agente ligante químico tradicional (como cimento ou cal), o pó de mármore atua como um agente estabilizante físico-químico, com propriedades ligantes naturais: Rico em carbonato de cálcio (CaCO₃), sílica e alumina, que promovem: Aumento da coesão entre partículas do solo. Redução da plasticidade e da absorção de água. Melhoria na resistência à compressão e na forma estrutural das amostras. Esse efeito ligante é potencializado pela secagem do WMD a 105 °C, que elimina umidade e ativa suas propriedades superficiais. | Além dos componentes principais, o estudo menciona: Nanocarbonos presentes na casca de coco: Contribuem para a modificação da porosidade do solo. Aumentam a área superficial específica, favorecendo retenção de água. Reduzem a taxa de drenagem, mantendo a umidade por mais tempo. Possíveis combinações futuras (citadas em estudos complementares): WMD com cinzas de resíduos sólidos urbanos. WMD com bentonita ou fly ash, para melhorar ainda mais a resistência mecânica e a durabilidade do subleito. | O estudo avaliou diferentes proporções de pó de mármore (WMD) e cascas de coco trituradas (CCS) adicionadas ao solo para melhorar as características hidráulicas do subleito. Foram testadas cinco misturas, além de uma amostra controle sem aditivos: MC1: 5% WMD + 2.5% CCS MC2: 10% WMD + 2.0% CCS MC3: 15% WMD + 1.5% CCS MC4: 20% WMD + 1.0% CCS MC5: 25% WMD + 0.5% CCS Controle: 0% WMD + 0% CCS Essas misturas foram submetidas a ensaios laboratoriais como análise granulométrica, teste de condutividade hidráulica e curva característica solo-água (SWCC), utilizando extrator de placa de pressão. | A mistura MC1 (5% WMD + 2.5% CCS) apresentou os melhores resultados, com maior valor de entrada de ar (AEV) e melhor retenção de água, indicando maior resistência à infiltração durante enchentes. O WMD contribuiu para reduzir a porosidade do solo, aumentando a coesão e a estabilidade estrutural. A CCS mostrou excelente capacidade de absorção e liberação de água, mas em proporções elevadas tornou o solo mais frágil. A adição combinada de WMD e CCS até 5% de substituição total foi eficaz para melhorar as propriedades hidráulicas sem comprometer a integridade do subleito. Proporções superiores a 5% resultaram em queda no desempenho, com menor AEV e maior suscetibilidade à saturação. O estudo recomenda manter os teores de WMD abaixo de 5% e CCS abaixo de 2.5% para otimizar a resistência e durabilidade do subleito em áreas sujeitas a inundações.A mistura MC1 (5% WMD + 2.5% CCS) apresentou os melhores resultados, com maior valor de entrada de ar (AEV) e melhor retenção de água, indicando maior resistência à infiltração durante enchentes. O WMD contribuiu para reduzir a porosidade do solo, aumentando a coesão e a estabilidade estrutural. A CCS mostrou excelente capacidade de absorção e liberação de água, mas em proporções elevadas tornou o solo mais frágil. A adição combinada de WMD e CCS até 5% de substituição total foi eficaz para melhorar as propriedades hidráulicas sem comprometer a integridade do subleito. Proporções superiores a 5% resultaram em queda no desempenho, com menor AEV e maior suscetibilidade à saturação. O estudo recomenda manter os teores de WMD abaixo de 5% e CCS abaixo de 2.5% para otimizar a resistência e durabilidade do subleito em áreas sujeitas a inundações. | A amostra de solo utilizada como controle neste estudo foi classificada como areia mal graduada (SP), segundo o Sistema Unificado de Classificação de Solos (USCS). Sua composição granulométrica é predominantemente arenosa, com 91,3% de areia, 5,1% de cascalho, 3,0% de silte e apenas 0,6% de argila. Essa configuração indica baixa retenção de água e alta permeabilidade, o que pode comprometer a estabilidade do subleito em condições de saturação. A condutividade hidráulica saturada (ksat) foi determinada como 0,0124 cm/s, evidenciando a facilidade de infiltração de água no solo. Para avaliar as propriedades hidráulicas, foi utilizada a curva característica de retenção de água (SWCC), obtida por meio de ensaios com extrator de placa de pressão, conforme a norma ASTM D6836-02. Os parâmetros da amostra controle revelaram um conteúdo volumétrico de água saturada (θs) de 0,792 e um conteúdo volumétrico de água residual (θr) de 0,515. O valor de entrada de ar (AEV) foi de 10 kPa, e o parâmetro de distribuição de tamanho de poros (n) foi de 1,413, indicando uma estrutura porosa relativamente uniforme. Esses dados serviram como referência para avaliar o impacto da adição de pó de mármore (WMD) e casca de coco triturada (CCS) em diferentes proporções. A mistura MC1, composta por 5% de WMD e 2,5% de CCS, apresentou os melhores resultados, elevando o AEV para 23 kPa e melhorando significativamente a retenção de água e a resistência à infiltração. A adição de CCS mostrou-se eficaz na absorção e liberação controlada de água, enquanto o WMD contribuiu para a coesão e estabilidade estrutural do solo. No entanto, o aumento excessivo de CCS tornou as amostras mais frágeis, e o excesso de WMD reduziu a porosidade, afetando negativamente a retenção de água. Em resumo, a caracterização inicial do solo revelou limitações hidráulicas que foram mitigadas com a incorporação de resíduos industriais e agrícolas, demonstrando o potencial dessas adições para melhorar o desempenho do subleito em condições críticas de umidade. | Hafiz, H., Ibrahim, A., Kechik, F. A., Misnon, N. A., Khairuddin, F. H., Hassan, Z. A., Mokhtar, N. I., & Mukhlisin, M. (2025). Enhancing the hydraulic characteristics of subgrade using marble dust and coconut shell waste. Journal of Advanced Research in Applied Mechanics, 132(1), 113–122. https://doi.org/10.37934/aram.132.1.113122
TÍTULO: Experimental investigations on mechanical and wear behavior of waste marble dust and coconut fiber reinforced hybrid bio composites
AUTOR ARTIGO | TIPO BIOMASSA | APLICAÇÃO | PRÉ-TRATAMENTO | GRANULOMETRIA | AGENTE LIGANTE | OUTRAS SUBSTÂNCIAS | PROPORÇÕES DE MISTURA | CONCLUSÕES GERAIS DAS MISTURAS | CARACTERIZAÇÕES | REFERÊNCIA
T. Bothiraj, Karthik Boopathi, K. Kalaiselvan, A. Benham, S. Mayakannan | Fibra de coco (coconut fibre) | Compósitos híbridos para uso em materiais de fricção como pastilhas de freio | Corte da fibra em 1 cm, moagem da casca do coco para pó | Pó fino de pó de mármore e fibras de coco de 1 cm | Resina epóxi com endurecedor (razão 10:1) | Pó de pó de mármore residual da indústria/construção | O estudo utilizou uma matriz de resina epóxi reforçada com diferentes proporções de pó de mármore (MD) e fibras de coco (CF) para formar compósitos híbridos. Foram preparadas cinco composições distintas: C1: 96% epóxi + 0% MD + 4% CF C2: 88% epóxi + 4% MD + 8% CF C3: 80% epóxi + 8% MD + 12% CF C4: 72% epóxi + 12% MD + 16% CF C5: 64% epóxi + 16% MD + 20% CF Essas amostras foram moldadas pelo processo de hand lay-up, seguindo normas ASTM para testes de tração, flexão, impacto e desgaste por deslizamento seco. Os testes foram realizados com diferentes cargas (5, 10, 15 e 20 N) e velocidade de 3 m/s. | A composição C4 (12% MD + 16% CF) apresentou os melhores resultados mecânicos, com: Resistência à tração: 34.27 MPa Resistência à flexão: 37.23 MPa Resistência ao impacto: 16.32 kJ/m² A adição de MD até 12% reduziu a taxa de desgaste, mas acima disso houve aumento marginal no desgaste, indicando saturação do reforço. O aumento da fração de fibras de coco melhorou a resistência mecânica até certo ponto, mas acima de 16% houve queda na adesão entre matriz e fibra, prejudicando o desempenho. A presença de MD como reforço secundário contribuiu para maior dureza e capacidade de transferência de carga, além de atuar como lubrificante sólido, reduzindo o coeficiente de atrito. O compósito com 12% MD e 16% CF foi considerado o mais equilibrado em termos de desempenho mecânico e resistência ao desgaste, sendo recomendado para aplicações como pastilhas de freio em máquinas de impacto. | Ensaios mecânicos (tração, flexão, impacto) e testes de desgaste por deslizamento seco conforme ASTM | Bothiraj et al., Materials Today: Proceedings, 2022
TÍTULO: Reaproveitamento da casca de coco verde
AUTOR ARTIGO | TIPO BIOMASSA | APLICAÇÃO | PRÉ-TRATAMENTO | GRANULOMETRIA | AGENTE LIGANTE | OUTRAS SUBSTÂNCIAS | PROPORÇÕES DE MISTURA | CONCLUSÕES GERAIS DAS MISTURAS | CARACTERIZAÇÕES | REFERÊNCIA
Alessandro Costa da Silva | Casca de coco verde (mesocarpo fibroso, fibra e pó) | Produtos artesanais, industriais, insumo agrícola, bioenergia, substrato agrícola, melhoramento de solos, biomassa para energia | Trituração, moagem, lavagem para remoção de sais, compostagem (90 dias), secagem | Fragmentação controlada por trituradores, peneira de 3 ou 4 mm para fibra; pó obtido da extração das fibras | Não especificado (uso em substratos e compostos) | Enriquecimento com nutrientes para uso agrícola; adição de esterco e substratos para horticultura | Composição recomendada: O mesocarpo (casca fibrosa) pode ser triturado e misturado com outros substratos como esterco de galinha, húmus de minhoca ou substratos comerciais (ex: Plantimax). Tratamento prévio: A casca deve ser lavada para reduzir a salinidade e compostada por cerca de 90 dias antes do uso. Proporção sugerida: Em alguns estudos, o pó de coco foi usado em até 20% da composição de substratos para mudas, como no caso do cajueiro anão precoce. Uso em hortaliças: Misturas com fibra de coco e esterco apresentaram melhor retenção de água e desenvolvimento de alface em solos arenosos. Substituição econômica: Misturas com pó de coco reduziram custos em até 47% em relação a substratos comerciais, como observado na produção de mudas de tomateiro. | O artigo destaca diversos benefícios e cuidados ao utilizar a casca de coco como insumo agrícola: Benefícios físicos: Alta capacidade de retenção de água. Boa aeração do solo. Estímulo ao enraizamento. Redução da temperatura superficial do solo quando usada como cobertura morta. Benefícios químicos: Boa composição nutricional (potássio, cálcio, magnésio, ferro). Necessidade de lavagem para reduzir sais solúveis (sódio e cloro). Benefícios biológicos: Melhora na atividade de microrganismos benéficos. Potencial para substituir substratos sintéticos e poluentes. Impacto social e ambiental: Geração de trabalho e renda em comunidades rurais. Redução de resíduos sólidos urbanos. Inclusão social por meio de projetos de agricultura familiar. Cuidados necessários: Controle da salinidade e taninos, que podem inibir o crescimento de algumas plantas. Monitoramento da origem e condições do mesocarpo para garantir qualidade. | Propriedades físico-químicas: alto teor de lignina e celulose, alta rigidez, alto tempo de decomposição (10-12 anos), capacidade de retenção de água, condutividade elétrica 1.8 dS/m, pH entre 5,5; composição elementar com Nitrogênio, Fósforo, Potássio e outros micronutrientes | Silva, Revista Monografias Ambientais - REMOA, 2014 https://periodicos.ufsm.br/remoa/article/view/15186/pdf
TÍTULO: Experimental Study on Strength Characteristics of Coconut Coir Fibre Reinforced Soil Stabilize Using Marble Dust
AUTOR ARTIGO | TIPO BIOMASSA | APLICAÇÃO | PRÉ-TRATAMENTO | GRANULOMETRIA | AGENTE LIGANTE | OUTRAS SUBSTÂNCIAS | PROPORÇÕES DE MISTURA | CONCLUSÕES GERAIS DAS MISTURAS | CARACTERIZAÇÕES | REFERÊNCIA
Sanjay Gaurav, Pratiksha Malviya, Vikash Kumar Singh | Fibra de coco coir | Estabilização de solo expansivo para uso em pavimentação e fundações | Fibra de coco cortada em pedaços de 3 a 5 cm; mistura manual com solo e pó de mármore | Solo expansivo com análise granulométrica detalhada; as fibras têm diâmetro de 0,5 mm e comprimento 3-5 cm | Solo reforçado e estabilizado com pó de mármore industrial e fibra de coco; solo atua como matriz | Uso de pó de mármore como material estabilizador e aditivo | O estudo avaliou o desempenho de misturas de solo expansivo com diferentes porcentagens de fibra de coco (coir), visando melhorar suas propriedades mecânicas. As proporções utilizadas foram: CM0: Solo expansivo + 0% de fibra de coco CM0.25: Solo expansivo + 0,25% de fibra de coco CM0.50: Solo expansivo + 0,50% de fibra de coco CM0.75: Solo expansivo + 0,75% de fibra de coco CM1: Solo expansivo + 1,00% de fibra de coco As fibras foram cortadas em pedaços de 3 cm a 5 cm antes da incorporação ao solo seco. Os ensaios realizados incluíram: Características de compactação (OMC e MDD) Índice de Suporte Califórnia (CBR) não saturado | Com base nos resultados obtidos, o estudo concluiu: Redução da Umidade Ótima (OMC): A OMC diminuiu de 13,65% (sem fibra) para 12,60% (com 1% de fibra), indicando menor necessidade de água para compactação ideal. Aumento da Densidade Máxima Seca (MDD): A MDD aumentou de 1,85 g/cm³ para 1,90 g/cm³, sugerindo melhor compactação do solo com a presença da fibra. Melhoria nos Valores de CBR: CBR não saturado: de 8,1% para 13,2% CBR saturado: de 3,9% para 8,6% Isso representa maior capacidade de suporte do solo, essencial para aplicações em pavimentação. Impacto na Construção de Pavimentos: O aumento do CBR permite reduzir a espessura das camadas de pavimento, diminuindo os custos de construção. Comportamento Mecânico: A adição de fibra de coco transforma o solo de frágil para mais dúctil, aumentando sua resistência à deformação. Sustentabilidade: O uso de resíduos industriais como fibra de coco e pó de mármore oferece uma alternativa ecológica e econômica para estabilização de solos. | Melhora nas propriedades de compactação (redução do conteúdo ótimo de umidade e aumento da densidade seca máxima); aumento dos valores de CBR (California Bearing Ratio) tanto para solo saturado quanto não saturado; comportamento mais dúctil do solo | Gaurav et al., Journal of Emerging Technologies and Innovative Research (JETIR), 2018 https://www.jetir.org/view?paper=JETIR1801001
TÍTULO: Chemical analysis and pulping study of pineapple crown leaves
AUTOR ARTIGO | TIPO BIOMASSA | APLICAÇÃO | PRÉ-TRATAMENTO | GRANULOMETRIA | AGENTE LIGANTE | OUTRAS SUBSTÂNCIAS | PROPORÇÕES DE MISTURA | CONCLUSÕES GERAIS DAS MISTURAS | CARACTERIZAÇÕES | REFERÊNCIA
Ai Van Tran∗ Kraft Pulp Department, Daio Paper Corporation, 5-1 Mishima Kamiya-cho, Shikokuchuo-shi, Ehime 799-0492, Japan Received 30 March 2005; accepted 8 March 2006 | Origem: Folhas da coroa do abacaxi (Ananas comosus), que são a parte superior do fruto, composta por folhas curtas, rígidas e espinhosas. Classificação: Biomassa lignocelulósica não lenhosa. Composição química: Alta proporção de hemicelulose (principal componente) Teores moderados de celulose alfa e lignina Presença de clorofila A e baixa quantidade de sílica Características físicas: Fibras curtas e frágeis Alta umidade (91–94%) Baixa densidade aparente | Produção de polpa celulósica: Utilização em processos alcalinos (kraft e soda) para fabricação de papel. Potencial para mini-mills em países produtores de abacaxi. Extração de clorofila A: Aplicável na indústria alimentícia, farmacêutica e cosmética. A extração prévia da clorofila aumenta o valor agregado da biomassa. Aproveitamento de resíduos: Redução do descarte industrial no processamento de abacaxi. Alternativa sustentável para uso de resíduos agrícolas. | O artigo testou diferentes métodos de pré-tratamento antes da desfibragem: 1. Semichemical-mechanical (ineficaz) Tratamentos aplicados: Água quente Carbonato de sódio (Na₂CO₃) Peróxido de hidrogênio (H₂O₂) Equipamentos usados: Standard Disintegrator Valley Beater Resultado: Formação de fios e baixa coesão entre fibras Folhas de papel não puderam ser formadas sem danos 2. Extração com acetona (80%) Objetivo: Remover clorofila A e melhorar a composição química Resultado: Aumentou os teores de holocelulose e celulose alfa Reduziu interferências no processo de pulpagem alcalina 3. Pulpagem alcalina (eficaz) Métodos: Kraft: com licor branco contendo sulfidez Soda: com solução de NaOH Condições: Autoclave rotativa a 165 °C por 60 minutos Relação líquido-sólido de 12:1 Resultado: Produção de polpas com boas propriedades físicas Sem necessidade de refinação | Processo de moagem: As folhas foram secas a 30 °C e moídas em moinho Wiley. A fração utilizada para análise química foi a de 40–60 mesh, o que corresponde a partículas entre aproximadamente 250–400 micrômetros. Importância: Essa granulometria é ideal para garantir uniformidade nas análises químicas e facilitar a extração de componentes como lignina e clorofila. | Testes realizados: Foram utilizados agentes ligantes para tentar formar folhas de papel a partir da polpa semichemical: Alúmen (sulfato de alumínio): 40 kg/T Agente de resistência úmida: 10 kg/T Amido catiônico: 5 kg/T Resultado: Mesmo com esses aditivos, não foi possível formar folhas sem danos. Isso indica que a força de ligação interfibras da polpa semichemical é fraca, tornando necessário o uso de métodos alcalinos (kraft ou soda) para obter polpa funcional. | Clorofila A: Principal pigmento detectado (1,29 mg/g nas folhas verdes). Removida por extração com acetona 80%, melhorando a composição química da biomassa. Cinzas e minerais: Principais elementos: potássio, cloreto, fósforo, enxofre, magnésio. Baixo teor de sílica (≈0,69%), o que é positivo para evitar incrustações em processos químicos. Ausência de cálcio nas cinzas. Solubilidade: Alta solubilidade em NaOH 1% (51,3%), indicando presença significativa de hemicelulose. Solubilidade reduzida após extração com acetona, sugerindo remoção de compostos interferentes. | O estudo investigou o potencial das folhas da coroa do abacaxi como fonte de fibras para produção de polpa celulósica. Foram testados dois métodos principais: 1. Polpação Semiquímica Mecânica As folhas foram pré-tratadas com: Água quente Carbonato de sódio (Na₂CO₃) Peróxido de hidrogênio (H₂O₂) Após o pré-tratamento, foram desintegradas em: Desintegrador padrão Batedor Valley Resultado: não foi possível formar folhas de papel (handsheets) sem danos, indicando baixa resistência das fibras nesse processo. 2. Polpação Alcalina (Kraft e Soda) As folhas foram cozidas com: Licor branco (processo kraft): com sulfidez de 32,3% e alcalinidade ativa de 110 g/L Hidróxido de sódio (processo soda): concentração de 155 g/L Temperatura máxima: 165 °C Tempo de cozimento: 60 minutos Resultado: polpas com rendimento abaixo de 40%, mas com propriedades físicas adequadas para formação de folhas sem necessidade de refinação. | 1. Viabilidade Técnica A polpação alcalina (kraft e soda) foi eficaz para produzir polpa utilizável. A polpação semiquímica mecânica não gerou fibras com resistência suficiente para formar folhas de papel. 2. Comportamento Químico As folhas da coroa possuem alto teor de hemicelulose e baixo teor de lignina. A extração com acetona removeu clorofila A e metais como ferro e alumínio, melhorando o rendimento da polpa. 3. Cineticamente Similar à Madeira A delignificação kraft das folhas da coroa segue três fases de reação de primeira ordem (inicial, principal e residual), semelhante à polpação de madeiras. 4. Propriedades Físicas da Polpa As polpas alcalinas apresentaram: Baixa freeness (menor que 280 ml), indicando boa retenção de água Alta densidade aparente e resistência à tração Boa formação de folhas mesmo sem refinação 5. Potencial Econômico e Sustentável A remoção da clorofila A antes da polpação pode permitir aproveitamento duplo: produção de pigmento natural e fibras para papel. O uso das folhas da coroa, normalmente descartadas, representa uma alternativa sustentável para países produtores de abacaxi. | A análise química mostrou que as folhas da coroa possuem alto teor de hemicelulose, sendo este o principal componente da parede celular. A celulose alfa aparece em menor proporção, e a lignina tem um teor moderado. Após a extração com acetona, houve aumento nos teores de holocelulose e celulose alfa, enquanto a solubilidade em água e em NaOH 1% diminuiu, indicando remoção de substâncias interferentes. A polpa alcalina obtida (sem refino) apresentou baixa drenagem (freeness abaixo de 280 mL), densidade crescente com o rendimento da polpa, maior resistência à tração e menor resistência ao rasgo conforme a densidade aumentava. O brilho ISO diminuiu com o aumento do rendimento, e os valores de cor indicaram tons mais avermelhados e menos amarelados em polpas de menor rendimento. | Tran, A. V. (2006). Chemical analysis and pulping study of pineapple crown leaves. Industrial Crops and Products, 24(1), 66–74. https://doi.org/10.1016/j.indcrop.2006.03.003
TÍTULO: Effect of chemical treatments on properties of green coconut fiber
AUTOR ARTIGO | TIPO BIOMASSA | APLICAÇÃO | PRÉ-TRATAMENTO | GRANULOMETRIA | AGENTE LIGANTE | OUTRAS SUBSTÂNCIAS | PROPORÇÕES DE MISTURA | CONCLUSÕES GERAIS DAS MISTURAS | CARACTERIZAÇÕES | REFERÊNCIA
A.I.S. Brígidaa, V.M.A. Caladob, L.R.B. Gonçalvesc, M.A.Z. Coelhoa,* a Departamento de Eng. Bioquímica, Escola de Química, Universidade Federal do Rio de Janeiro, 21949-900 RJ, Brazil bDepartamento de Eng. Química, Escola de Química, Universidade Federal do Rio de Janeiro, 21949-900 RJ, Brazil c Departamento de Eng. Química, Universidade Federal do Ceará, 60455-760 CE, Brazil | Origem: Fibra da casca do coco verde (Cocos nucifera L.), proveniente da região nordeste do Brasil. Classificação: Fibra lignocelulósica vegetal, considerada resíduo agroindustrial. Composição natural: Rica em celulose, hemicelulose, lignina, ceras e ácidos graxos. Aplicação tradicional: Artesanato, substrato agrícola, reforço em compósitos, suporte para imobilização de enzimas. | O estudo visou melhorar as propriedades da fibra para aplicações industriais, como: Reforço em compósitos poliméricos Suporte para imobilização de enzimas Adsorvente de metais e pigmentos Produção de resinas epóxi e funcionalização com silanos As modificações químicas aumentaram a exposição de grupos hidroxila e carboxila, favorecendo reações com epóxi e silanos. | Três métodos foram aplicados: Peróxido de hidrogênio (H₂O₂) Oxidação em meio básico (NaOH + H₂O₂ 30%) a 85 °C por 2h Remove ceras e pigmentos, promove formação de grupos carboxila Mantém a estrutura superficial e a natureza hidrofílica da fibra Hipoclorito de sódio (NaOCl) Imersão em solução 0,4% em ácido acético a 85 °C por 2h Preserva morfologia da fibra, mas não remove ceras nem ácidos graxos Leve aumento na hidrofobicidade NaOCl seguido de NaOH Imersão em NaOCl 4–6% e depois em NaOH 10% Remove hemicelulose e ceras, expõe celulose Provoca desintegração parcial da fibra e aumento da densidade Mais eficiente para funcionalização química | As fibras foram cortadas e peneiradas entre 32 e 35 mesh, correspondendo a partículas de aproximadamente 500–600 micrômetros. O tratamento com NaOCl/NaOH reduziu significativamente o diâmetro médio da fibra (de 157 μm para 44 μm), indicando remoção de componentes estruturais. | O artigo não utilizou agentes ligantes convencionais (como amido ou alúmen), mas os tratamentos químicos modificaram a superfície da fibra para facilitar ligações com: Grupos epóxi (em resinas) Grupos silanos (para imobilização de enzimas) Metais (em processos de adsorção) | Lignina solúvel e insolúvel: Redução da lignina solúvel após os tratamentos, especialmente com NaOCl/NaOH. Sílica (SiO₂): Presente naturalmente; convertida em silicato de sódio (Na₂SiO₃) após tratamento com NaOH. Cálcio, magnésio, cloro, sódio: Detectados por espectroscopia de fotoelétrons (XPS), com variações conforme o tratamento. Pigmentos e ceras: Removidos principalmente pelo H₂O₂. | O estudo avaliou o efeito de três tratamentos químicos aplicados à fibra verde do coco (coir) para modificar suas propriedades físicas e químicas. As proporções e condições foram: 1. Tratamento com Peróxido de Hidrogênio (H₂O₂) 2 g de fibra + 40 mL de solução com 18% de H₂O₂ (30% v/v) + 0,05 g de NaOH Temperatura: 85 °C Tempo: 2 horas 2. Tratamento com Hipoclorito de Sódio (NaOCl) 5 g de fibra + 100 mL de solução de NaOCl a 0,4% (v/v em ácido acético) Temperatura: 85 °C Tempo: 2 horas 3. Tratamento com NaOCl seguido de Hidróxido de Sódio (NaOH) 5 g de fibra + 100 mL de NaOCl (4–6% v/v) por 2 horas a 30 °C Em seguida, imersão em 100 mL de NaOH a 10% por 1 hora a 30 °C | As análises morfológicas, químicas e térmicas revelaram os seguintes efeitos dos tratamentos: H₂O₂: foi o mais eficaz na remoção de ceras e resíduos de ácidos graxos, promovendo uma superfície mais limpa e maior estabilidade térmica. No entanto, não alterou significativamente a composição química da superfície. NaOCl/NaOH: promoveu maior exposição da celulose devido à remoção parcial da hemicelulose, mas reduziu a estabilidade térmica da fibra. Também causou desintegração parcial da estrutura da fibra e aumento da densidade. NaOCl isolado: manteve a morfologia semelhante à fibra natural, com leve aumento da hidrofilicidade e presença de cloro na superfície. Em geral, os tratamentos químicos modificaram a morfologia, composição e propriedades térmicas das fibras, tornando-as mais adequadas para aplicações como reforço em compósitos, adsorventes ou suporte para imobilização de enzimas, dependendo do tipo de modificação desejada. | Composição Química Celulose: Aumentou com o tratamento NaOCl/NaOH (de 45,9% para 62,8%) Lignina insolúvel: Manteve-se estável (~43–45%) Lignina solúvel: Reduziu significativamente com os tratamentos Densidade: Aumentou com NaOCl/NaOH (de 825 para 1057 kg/m³) Propriedades Físicas Microscopia eletrônica (SEM): H₂O₂ removeu ceras e ácidos graxos, deixando superfície mais lisa NaOCl/NaOH causou desintegração parcial e maior exposição da celulose FTIR: Redução de bandas de hemicelulose Formação de grupos carboxila com H₂O₂ Análise térmica (TGA): H₂O₂ aumentou a estabilidade térmica NaOCl/NaOH reduziu a estabilidade devido à remoção de hemicelulose Molhabilidade: NaOCl/NaOH aumentou a hidrofília H₂O₂ manteve o perfil hidrofílico original | Brígida, A.I.S., Calado, V.M.A., Gonçalves, L.R.B., & Coelho, M.A.Z. (2010). Effect of chemical treatments on properties of green coconut fiber. Carbohydrate Polymers, 79(4), 832–838. https://doi.org/10.1016/j.carbpol.2009.10.005
TÍTULO: Process for production of high density/high performance binderless boards from whole coconut husk – Part 1: Lignin as intrinsic thermosetting binder resin” de Van Dam et al. (2004):
AUTOR ARTIGO | TIPO BIOMASSA | APLICAÇÃO | PRÉ-TRATAMENTO | GRANULOMETRIA | AGENTE LIGANTE | OUTRAS SUBSTÂNCIAS | PROPORÇÕES DE MISTURA | CONCLUSÕES GERAIS DAS MISTURAS | CARACTERIZAÇÕES | REFERÊNCIA
Van Dam, J.E.G., Van den Oever, M.J.A., Teunissen, W., Keijsers, E.R.P., & Peralta, A.G. (2004). Process for production of high density/high performance binderless boards from whole coconut husk. Part 1: Lignin as intrinsic thermosetting binder resin. Industrial Crops and Products, 19(3), 207–216. https://doi.org/10.1016/j.indcrop.2003.10.003 | o Casca inteira do coco (Cocos nucifera L.), composta por fibras de coir (30%) e pó de coco (pith, 70%). | o Produção de painéis de alta densidade e alto desempenho sem adição de resinas sintéticas, utilizando o próprio lignina como agente ligante. | Nenhum tratamento químico externo. O processo explora o comportamento termofixante natural da lignina presente na casca do coco. Amostras foram armazenadas a 4 °C e analisadas com diferentes idades (6, 7 e 11 meses). | o As amostras foram moídas para passar por peneira de 0,5 mm antes das análises químicas. | o Lignina natural presente na fibra e no pith, que se funde e polimeriza a partir de 140 °C, atuando como resina termofixante. | Nenhuma resina sintética foi adicionada. Foram identificados fenóis de baixo peso molecular (como ácido ferúlico e 4-hidroxibenzoico) como extrativos. | O estudo propõe uma tecnologia para produzir painéis de alta densidade e alto desempenho a partir do húmus completo do coco, sem adição de resinas sintéticas. As proporções e características principais da mistura são: Composição do coco: 30% de fibras de coir 70% de pó (pith), ambos ricos em lignina Matéria-prima: casca fresca do coco, utilizada integralmente (sem separação entre fibra e pith) Processamento térmico: prensagem a quente acima de 140 °C, temperatura na qual a lignina se comporta como resina termofixa natural Sem adição de resinas químicas | O estudo demonstrou que é possível produzir painéis de alta resistência e densidade utilizando apenas o húmus do coco, com os seguintes resultados: Lignina como resina natural: a lignina presente nas fibras e no pith funde-se e se entrelaça durante o aquecimento, formando uma matriz coesa e resistente. Painéis sem resinas sintéticas: evita o uso de formaldeído e outros compostos tóxicos, tornando o processo mais ecológico. Alta densidade e resistência mecânica: os painéis produzidos atendem aos requisitos técnicos para aplicações estruturais. Aproveitamento de resíduos agrícolas: transforma um subproduto abundante e pouco aproveitado em material de alto valor agregado. Sustentabilidade e economia: reduz o uso de recursos fósseis e químicos, promovendo uma alternativa viável para países tropicais produtores de coco | Composição química: Fibra: 36,3% celulose, 31,9% lignina, 12,4% hemicelulose. Pith: 21,0% celulose, 24,1% lignina, 29,5% hemicelulose. Análises realizadas: SEM, FTIR, TGA, DSC, solubilidade alcalina, extração Soxtec, espectrofotometria UV. | Van Dam, J.E.G., Van den Oever, M.J.A., Teunissen, W., Keijsers, E.R.P., & Peralta, A.G. (2004). Process for production of high density/high performance binderless boards from whole coconut husk. Part 1: Lignin as intrinsic thermosetting binder resin. Industrial Crops and Products, 19(3), 207–216. https://doi.org/10.1016/j.indcrop.2003.10.003
TÍTULO: Process for production of high density/high performance binderless boards from whole coconut husk – Part 2: Coconut husk morphology, composition and properties
AUTOR ARTIGO | TIPO BIOMASSA | APLICAÇÃO | PRÉ-TRATAMENTO | GRANULOMETRIA | AGENTE LIGANTE | OUTRAS SUBSTÂNCIAS | PROPORÇÕES DE MISTURA | CONCLUSÕES GERAIS DAS MISTURAS | CARACTERIZAÇÕES | REFERÊNCIA
Van Dam, J.E.G., Van den Oever, M.J.A., Keijsers, E.R.P., Van der Putten, J.C., Anayron, C., Josol, F., & Peralta, A. (2006). Process for production of high density/high performance binderless boards from whole coconut husk. Part 2: Coconut husk morphology, composition and properties. Industrial Crops and Products, 24(2), 96–104. https://doi.org/10.1016/j.indcrop.2005.03.003 | Casca inteira do coco (Cocos nucifera L.), composta por fibras de coir e pith (pó de coco). Foram estudadas seis variedades: CATD, AGAT, TAGT, LAGT, RIT e BAYT. | Produção de painéis moldados por compressão sem adição de resinas sintéticas, utilizando a lignina natural como agente ligante. Foco em aplicações estruturais e sustentáveis na construção civil. | Separação manual das fibras e pith. Armazenamento dos cocos frescos a 4 °C. Moagem das amostras para análises químicas (peneira de 0,5 mm). Não houve tratamento químico externo. | As amostras foram moídas para passar por peneira de 0,5 mm antes das análises químicas. Fibras classificadas como longas (>12,7 cm) e curtas (<12,7 cm), com diâmetros médios de 0,34 mm (longas) e 0,21 mm (curtas). | Lignina natural presente nas fibras e no pith, que atua como resina termofixante durante o processo térmico de moldagem. | Polissacarídeos como celulose, hemicelulose, pectinas, além de extrativos solúveis em água quente. Açúcares neutros e ácidos urônicos foram identificados por HPLC. | O estudo utilizou cascas inteiras de coco (husk) como matéria-prima para a produção de painéis prensados sem adição de resinas sintéticas. As proporções e características principais foram: Composição natural da casca: Variedades de coco com diferentes proporções de fibra e pith (material esponjoso) Exemplo: variedade AGAT apresentou 131 g de fibra e 260 g de pith, com relação fibra/pith de 0,50 Fibras classificadas por comprimento: Longas: >12,7 cm Curtas: <12,7 cm Tratamento térmico: Prensagem a quente para ativar a lignina como agente aglutinante natural Sem separação entre fibra e pith | Todas as variedades maduras de coco são adequadas para produção de painéis, com pequenas variações morfológicas e químicas entre elas. A lignina presente na casca atua como resina natural, permitindo a produção de painéis sem aditivos químicos. A maturidade do coco influencia mais na composição química (especialmente no teor de celulose) do que a variedade. Fibras de coco apresentam boa resistência à tração e baixa absorção longitudinal, contribuindo para a estabilidade dimensional dos painéis. O pith, embora frágil, é altamente compressível, o que favorece a densidade final do painel. A estrutura helicoidal das fibras e a presença de microfibrilas conferem alta resiliência ao material. O processo é sustentável, aproveitando integralmente um resíduo agrícola abundante e evitando o uso de resinas sintéticas. | Fibras: ~35% celulose, ~35% lignina, ~17% hemicelulose. Pith: ~21% celulose, ~45% lignina, ~15% hemicelulose, com maior teor de extrativos e cinzas. Densidade da fibra: 1,32 g/cm³; densidade do pith: ~0,11–0,13 g/cm³. Propriedades mecânicas: resistência à tração entre 75–140 MPa, dependendo da variedade e tipo de fibra. | Van Dam, J.E.G., Van den Oever, M.J.A., Keijsers, E.R.P., Van der Putten, J.C., Anayron, C., Josol, F., & Peralta, A. (2006). Process for production of high density/high performance binderless boards from whole coconut husk. Part 2: Coconut husk morphology, composition and properties. Industrial Crops and Products, 24(2), 96–104. https://doi.org/10.1016/j.indcrop.2005.03.003
TÍTULO: Utilização do biochar de eucalipto em matriz cimentícia
AUTOR ARTIGO | TIPO BIOMASSA | APLICAÇÃO | PRÉ-TRATAMENTO | GRANULOMETRIA | AGENTE LIGANTE | OUTRAS SUBSTÂNCIAS | PROPORÇÕES DE MISTURA | CONCLUSÕES GERAIS DAS MISTURAS | CARACTERIZAÇÕES | REFERÊNCIA
| Resíduos de eucalipto provenientes da construção civil brasileira. Biomassa carbonizada por pirólise para obtenção de biochar. | Uso do biochar como substituinte parcial da areia e do cimento em argamassas. Objetivo: melhorar propriedades físico-mecânicas e reduzir emissões de CO₂ na construção civil. | Produção de biochar por pirólise em três temperaturas: 450 °C, 650 °C e 750 °C. Biochar moído e peneirado para uso em argamassas. | Não especificada em detalhes, mas o biochar foi incorporado em proporções de 10% e 20% como substituto da areia, e 5%, 10% e 15% como substituto do cimento. | Cimento Portland como matriz principal. Biochar atuando como adição mineral com potencial pozolânico (especialmente o produzido a 750 °C). | Água, areia natural, cimento. Biochar rico em carbono, com propriedades físicas e químicas dependentes da temperatura de pirólise. | 1. Substituição Parcial da Areia por Biochar Biochar produzido a partir de biomassa de eucalipto em três temperaturas de pirólise: 450 °C, 650 °C e 750 °C. Substituição parcial da areia por biochar nas proporções de: 10% (denominado 10BC) 20% (denominado 20BC) 2. Substituição Parcial do Cimento por Biochar Biochar utilizado: produzido a 750 °C. Substituição parcial do cimento por biochar nas proporções de: 5% 10% 15% | 1. Substituição da Areia por Biochar Estado fresco: Aumento do teor de ar incorporado. Redução da consistência e da retenção de água. Estado endurecido: Resistência à compressão influenciada pela temperatura de pirólise. Biochar a 750 °C apresentou propriedades pozolânicas (Chapelle). Melhora na resistência à tração e aderência para os traços com 10% de biochar. Biochar atuou como microagregado, preenchendo vazios e promovendo hidratação adicional. 2. Substituição do Cimento por Biochar Resistência mecânica: Redução da resistência à compressão com o aumento do teor de biochar. Traço com 5% de substituição apresentou desempenho mais equilibrado. Ecoeficiência: Redução significativa nas emissões de CO₂ com o uso de biochar. Traço com 10% de substituição apresentou melhor relação entre resistência e redução de impacto ambiental. 🌱 Considerações Sustentáveis O biochar de eucalipto demonstrou potencial como material sustentável para a construção civil. Contribui para o reaproveitamento de resíduos vegetais e mitigação das emissões de carbono. Pode ser incorporado em compósitos cimentícios com ganhos técnicos e ambientais. | Estado fresco: teor de ar incorporado, índice de consistência, retenção de água. Estado endurecido: resistência à compressão e tração, retração, velocidade de propagação de ultrassom (VPU). Biochar a 750 °C apresentou atividade pozolânica (ensaio de Chapelle). Substituição parcial do cimento reduziu emissões de CO₂, mas também a | Santos, J. A. dos. (2025). Utilização do biochar de eucalipto em matriz cimentícia (Dissertação de Mestrado). Universidade Federal de Viçosa, Departamento de Engenharia Civil. Disponível em Locus UFV https://locus.ufv.br/server/api/core/bitstreams/405f4ab6-15e1-4c52-a9f2-b4c65693f18d/content
TÍTULO: Comparative Studies on Strength of Concrete by Partial Replacement of Cement with Marble Dust and Coconut Fibre
AUTOR ARTIGO | TIPO BIOMASSA | APLICAÇÃO | PRÉ-TRATAMENTO | GRANULOMETRIA | AGENTE LIGANTE | OUTRAS SUBSTÂNCIAS | PROPORÇÕES DE MISTURA | CONCLUSÕES GERAIS DAS MISTURAS | CARACTERIZAÇÕES | REFERÊNCIA
Kumar, R., & Bansal, R. S. (2020). Comparative Studies on Strength of Concrete by Partial Replacement of Cement with Marble Dust and Coconut Fibre. International Journal of Advance Research and Innovation, 8(4), 52–58. DOI: 10.51976/ijari.842010 | Pó de mármore (MDP): resíduo da indústria de corte e polimento de mármore. Fibra de coco (coir): extraída da casca interna do coco, disponível em regiões tropicais. | Substituição parcial do cimento em concreto M30 por MDP e fibra de coco. Objetivo: melhorar resistência mecânica, reduzir custos e minimizar impactos ambientais. | MDP peneirado em malha de 90 microns. Fibra de coco adquirida no mercado local, cortada com comprimento médio de 4 cm. | MDP: partículas finas <90 μm. Fibra de coco: comprimento entre 10–30 cm, com diâmetro de 0,25–1 cm; usada com 4 cm no experimento. | Cimento Portland 43 grade (OPC) como matriz principal. MDP atua como substituto parcial do cimento; fibra de coco como reforço estrutural. | Agregados graúdos (20 mm), agregados miúdos (10 mm), areia, água potável. Mistura projetada conforme normas indianas IS 456:2000, IS 10262:2009, entre outras. | a) Mistura com substituição apenas por pó de mármore (MDP) Foram realizados testes com substituição parcial do cimento por pó de mármore em diferentes proporções: 0% MDP → 100% cimento 2% MDP → 98% cimento 4% MDP → 96% cimento 6% MDP → 94% cimento 8% MDP → 92% cimento 10% MDP → 90% cimento 12% MDP → 88% cimento b) Mistura com pó de mármore e fibra de coco Foram testadas combinações com substituição parcial do cimento por pó de mármore e adição de fibra de coco: 0% MDP + 0% fibra → 100% cimento 2% MDP + 1% fibra → 97% cimento 4% MDP + 2% fibra → 94% cimento 6% MDP + 3% fibra → 91% cimento 8% MDP + 4% fibra → 88% cimento 10% MDP + 5% fibra → 85% cimento 12% MDP + 6% fibra → 82% cimento | A adição de pó de mármore e fibra de coco pode melhorar a resistência à compressão do concreto até certo limite. A melhor combinação encontrada foi: 4% de pó de mármore + 2% de fibra de coco → resistência à compressão de 38,3 N/mm² aos 28 dias. A partir de 6% de fibra de coco e 12% de pó de mármore, a resistência começa a diminuir. A adição de fibra de coco reduz a trabalhabilidade do concreto (menor valor de slump). O uso desses materiais alternativos pode reduzir significativamente o custo do concreto, aproveitando resíduos industriais e agrícolas. A mistura M30 com essas proporções atende aos requisitos de resistência e pode ser usada em aplicações estruturais. | Testes de resistência à compressão aos 7, 14 e 28 dias. Teste de abatimento (slump) para avaliar a trabalhabilidade. Melhor desempenho: 38,3 N/mm² aos 28 dias com 4% MDP + 2% fibra de coco. Slump variou de 60 mm (controle) até 40 mm (maior teor de substituição). | Kumar, R., & Bansal, R. S. (2020). Comparative Studies on Strength of Concrete by Partial Replacement of Cement with Marble Dust and Coconut Fibre. International Journal of Advance Research and Innovation, 8(4), 52–58. DOI: 10.51976/ijari.842010 https://ijari.org/assets/papers/8/4/10.51976ijari.842010.pdf
TÍTULO: Optimization of Synthesizing Bricks from Red Mud Composite with Coconut Fiber and Clay
AUTOR ARTIGO | TIPO BIOMASSA | APLICAÇÃO | PRÉ-TRATAMENTO | GRANULOMETRIA | AGENTE LIGANTE | OUTRAS SUBSTÂNCIAS | PROPORÇÕES DE MISTURA | CONCLUSÕES GERAIS DAS MISTURAS | CARACTERIZAÇÕES | REFERÊNCIA
Ramdhani, E.P., Silitonga, F.S., Fitriyah, D., Hidayani, R., Yusfaddillah, A., Safitri, D., & Salamiati, U. (2023). Optimization of synthesizing bricks from red mud composite with coconut fiber and clay. IOP Conference Series: Earth and Environmental Science, 1148, 012013. https://doi.org/10.1088/1755-1315/1148/1/012013 | Fibra de coco (coconut coir ash): obtida por queima de 10 kg de casca de coco com querosene, resultando em 250 g de cinzas finas. Argila (clay): extraída localmente. Red mud: resíduo sólido da lavagem de bauxita, altamente alcalino (pH 10–13), rico em Fe₂O₃, Al₂O₃ e SiO₂. | Produção de tijolos sustentáveis por processo tradicional, sem uso de máquinas. Avaliação da resistência à compressão e caracterização química (XRD, FTIR). | Red mud: calcinado para alterar a cristalinidade e melhorar a reatividade. Fibra de coco: queimada e peneirada para obtenção de cinzas finas. Argila: utilizada diretamente após extração. | Cinzas de coco peneiradas para separar partículas finas (250 g finais). Red mud e argila misturados manualmente com água para moldagem. | Não há cimento; a liga ocorre por sinterização dos óxidos presentes (Fe₂O₃, Al₂O₃, SiO₂) durante a queima. A presença de SiO₂ é essencial para formar ligações duras entre os componentes. | Água destilada (aquades) para mistura. Equipamentos: prensa de compressão, espectrofotômetro FTIR, forno, moldes de madeira. | Foram produzidas três amostras de tijolos com diferentes composições: B-RM0: 100% argila (amostra de referência) B-RM1: 3 partes de argila + 4 partes de lama vermelha (red mud) B-RM2: 3 partes de argila + 3 partes de lama vermelha + 1 parte de cinza de fibra de coco A cinza de fibra de coco foi obtida pela queima de 10 kg de casca de coco, resultando em 280 g de cinza, dos quais 250 g foram utilizados após peneiramento fino. A moldagem dos tijolos foi feita manualmente com formas de madeira, seguida de secagem ao sol por 3 dias e queima em etapas para promover alterações químicas e físicas nos materiais. | A lama vermelha (resíduo da lavagem da bauxita) possui alto teor de Fe₂O₃ (44,66%), Al₂O₃ (28,87%) e SiO₂ (20,21%), sendo potencialmente útil na fabricação de tijolos. A adição de argila e cinza de coco melhora a composição de sílica, essencial para a resistência dos tijolos. A amostra B-RM2 (3:3:1) apresentou melhor desempenho entre as misturas sintetizadas, com resistência à compressão de 3,13 MPa, superior à B-RM1 (2,48 MPa), embora inferior à B-RM0 (10,16 MPa), que foi produzida com equipamento industrial. Os testes de FTIR mostraram que os tijolos sintetizados (B-RM1 e B-RM2) não apresentaram absorção significativa de grupos OH, indicando formação estrutural mais completa após a queima. A pesquisa demonstra que mesmo com métodos simples e sem maquinário industrial, é possível produzir tijolos com potencial de aplicação, utilizando resíduos como lama vermelha e casca de coco. | XRD: identificou gibbsite, hematita e cristobalita no red mud. FTIR: analisou ligações químicas nos tijolos moldados. Teste de compressão: B-RM0 (tijolo comercial): 10,16 MPa B-RM1 (argila + red mud): 2,48 MPa B-RM2 (argila + red mud + cinza de coco): 3,13 MPa | Ramdhani, E.P., Silitonga, F.S., Fitriyah, D., Hidayani, R., Yusfaddillah, A., Safitri, D., & Salamiati, U. (2023). Optimization of synthesizing bricks from red mud composite with coconut fiber and clay. IOP Conference Series: Earth and Environmental Science, 1148, 012013. https://doi.org/10.1088/1755-1315/1148/1/012013
TÍTULO: Effect of Treatments on Properties of Cement-Fiber Bricks Utilizing Rice Husk, Corncob and Coconut Coir
AUTOR ARTIGO | TIPO BIOMASSA | APLICAÇÃO | PRÉ-TRATAMENTO | GRANULOMETRIA | AGENTE LIGANTE | OUTRAS SUBSTÂNCIAS | PROPORÇÕES DA MISTURA | CONCLUSÕES GERAIS DAS MISTURAS | CARACTERIZAÇÕES | REFERÊNCIA
Abdullah, A.C., & Lee, C.C. (2017). Effect of Treatments on Properties of Cement-Fiber Bricks Utilizing Rice Husk, Corncob and Coconut Coir. Procedia Engineering, 180, 1266–1273. https://doi.org/10.1016/j.proeng.2017.04.288 | Casca de arroz (RH) Sabugo de milho (CB) Fibra de coco (CC) Todas foram coletadas localmente, lavadas 5 vezes com água deionizada e trituradas até comprimento médio de 1 cm. | Produção de tijolos de cimento reforçados com fibras naturais (CFB). Avaliação de propriedades físicas e mecânicas com diferentes tratamentos químicos. | Três tipos de tratamento aplicados às fibras: Gelatina-Hexamina (G.HEX) Óleo de linhaça (L.OIL) Metassilicato de sódio + sulfato de alumínio (AL-SM) Fibras também foram testadas sem tratamento (controle). | Fibras trituradas com comprimento médio de 1 cm. Mistura com cimento e água em proporções específicas. | Cimento Portland comum (OPC) conforme norma MS EN 197-1. Proporção água/cimento de 1:2,5. | Água deionizada para mistura. Equipamentos: prensa manual (2,5 MPa), forno elétrico (110–115 °C), máquina universal de ensaio (UTM). | • Cimento/água: 1:2,5 • Fibras naturais: 10%, 20% e 30% em peso • As fibras foram misturadas com água e depois com cimento, moldadas e prensadas a 2,5 MPa. Após 72 horas, os tijolos foram curados por 28 dias à temperatura ambiente. | • Fibra de coco (CC): Apresentou os melhores resultados em resistência à compressão e flexão, além de menor absorção de água. • Tratamento com óleo de linhaça: Foi o mais eficaz, criando uma camada protetora nas fibras que reduz a absorção de água e melhora a aderência ao cimento. • Conteúdo ideal de fibra: 20% em peso proporcionou o melhor equilíbrio entre resistência e absorção. Aumentos para 30% reduziram a resistência devido à maior absorção de água. • Viabilidade: O estudo confirma o potencial dos tijolos verdes como alternativa sustentável na construção civil. | Absorção de água (WA) conforme ASTM C67. Resistência à compressão e flexão após 28 dias de cura.Resultados: Melhor desempenho com fibra de coco tratada com óleo de linhaça (CCB-L.OIL) Resistência à compressão: até 8,8 MPa Resistência à flexão: até 3,1 MPa Absorção de água: 6,27–7,80% para 20–30 wt% de fibra | Abdullah, A.C., & Lee, C.C. (2017). Effect of Treatments on Properties of Cement-Fiber Bricks Utilizing Rice Husk, Corncob and Coconut Coir. Procedia Engineering, 180, 1266–1273. https://doi.org/10.1016/j.proeng.2017.04.288
TÍTULO: Cement and Clay Bricks Reinforced with Coconut Fiber and Fiber Dust
AUTOR ARTIGO | TIPO BIOMASSA | APLICAÇÃO | PRÉ-TRATAMENTO | GRANULOMETRIA | AGENTE LIGANTE | OUTRAS SUBSTÂNCIAS | PROPORÇÕES DE MISTURA | CONCLUSÕES GERAIS DAS MISTURAS | CARACTERIZAÇÕES | REFERÊNCIA
Anjan M. Rajapakse, Sanura N. Sanjula, Kelum Nishantha, Tharaka R. Bandara, Dulini Y. Mudunkotuwa* Department of Mechanical Engineering, Faculty of Engineering, University of Sri Jayewardenepura, 41, Lumbini Avenue, Ratmalana, Sri Lanka Email correspondence: dulini@sjp.ac.lk (D. Y. Mudunkotuwa) Received: 21 February 2022; Revised: 19 May 2022; Accepted: 20 May 2022; Published: 31 May 2022 | Fibra de coco (coconut coir): utilizada como reforço estrutural. Pó de fibra (fiber dust): subproduto da moagem da fibra de coco, incorporado como aditivo fino. | Produção de tijolos de cimento e argila reforçados com fibras naturais. Objetivo: melhorar resistência mecânica, reduzir peso e aumentar sustentabilidade. | As fibras foram lavadas, secas e cortadas em tamanhos uniformes. O pó de fibra foi peneirado para garantir granulometria fina e homogênea. | Fibra de coco: comprimento médio de 2 a 5 cm. Pó de fibra: partículas finas, não especificadas em micrômetros, mas compatíveis com agregados miúdos. | Cimento Portland como matriz principal. Argila utilizada como componente secundário para moldagem. As fibras atuam como reforço físico, não como ligante químico. | Água potável, areia, argila natural. Equipamentos: prensa manual, moldes de tijolos, estufa para cura. | Tijolos de cimento • Cimento : Fibra de coco : Brita o CEF01 → 1:0,5:12 o CEF02 → 1:1:12 • Cimento : Pó de fibra de coco : Brita o CED01 → 1:2:12 o CED02 → 1:3:12 o CED03 → 1:4:12 Tijolos de argila • Argila : Fibra de coco o CLF01 → 1:0,5 o CLF02 → 1:1 • Argila : Pó de fibra de coco o CLD01 → 1:0,5 o CLD02 → 1:1 | Tijolos de cimento • Fibra de coco: Aumenta a resistência à compressão (CEF01 e CEF02 dobraram a resistência em relação ao padrão). • Pó de fibra de coco: Reduz a massa (CED03 teve 18% de redução) e melhora o conforto térmico. • Absorção de água: Todos os tijolos reforçados absorveram mais água que os padrões. Tijolos de argila • Fibra de coco: Falhou no processo de queima, gerando tijolos frágeis. • Pó de fibra de coco: Aumentou a resistência à compressão (CLD02 teve 73% de aumento), reduziu a massa (até 33%) e alterou a composição química. . | Testes de compressão, absorção de água, densidade e resistência à flexão. Comparação entre tijolos convencionais e tijolos com diferentes proporções de fibra e pó de fibra. Melhoria na resistência à tração e redução de peso observadas com adição moderada de fibras. | Anjan M. Rajapakse, Sanura N. Sanjula, Kelum Nishantha, Tharaka R. Bandara, Dulini Y. Mudunkotuwa* Department of Mechanical Engineering, Faculty of Engineering, University of Sri Jayewardenepura, 41, Lumbini Avenue, Ratmalana, Sri Lanka Email correspondence: dulini@sjp.ac.lk (D. Y. Mudunkotuwa) Received: 21 February 2022; Revised: 19 May 2022; Accepted: 20 May 2022; Published: 31 May 2022 https://www.researchgate.net/publication/364714023_Cement_and_Clay_Bricks_Reinforced_with_Coconut_Fiber_and_Fiber_Dust
TÍTULO: Evaluation of the Technological Properties of Soil–Cement Bricks with Incorporation of Coconut Fiber Powder, publicado na revista Eng em 2022:
AUTOR ARTIGO | TIPO BIOMASSA | APLICAÇÃO | PRÉ-TRATAMENTO | GRANULOMETRIA | AGENTE LIGANTE | OUTRAS SUBSTÂNCIAS | PROPORÇÕES DE MISTURA | CONCLUSÕES GERAIS DAS MISTURAS | CARACTERIZAÇÕES | REFERÊNCIA
Ferreira, G.M.G.; Cecchin, D.; Valadão, I.C.R.P.; da Silva, T.R.; do Carmo, D.d.F.; Hüther, C.M.; Ferreira, F.; de Azevedo, A.R.G. Evaluation of the Technological Properties of Soil–Cement Bricks with Incorporation of Coconut Fiber Powder. Eng 2022, 3, 311–324. https://doi.org/10.3390/eng3030023 | Pó de fibra de coco: resíduo agroindustrial proveniente da produção de leite e coco ralado. | Produção de tijolos de solo-cimento com substituição parcial do solo por pó de fibra de coco. Objetivo: avaliar propriedades tecnológicas como resistência à compressão e absorção de água. | Lavagem com água corrente para remoção de sais minerais. Secagem ao sol por 48 horas. Trituração com moinho de facas até obtenção de textura pulverulenta. Peneiramento para classificação granulométrica. | Classificada como agregado fino (areia fina), conforme NBR NM 248. Retida em peneiras de 2.40 mm até fundo <0.15 mm. | Cimento Portland CP V-ARI. Mistura padrão: 1:10 (cimento:solo), com substituição parcial do solo por 5%, 10% e 15% de pó de fibra. | Solo argilo-arenoso (62.8% areia, 34.3% argila). Areia branca fina (20% do solo substituído para correção granulométrica). Água potável (SAAE). Equipamentos: prensa hidráulica ECO PREMIUM 2700, balança digital, estufa, paquímetro. | O estudo avaliou tijolos de solo-cimento com diferentes proporções de substituição parcial do solo por pó de fibra de coco. A mistura base foi de solo e cimento na proporção volumétrica de 10:1. A substituição do solo por fibra de coco foi feita nas seguintes proporções: 0% de fibra de coco → mistura referência: 1 parte de cimento para 10 partes de solo 5% de fibra de coco → 1:9,5:0,5 (cimento:solo:fibra) 10% de fibra de coco → 1:9:1 15% de fibra de coco → 1:8,5:1,5 Além disso, o solo foi corrigido com 20% de areia fina para ajustar a granulometria e melhorar a trabalhabilidade da mistura. | Características do Solo e da Fibra O solo utilizado foi classificado como argilo-arenoso, com 62,8% de areia e 34,3% de argila. A fibra de coco foi caracterizada como agregado fino (similar à areia fina), com boa distribuição granulométrica. Resistência à Compressão A resistência à compressão dos tijolos diminuiu com o aumento da porcentagem de fibra de coco. Nenhuma das misturas atingiu os valores mínimos exigidos pela norma brasileira NBR 8492 (média ≥ 2,0 MPa). A cura foi feita em ambiente natural, o que pode ter prejudicado a hidratação do cimento e, consequentemente, a resistência final. Absorção de Água A absorção de água aumentou proporcionalmente à quantidade de fibra de coco incorporada. Apenas os tijolos com 0% e 5% de fibra atenderam aos limites da norma (média ≤ 20%, valores individuais ≤ 22%). Considerações Estatísticas A análise de variância (ANOVA) indicou que não houve diferença estatística significativa entre os grupos testados quanto à resistência à compressão. Sustentabilidade e Aplicações O uso de resíduos agrícolas como a fibra de coco é promissor para a construção sustentável. Apesar dos resultados não atenderem completamente às normas técnicas, o estudo contribui para o avanço na formulação de tijolos ecológicos e destaca a importância de melhorar os métodos de cura e proporções da mistura. | Ensaios de resistência à compressão (7, 21 e 28 dias). Absorção de água após 28 dias. Análise granulométrica e limites de Atterberg (LL, LP, IP). Compacidade ótima: 15.8% de umidade e 1.80 g/cm³ de densidade seca. | Ferreira, G.M.G.; Cecchin, D.; Valadão, I.C.R.P.; da Silva, T.R.; do Carmo, D.d.F.; Hüther, C.M.; Ferreira, F.; de Azevedo, A.R.G. Evaluation of the Technological Properties of Soil–Cement Bricks with Incorporation of Coconut Fiber Powder. Eng 2022, 3, 311–324. https://doi.org/10.3390/eng3030023
TÍTULO: Thermal Performance Of Termite Mold Bricks Reinforced With Empty Fruit Bunch Spikelet And Coconut Fibers - de Wannyuy Kingsly Mofor et al. (2024),
AUTOR ARTIGO | TIPO BIOMASSA | APLICAÇÃO | PRÉ-TRATAMENTO | GRANULOMETRIA | AGENTE LIGANTE | OUTRAS SUBSTÂNCIAS | PROPORÇÕES DE MISTURA | CONCLUSÕES GERAIS DAS MISTURAS | CARACTERIZAÇÕES | REFERÊNCIA
Mofor, W.K., Nafu, Y.R., Gilbert, T., Wilfred, N.V., & Tendo, F.J. (2024). Thermal Performance Of Termite Mold Bricks Reinforced With Empty Fruit Bunch Spikelet And Coconut Fibers. IOSR Journal of Mechanical and Civil Engineering, 21(5), 14–29 | Fibra de coco (CF) Fibra de espigueta de cachos vazios de palma (EFBSF) Ambas são fibras naturais lignocelulósicas, utilizadas como reforço térmico em tijolos de solo de cupinzeiro (Termite Mold Soil – TMS). | Produção de tijolos ecológicos com melhor desempenho térmico para construções sustentáveis em regiões tropicais. Avaliação da condutividade térmica, efusividade e capacidade calorífica volumétrica. | As fibras foram tratadas com NaOH (hidróxido de sódio) em concentrações de 1%, 2%, 3% e 4%, em água quente a 100 °C. Isso melhora a adesão à matriz e reduz impurezas superficiais. | As fibras foram cortadas e incorporadas em proporções de 0%, 0.5%, 1%, 1.5%, 2% e 2.5% em volume. Não há especificação exata do tamanho das partículas, mas foram compatíveis com a matriz de solo. | O próprio solo de cupinzeiro atua como matriz aglutinante, sem adição de cimento. A lignina das fibras contribui para a coesão interna após o tratamento alcalino. | Água destilada para mistura. NaOH como agente de modificação química das fibras. Equipamentos: prensa, analisador térmico, espectrofotômetro. | O estudo investigou tijolos de solo de cupinzeiro (Termite Mold Soil – TMS) reforçados com dois tipos de fibras naturais: fibras de coco (CF) e fibras de espigueta de cachos vazios de palma (Empty Fruit Bunch Spikelet Fibers – EFBSF). As misturas foram preparadas com diferentes proporções de fibras e tratamentos químicos: Proporções de fibras adicionadas ao solo: 0% (controle), 0.5%, 1%, 1.5%, 2%, e 2.5% de fibras (em massa) Tratamento químico das fibras: As fibras foram tratadas com soluções de hidróxido de sódio (NaOH) em concentrações de 1%, 2%, 3% e 4% Tipos de amostras: Amostras com EFBSF: A1 a A4 Amostras com CF: B1 a B4 Dimensões dos corpos de prova: | Propriedades Físicas e Químicas O solo de cupinzeiro apresentou: Umidade: 23,64% Densidade seca máxima: 1,63 g/cm³ Índice de plasticidade: 20% As fibras de coco (CF) apresentaram maior teor de holocelulose (88%) que as EFBSF (33,5%), o que favorece a retenção de umidade e a integridade estrutural. Desempenho Térmico Condutividade Térmica A condutividade térmica diminuiu com o aumento da proporção de fibras: CF: de 0,86 W/mK (controle) para 0,383 W/mK (2.5% CF com 1% NaOH) EFBSF: de 0,86 W/mK para 0,423 W/mK (2.5% EFBSF com 1% NaOH) Efusividade Térmica A efusividade térmica também reduziu: CF: de 1771,43 J/m²Ks¹/² para 1079,39 J/m²Ks¹/² EFBSF: de 1771,43 J/m²Ks¹/² para 1219,60 J/m²Ks¹/² Capacidade Calorífica Volumétrica A capacidade calorífica volumétrica caiu com o aumento de fibras: CF: redução de até 36,55% EFBSF: redução de até 35,46% Aplicações e Sustentabilidade A adição de fibras naturais melhora o isolamento térmico dos tijolos, tornando-os mais adequados para climas quentes. A melhor combinação foi: 2.5% de fibra de coco com tratamento de 1% NaOH, que apresentou os melhores resultados térmicos. O uso de resíduos agrícolas como fibras de coco e EFBSF promove práticas sustentáveis na construção civil, reduzindo impactos ambientais e custos. | TMS: umidade de 23.64%, densidade seca máxima de 1.63 g/cm³, índice de plasticidade de 20%. CF: alto teor de holocelulose (88%), baixa densidade, boa retenção de umidade. EFBSF: menor teor de holocelulose (33.5%), menor capacidade de retenção térmica. Melhor desempenho térmico com 2.5% de CF e 1% de NaOH: Condutividade térmica: de 0.86 para 0.38 W/mK Efusividade térmica: de 1771.43 para 1079.39 J/m²K¹/² | Mofor, W.K., Nafu, Y.R., Gilbert, T., Wilfred, N.V., & Tendo, F.J. (2024). Thermal Performance Of Termite Mold Bricks Reinforced With Empty Fruit Bunch Spikelet And Coconut Fibers. IOSR Journal of Mechanical and Civil Engineering, https://www.iosrjournals.org/iosr-jmce/papers/vol21-issue5/Ser-2/C2105021229.pdf 21(5), 14–29 https://www.iosrjournals.org/iosr-jmce/papers/vol21-issue5/Ser-2/C2105021229.pdf
TÍTULO: Evaluation of the Technological Properties of Soil–Cement Bricks with Incorporation of Coconut Fiber Powder” de Gabriela M. G. Ferreira et al. (2022)
AUTOR ARTIGO | TIPO BIOMASSA | APLICAÇÃO | PRÉ-TRATAMENTO | GRANULOMETRIA | AGENTE LIGANTE | OUTRAS SUBSTÂNCIAS | PROPORÇÕES DE MISTURA | CONCLUSÕES GERAIS DAS MISTURAS | CARACTERIZAÇÕES | REFERÊNCIA
Ferreira, G.M.G., Cecchin, D., Valadão, I.C.R.P., da Silva, T.R., do Carmo, D.F., Hüther, C.M., Ferreira, F., & de Azevedo, A.R.G. (2022). Evaluation of the Technological Properties of Soil–Cement Bricks with Incorporation of Coconut Fiber Powder. Eng, 3(3), 311–324. https://www.researchgate.net/publication/361678172_Evaluation_of_the_Technological_Properties_of_Soil-Cement_Bricks_with_Incorporation_of_Coconut_Fiber_Powder | Tipo de biomassa Pó de fibra de coco, proveniente de resíduos agroindustriais da produção de leite de coco. | Produção de tijolos de solo-cimento com substituição parcial do solo por pó de fibra de coco. Avaliação das propriedades tecnológicas: resistência à compressão e absorção de água. | Lavagem com água corrente para remoção de sais minerais. Secagem ao sol por 48 horas. Trituração com moinho de facas até obtenção de textura pulverizada. | Classificada como agregado fino (areia fina), conforme NBR NM 248. Passou por peneiras de 2.40 mm até 0.15 mm. | Cimento Portland CP V-ARI, com traço de 1:10 (cimento:solo). Mistura corrigida com 20% de areia fina branca para ajustar a granulometria do solo. | Água potável (SAAE – Volta Redonda/RJ). Areia lavada do leito do rio Paraíba do Sul. Solo argilo-arenoso (62.8% areia, 34.3% argila). | O estudo avaliou tijolos de solo-cimento com diferentes proporções de substituição parcial do solo por pó de fibra de coco. A mistura base foi de solo e cimento na proporção volumétrica de 10:1. A substituição do solo por fibra de coco foi feita nas seguintes proporções: 0% de fibra de coco → mistura referência: 1 parte de cimento para 10 partes de solo 5% de fibra de coco → 1:9,5:0,5 (cimento:solo:fibra) 10% de fibra de coco → 1:9:1 15% de fibra de coco → 1:8,5:1,5 Além disso, o solo foi corrigido com 20% de areia fina para ajustar a granulometria e melhorar a trabalhabilidade da mistura. | Características do Solo e da Fibra O solo utilizado foi classificado como argilo-arenoso, com 62,8% de areia e 34,3% de argila. A fibra de coco foi caracterizada como agregado fino (similar à areia fina), com boa distribuição granulométrica. Resistência à Compressão A resistência à compressão dos tijolos diminuiu com o aumento da porcentagem de fibra de coco. Nenhuma das misturas atingiu os valores mínimos exigidos pela norma brasileira NBR 8492 (média ≥ 2,0 MPa). A cura foi feita em ambiente natural, o que pode ter prejudicado a hidratação do cimento e, consequentemente, a resistência final. Absorção de Água A absorção de água aumentou proporcionalmente à quantidade de fibra de coco incorporada. Apenas os tijolos com 0% e 5% de fibra atenderam aos limites da norma (média ≤ 20%, valores individuais ≤ 22%). Considerações Estatísticas A análise de variância (ANOVA) indicou que não houve diferença estatística significativa entre os grupos testados quanto à resistência à compressão. Sustentabilidade e Aplicações O uso de resíduos agrícolas como a fibra de coco é promissor para a construção sustentável. Apesar dos resultados não atenderem completamente às normas técnicas, o estudo contribui para o avanço na formulação de tijolos ecológicos e destaca a importância de melhorar os métodos de cura e proporções da mistura. | Solo III (corrigido): LL = 38.8%, LP = 20.8%, IP = 18 → dentro dos limites da NBR 10833. Umidade ótima: 15.8% Densidade seca ótima: 1.80 g/cm³ Pó de coco: baixa densidade, alta higroscopicidade, atua como agregado fino. | Ferreira, G.M.G., Cecchin, D., Valadão, I.C.R.P., da Silva, T.R., do Carmo, D.F., Hüther, C.M., Ferreira, F., & de Azevedo, A.R.G. (2022). Evaluation of the Technological Properties of Soil–Cement Bricks with Incorporation of Coconut Fiber Powder. Eng, 3(3), 311–324. https://www.researchgate.net/publication/361678172_Evaluation_of_the_Technological_Properties_of_Soil-Cement_Bricks_with_Incorporation_of_Coconut_Fiber_Powder
TÍTULO: PATENTE “Compressed Coconut Coir Pith Granules and Methods for the Production and Use Thereof” (US8024890B2)
AUTOR ARTIGO | TIPO BIOMASSA | APLICAÇÃO | PRÉ-TRATAMENTO | GRANULOMETRIA | AGENTE LIGANTE | OUTRAS SUBSTÂNCIAS | PROPORÇÕES DE MISTURA | CONCLUSÕES GERAIS DAS MISTURAS | CARACTERIZAÇÕES | REFERÊNCIA
Bertin, M., Nelson, E., & Yelanich, M. (2011). Compressed Coconut Coir Pith Granules and Methods for the Production and Use Thereof. U.S. Patent No. 8,024,890. OMS Investments, Inc. USPTO | Pó de fibra de coco (coir pith): subproduto da extração de fibras longas do mesocarpo do coco (Cocos nucifera). Inclui partículas curtas (<10 mm) e pó residual da moagem. | Produção de granulados compactados para uso como substrato hortícola. Aplicações: cobertura de sulcos, mistura para vasos, solo para germinação, reparo de gramados e mulching. | Pré-condicionamento opcional: redução do comprimento das fibras com moinho de ar (Pulvicron). Ajuste da umidade entre 8% e 15% antes da compactação. | Pós-compactação, os flocos são quebrados e peneirados para obter distribuição granulométrica ideal. | Não há agente ligante externo. A coesão ocorre por compactação mecânica em rolos sob pressão de 1500 a 2500 psi. | Podem ser adicionados: fertilizantes, micronutrientes, agentes umectantes, corretivos de pH (como cal), bioestimulantes, pesticidas e herbicidas. Adições podem compor até 50% do peso do produto final. | A matéria-prima principal é o pó de fibra de coco (coir pith), um subproduto da indústria de processamento de casca de coco. O processo envolve duas etapas principais: Compactação por rolos: o pó de coco é compactado sob pressão entre 1500 e 2500 psi, formando fitas ou folhas densas. Granulação: as fitas compactadas são quebradas e peneiradas para formar grânulos com tamanho ajustável (entre 32 mesh e ½ polegada). A umidade ideal do pó de coco para compactação está entre 8% e 15%. O material pode ser misturado com até 50% de outros componentes horticulturais, como: Fertilizantes Micronutrientes Agentes de ajuste de pH Surfactantes Bioestimulantes | Os grânulos compactados apresentam: Alta capacidade de retenção de água: até 8 vezes o seu peso Expansão rápida: até 4 vezes o volume original em menos de 15 segundos após contato com água Boa fluidez e densidade aparente: entre 240 kg/m³ e 600 kg/m³ Resistência à abrasão: adequada para processamento e embalagem Vantagens sobre os blocos tradicionais de pó de coco: Não requerem reidratação prolongada São mais fáceis de aplicar e incorporar ao solo Podem ser usados diretamente como cobertura de sementes, substrato de vasos ou aditivo para solo Aplicações recomendadas: Misturas para plantio de gramíneas e hortaliças Reparos de falhas em gramados Substratos para vasos e jardinagem Cobertura de sulcos de plantio de flores e vegetais A tecnologia permite o uso eficiente de resíduos agrícolas, reduzindo custos e promovendo sustentabilidade na horticultura e jardinagem. | Densidade aparente: entre 240 e 600 kg/m³ (ideal: 300–500 kg/m³). Capacidade de expansão: entre 2:1 e 5:1 após contato com água. Tempo de expansão: até 15 segundos para granulado completo. Capacidade de retenção de água: até 8 vezes o peso seco. Resistência à abrasão: avaliada por peneiramento com esferas metálicas. | Bertin, M., Nelson, E., & Yelanich, M. (2011). Compressed Coconut Coir Pith Granules and Methods for the Production and Use Thereof. U.S. Patent No. 8,024,890. OMS Investments, Inc. USPTO Link https://patents.google.com/patent/US20130212943A1/em
TÍTULO: Estudo da Dosagem de Concreto com Adição de Fibra de Coco” de Rafaela Zara et al. (2021)
AUTOR ARTIGO | TIPO BIOMASSA | APLICAÇÃO | PRÉ-TRATAMENTO | GRANULOMETRIA | AGENTE LIGANTE | OUTRAS SUBSTÂNCIAS | PROPORÇÕES DE MISTURA | CONCLUSÕES GERAIS DAS MISTURAS | CARACTERIZAÇÕES | REFERÊNCIA
Zara, R.P., Bolognini, E.J., Paschoal, J.A.A., & Vilela, R.L. (2021). Estudo da Dosagem de Concreto com Adição de Fibra de Coco. XII Congresso Iberoamericano de Engenharia Mecânica (CINPAR). DOI: 10.4322/CINPAR.2021.032 | Fibra de coco (coir): vegetal lignocelulósico, rica em celulose, utilizada como reforço em matrizes cimentícias. | Produção de concreto com adição de fibra de coco para melhorar elasticidade, resistência à compressão e fluidez, visando aplicações estruturais e recuperação de estruturas degradadas. | As fibras foram picotadas em aproximadamente 0,5 mm. Realizado ensaio de massa específica com imersão em água e álcool para avaliar absorção. | Fibras cortadas em tamanho médio de 0,5 mm. Classificadas como agregado fino, compatível com areia grossa (MF entre 2,90 e 3,50). | Cimento Portland CP II 40-F. A fibra atua como reforço físico, não como ligante químico. | Areia grossa, brita de basalto (B1), água potável, superplastificante (em alguns traços). Mistura realizada em betoneira com umedecimento prévio. | Concreto Convencional (CC) Traços testados: Rico: 1:3,5 Médio: 1:5,0 Pobre: 1:6,5 Teor de argamassa ideal: 49% Cimento: CP II 40-F Agregados: Areia grossa e brita de basalto (B1) Relação água/cimento (a/c): Variando entre 0,32 e 0,66 🧱 Concreto com Fibra de Coco (CAFC) Mesmos traços (1:3,5; 1:5,0; 1:6,5) Adição de fibra de coco picotada (~0,5 mm) Massa específica da fibra: 1,12 g/cm³ (imersa em álcool) 1,07 g/cm³ (imersa em água) Sem uso de superplastificante Abatimento variando entre 6 cm e 8 cm | Resistência à compressão: Aumenta com o tempo de cura (7, 28 e 91 dias) CAFC apresentou desempenho comparável ao CC, especialmente no traço médio (1:5,0) Traço pobre (1:6,5) teve queda expressiva de resistência, mas pode ser útil em argamassas de recuperação Trabalhabilidade: Boa fluidez e consistência com fibra de coco Recomendado umedecer a betoneira para evitar perdas por absorção Eficiência construtiva: A fibra vegetal melhora a viscosidade da argamassa Promove economia e sustentabilidade ao reutilizar matéria orgânica Recomendação: Mistura em pequenas quantidades para evitar fissuras e garantir desempenho mecânico | Massa específica da fibra: Imersa em álcool: 1,12 g/cm³ Imersa em água: 1,07 g/cm³ Absorção dos agregados graúdos: 0,62% a 1,36% Granulometria conforme ABNT NBR NM 7211 (2009) e NM 248 (2003). Ensaios de compressão realizados aos 7, 28 e 91 dias. | Zara, R.P., Bolognini, E.J., Paschoal, J.A.A., & Vilela, R.L. (2021). Estudo da Dosagem de Concreto com Adição de Fibra de Coco. XII Congresso Iberoamericano de Engenharia Mecânica (CINPAR). DOI: 10.4322/CINPAR.2021.032
TÍTULO: Compósitos de Fibra de Coco/LDPE: Efeito do Tratamento Superficial das Fibras de Coco em Compósitos Verdes de Yves Nicolau Wearn, Larissa Stieven Montagna e Fábio Roberto Passador (2020)
AUTOR ARTIGO | TIPO BIOMASSA | APLICAÇÃO | PRÉ-TRATAMENTO | GRANULOMETRIA | AGENTE LIGANTE | OUTRAS SUBSTÂNCIAS | PROPORÇÕES DE MISTURA | CONCLUSÕES GERAIS DAS MISTURAS | CARACTERIZAÇÕES | REFERÊNCIA
Wearn, Y.N., Montagna, L.S., & Passador, F.R. (2020). Compósitos de Fibra de Coco/LDPE: Efeito do Tratamento Superficial das Fibras de Coco em Compósitos Verdes. Revista Matéria, 25(1). https://doi.org/10.1590/S1517-707620200001.0873 | Fibra de coco verde (coir), extraída do mesocarpo do fruto, rica em lignina e celulose. | Produção de compósitos verdes com matriz de polietileno de baixa densidade (LDPE) reforçada com fibra de coco. Objetivo: melhorar adesão interfacial e propriedades mecânicas por meio de tratamentos superficiais da fibra. | Extração alcalina: imersão em solução aquosa de NaOH 10% por 1h, seguida de lavagem e secagem. Ultrassom em meio aquoso: imersão em água com ponteira ultrassônica por 45 min, seguida de secagem. | Fibras cortadas com comprimento médio de 10 mm. Utilizadas em proporções de 5% e 10% m/m no compósito. | LDPE (polietileno de baixa densidade) como matriz polimérica. A adesão entre matriz e fibra é promovida pelos tratamentos superficiais. | Nenhum aditivo químico adicional. Equipamentos: homogeneizador termocinético (DRAIS), prensa hidropneumática, goniômetro, microscópio eletrônico de varredura (MEV), máquina de ensaio universal. | • Matriz polimérica: LDPE (Polietileno de baixa densidade) • Carga vegetal: Fibra de coco tratada • Teores testados: o 5% m/m o 10% m/m • Tratamentos aplicados: o Extração alcalina com NaOH 10% por 1 hora o Ultrassom em meio aquoso por 45 minutos • Processamento: o Mistura em homogeneizador rotacional termocinético (3000 rpm) o Prensagem a quente a 190 °C por 3 minutos e 5 bar o Moldagem de corpos de prova para ensaios | • Tratamento alcalino (NaOH): o Melhor desempenho na adesão fibra-matriz o Redução do ângulo de contato (maior molhabilidade) o Superfície mais rugosa e exposta, favorecendo acoplamento • Tratamento por ultrassom: o Superfície mais lisa, mas ainda com rugosidade útil o Resultados próximos ao tratamento alcalino, porém ligeiramente inferiores • Propriedades mecânicas: o Aumento do módulo elástico com maior teor de fibra (até +140% em relação ao LDPE puro) o Redução da resistência à tração com aumento de fibra o Diminuição da ductilidade e aumento da rigidez • Propriedades térmicas: o Temperaturas de fusão e cristalização praticamente inalteradas o Grau de cristalinidade mantido, indicando viabilidade industrial • Conclusão geral: o Os compósitos LDPE/fibra de coco tratados são promissores para aplicações sustentáveis o O tratamento alcalino é mais eficiente para melhorar a interface e desempenho mecânico o A adição de fibras não compromete o processamento térmico do LDPE | Térmica: DSC (calorimetria exploratória diferencial). Mecânica: tração uniaxial, dureza Shore D. Morfológica: MEV. Superfície: ângulo de contato (molhabilidade). Grau de cristalinidade do LDPE calculado por entalpia de fusão. | Wearn, Y.N., Montagna, L.S., & Passador, F.R. (2020). Compósitos de Fibra de Coco/LDPE: Efeito do Tratamento Superficial das Fibras de Coco em Compósitos Verdes. Revista Matéria, 25(1). https://doi.org/10.1590/S1517-707620200001.0873
TÍTULO: Avaliação do uso de agente compatibilizante no comportamento mecânico dos compósitos PEBD reforçados com Fibras de Coco Verde”, publicado nos Cadernos UniFOA, edição nº 14, dezembro de 2010:
AUTOR ARTIGO | TIPO BIOMASSA | APLICAÇÃO | PRÉ-TRATAMENTO | GRANULOMETRIA | AGENTE LIGANTE | OUTRAS SUBSTÂNCIAS | PROPORÇÕES DE MISTURA | CONCLUSÕES GERAIS DAS MISTURAS | CARACTERIZAÇÕES | REFERÊNCIA
Oliveira, T.A.; Teixeira, A.; Mulinari, D.R.; Goulart, S.A.S. (2010). Avaliação do uso de agente compatibilizante no comportamento mecânico dos compósitos PEBD reforçados com Fibras de Coco Verde. Cadernos UniFOA, Volta Redonda, Ano V, nº 14, dezembro. Disponível em: http://www.unifoa.edu.br/cadernos/edicao/14/11.pdf | Fibra de coco verde (coir): proveniente do mesocarpo do fruto, rica em lignina e celulose, utilizada como reforço em matriz polimérica. | Produção de compósitos poliméricos verdes com matriz de polietileno de baixa densidade (PEBD), visando melhorar propriedades mecânicas com uso de agente compatibilizante. | Fibras cortadas em pedaços de aproximadamente 5 cm, moídas em moinho de facas e peneiradas em 25 mesh. Secagem das fibras em estufa a 50 °C por 3 horas. | Peneiradas em malha de 25 mesh, equivalente a partículas de aproximadamente 710 μm. | PE-g-MAH (polietileno graftizado com anidrido maleico), utilizado para melhorar a adesão entre fibra e matriz. Proporção: 5 phr (partes por cem de resina). | Polietileno de baixa densidade (PEBD) fornecido pela CROMASTER. Água para resfriamento, fita de carbono para fixação em MEV, ouro para metalização. | O estudo comparou três tipos de amostras: PEBD puro: sem adição de fibras ou compatibilizante. CSC5%: compósito com 5% de fibra de coco verde, sem agente compatibilizante. CCC5%: compósito com 5% de fibra de coco verde e 5 phr de agente compatibilizante PE-g-MAH. | 1. Influência do Compatibilizante A adição do agente compatibilizante PE-g-MAH promoveu melhor interação entre a fibra de coco e a matriz polimérica. Essa interação se deu por ligações de hidrogênio e covalentes, aumentando a adesão e a eficiência do reforço. 2. Propriedades Mecânicas O compósito compatibilizado (CCC5%) apresentou: Maior resistência à tração (17,1 MPa) em comparação ao CSC5% (13,4 MPa) e ao PEBD puro (12,2 MPa). Maior módulo de elasticidade (955,3 MPa), indicando maior rigidez. Menor alongamento, o que é esperado com o aumento da rigidez. 3. Análise Microscópica As micrografias mostraram que os compósitos compatibilizados apresentaram melhor adesão na interface fibra/matriz. Os compósitos sem compatibilizante mostraram falhas como “pull out” e arrancamento de fibras. 4. Viabilidade Técnica e Ambiental O uso do agente compatibilizante resultou em compósitos com desempenho superior, viáveis para aplicações industriais. A incorporação de fibras naturais como reforço contribui para a sustentabilidade, reduzindo impactos ambientais e promovendo o reaproveitamento de resíduos. | Ensaios mecânicos: tração (ASTM D638-03), módulo de elasticidade, alongamento. Microscopia eletrônica de varredura (MEV): análise da superfície das fibras e fraturas dos compósitos. Equipamentos: homogeneizador MH-50H, injetora Jasot 300/130, MEV JEOL JSM5310. | Oliveira, T.A.; Teixeira, A.; Mulinari, D.R.; Goulart, S.A.S. (2010). Avaliação do uso de agente compatibilizante no comportamento mecânico dos compósitos PEBD reforçados com Fibras de Coco Verde. Cadernos UniFOA, Volta Redonda, Ano V, nº 14, dezembro. Disponível em: http://www.unifoa.edu.br/cadernos/edicao/14/11.pdf
TÍTULO: Experimental investigations on mechanical and wear behavior of waste marble dust and coconut fiber reinforced hybrid bio composites
AUTOR ARTIGO | TIPO BIOMASSA | APLICAÇÃO | PRÉ-TRATAMENTO | GRANULOMETRIA | AGENTE LIGANTE | OUTRAS SUBSTÂNCIAS | PROPORÇÕES DE MISTURA | CONCLUSÕES GERAIS DAS MISTURAS | CARACTERIZAÇÕES | REFERÊNCIA
T. Bothiraj, Karthik Boopathi, K. Kalaiselvan, A. Benham, S. Mayakannan | Fibra de coco (coconut fibre) | Compósitos híbridos para uso em materiais de fricção como pastilhas de freio | Corte da fibra em 1 cm, moagem da casca do coco para pó | Pó fino de pó de mármore e fibras de coco de 1 cm | Resina epóxi com endurecedor (razão 10:1) | Pó de pó de mármore residual da indústria/construção | O estudo investigou compósitos híbridos utilizando resina epóxi como matriz, pó de mármore (resíduo industrial) como carga (filler) e fibra de coco como reforço natural. As amostras foram preparadas pelo processo de moldagem manual (hand lay-up), com diferentes proporções dos componentes: Foram produzidas cinco composições distintas: C1: 96% resina epóxi, 0% pó de mármore, 4% fibra de coco C2: 88% resina epóxi, 4% pó de mármore, 8% fibra de coco C3: 80% resina epóxi, 8% pó de mármore, 12% fibra de coco C4: 72% resina epóxi, 12% pó de mármore, 16% fibra de coco C5: 64% resina epóxi, 16% pó de mármore, 20% fibra de coco As fibras de coco foram cortadas em pedaços de 1 cm e misturadas com a resina e o pó de mármore. | A resistência à tração, flexão e impacto aumentou com o acréscimo de fibra de coco até 16% e pó de mármore até 12%. A melhor combinação foi a do compósito C4 (12% pó de mármore + 16% fibra de coco), que apresentou: Resistência à tração: 34,27 MPa Resistência à flexão: 37,23 MPa Resistência ao impacto: 16,32 kJ/m² Acima dessas proporções (como no C5), houve queda nas propriedades mecânicas, atribuída à má adesão entre a matriz epóxi e os reforços, além de aglomeração de partículas. 🛞 Comportamento ao Desgaste O compósito com 12% de pó de mármore e 16% de fibra de coco também apresentou o menor coeficiente de atrito (CoF), indicando melhor resistência ao desgaste. O pó de mármore atuou como lubrificante sólido, reduzindo o atrito em cargas mais baixas. Em cargas mais elevadas, o atrito aumentou devido à transição de atrito adesivo para abrasivo, causada pelo desprendimento de partículas da superfície. 🌱 Sustentabilidade e Aplicações O uso de resíduos industriais (pó de mármore) e agrícolas (fibra de coco) contribui para o desenvolvimento de compósitos sustentáveis e de baixo custo. Os compósitos demonstraram potencial para aplicações em peças sujeitas a impacto e desgaste, como pastilhas de freio em máquinas de ensaio. | Ensaios mecânicos (tração, flexão, impacto) e testes de desgaste por deslizamento seco conforme ASTM | Bothiraj et al., Materials Today: Proceedings, 2022
ARTIGOS DO PROF GUSTAVO 05092025
TÍTULO: Degradação da fibra de coco imersa em soluções alcalinas de cimento e NaOH”, publicado na Revista Brasileira de Engenharia Agrícola e Ambiental (v.19, n.10, p.981–988, 2015).
AUTOR ARTIGO | TIPO BIOMASSA | APLICAÇÃO | PRÉ-TRATAMENTO | GRANULOMETRIA | AGENTE LIGANTE | OUTRAS SUBSTÂNCIAS | PROPORÇÕES DE MISTURA | CONCLUSÕES GERAIS DAS MISTURAS | CARACTERIZAÇÕES | REFERÊNCIA
• Everton J. da Silva • Maria L. Marques • Fermin G. Velasco • Celso C. M. Fornari Junior • Francisco H. M. Luzardo | • Fibra de coco natural (Cocos nucifera) Utilizada sem pré-tratamento químico, com comprimento de 25 mm e espessura constante. | • Estudo voltado para simular a degradação acelerada da fibra de coco em ambientes alcalinos, como os encontrados em matrizes cimentícias. • Relevante para aplicações em compósitos cimentícios, como argamassas e concretos reforçados com fibras vegetais. | • As fibras foram secas em estufa a 102 ± 2 °C por 2 horas até atingirem massa constante. • Não houve tratamento químico prévio — o objetivo era avaliar o comportamento da fibra natural em contato com soluções alcalinas. | • Não foi realizada análise granulométrica convencional, pois o foco estava na morfologia superficial da fibra (cutículas, partículas globulares, cavidades). • A caracterização foi feita por microscopia eletrônica de varredura (MEV). | • Cimento Portland CP V ARI Utilizado para preparar soluções alcalinas simulando o ambiente de uma matriz cimentícia. | • Hidróxido de Sódio (NaOH) em diferentes concentrações: o NaOH-01 (1 g NaOH + 59 g H₂O) o NaOH-10 o NaOH-20 • Água deionizada • As soluções foram preparadas para simular diferentes níveis de alcalinidade. | O estudo simulou a degradação acelerada de fibras de coco em diferentes soluções alcalinas, com o objetivo de avaliar sua durabilidade em matrizes cimentícias. As misturas foram preparadas com: Fibras de coco: naturais, sem pré-tratamento, com 25 mm de comprimento. Soluções alcalinas: Água pura (Água-60) Cimento Portland CP V ARI (Cimento-15) Hidróxido de sódio (NaOH) em três concentrações: NaOH-01 (1 g NaOH + 59 g H₂O) NaOH-10 (10 g NaOH + 50 g H₂O) NaOH-20 (20 g NaOH + 40 g H₂O) As fibras foram imersas por até 81 dias, com análises semanais de massa, estrutura e composição química. | 1. Degradação Superficial A degradação aumentou com o tempo de imersão e com a concentração da solução alcalina. As fibras perderam constituintes superficiais como cutículas, partículas globulares e lignina. A solução NaOH-20 causou a maior degradação, com evidência de desfibrilação e separação de microfibras. 2. Perda de Massa Água-60: menor perda de massa (6,98%) Cimento-15: perda de 9,52%, com formação e posterior desprendimento de cristais de hidróxido de cálcio. NaOH-01: perda de 27,91% NaOH-10: perda de 50,60% NaOH-20: perda de 67,95% 3. Análises Complementares Microscopia eletrônica de varredura (MEV): evidenciou a degradação progressiva da estrutura da fibra. Espectroscopia UV e FTIR: confirmaram a degradação da lignina, especialmente nas soluções mais alcalinas. 4. Simulação de Degradação em Matrizes Cimentícias A solução NaOH-01 apresentou comportamento intermediário, semelhante ao observado em fibras de coco extraídas de argamassas com 10 a 15 anos de uso. A degradação observada pode ser usada como modelo para prever a durabilidade de fibras em compósitos cimentícios. | Técnicas Utilizadas: • Gravimetria: perda de massa das fibras ao longo de 81 dias • Microscopia eletrônica de varredura (MEV): análise da morfologia superficial • Espectroscopia FTIR: identificação de grupos funcionais e degradação da lignina • Espectroscopia UV–vis: avaliação da presença de compostos orgânicos liberados na solução Principais Resultados: • A solução NaOH-20 causou a maior degradação: perda de massa de 67,95% e desfibrilação intensa. • A solução com cimento (Cimento-15) causou degradação moderada (~9,5%), com adesão de cristais de hidróxido de cálcio. • A água pura teve o menor efeito (~6,98% de perda de massa), removendo apenas cutículas superficiais. | Silva, E. J. da; Marques, M. L.; Velasco, F. G.; Fornari Junior, C. C. M.; Luzardo, F. H. M. Degradação da fibra de coco imersa em soluções alcalinas de cimento e NaOH. Revista Brasileira de Engenharia Agrícola e Ambiental, v.19, n.10, p.981–988, 2015. DOI: 10.1590/1807-1929/agriambi.v19n10p981-988 ________________________________________
TÍTULO: Produção de pisos intertravados tipo PAVIESS com utilização de resíduo de mármore e granito” publicado na Revista Eletrônica de Engenharia Civil (REEC, 2018)
AUTOR ARTIGO | TIPO BIOMASSA | APLICAÇÃO | PRÉ-TRATAMENTO | GRANULOMETRIA | AGENTE LIGANTE | OUTRAS SUBSTÂNCIAS | PROPORÇÕES DE MISTURA | CONCLUSÕES GERAIS DAS MISTURAS | CARACTERIZAÇÕES | REFERÊNCIA
• Alexandre Tozzi dos Santos Colnago – Eng. Civil, FAESA • Edson Fernando Oliveira – Eng. Civil • Karoline Bonatto Merlo – Eng. Civil, INBEC Instituições: Universidade Federal de Goiás (UFG) | • Resíduo de beneficiamento de rochas ornamentais (RBRO) Proveniente do corte de mármore e granito Classificado como rocha ácida (teor de SiO₂ > 65%) | • Substituição parcial do agregado miúdo (areia) na produção de blocos intertravados tipo PAVIESS • Destinado a pavimentação de áreas com tráfego de pedestres e veículos leves/comerciais | • Coleta em empresa de rochas (Euro Rock, Vila Velha–ES) • Secagem ao sol e em estufa (105 °C) • Destorroamento manual com almofariz • Peneiramento com abertura de 0,075 mm • Homogeneização e quarteamento | • RBRO: 40% passante na peneira de 0,075 mm → classificado como areia fina • Agregado miúdo: módulo de finura de 4,65 mm • Agregado graúdo: gnaisse britado (rocha diabásica) | • Cimento Portland CP II-Z 32 Utilizado como ligante principal na composição dos pisos intertravados. | • Água: potável, conforme NBR 15900-1 • Aditivos e pigmentos: permitidos pela NBR 9781, mas não especificados no estudo | Traço padrão (TP): Sem adição de RBRO, utilizado como referência. Traço T5: Substituição de 5% do agregado miúdo por RBRO. Traço T10: Substituição de 10% do agregado miúdo por RBRO. Traço T15: Substituição de 15% do agregado miúdo por RBRO. Dosagem base do concreto: Proporção em massa: 1:2,09:1,49 (cimento : areia : brita 0) Relação água/cimento: 0,36 Abatimento do tronco de cone: 20 mm | . Absorção de Água A substituição do agregado miúdo por RBRO aumentou levemente a absorção de água. Variação observada: TP: 0,60% T5: 0,68% T10: 0,69% T15: 0,72% Todos os traços ficaram abaixo do limite de 6% estabelecido pela NBR 9781, sendo considerados satisfatórios. 2. Resistência à Compressão Axial TP: Atingiu 37,48 MPa aos 21 dias. T5: Obteve 39,89 MPa aos 21 dias (+6,43% em relação ao TP). T10: Atingiu 46,35 MPa aos 21 dias (+23,66% em relação ao TP). T15: Ficou abaixo do mínimo exigido, com 33,24 MPa aos 21 dias. 3. Desempenho Técnico T5 e T10 atenderam plenamente aos requisitos da NBR 9781 para tráfego de pedestres e veículos leves/comerciais. T10 foi o traço com melhor desempenho geral, tanto em resistência quanto em viabilidade técnica. 4. Viabilidade Ambiental e Econômica O uso de RBRO contribui para a redução do consumo de agregados naturais. Promove reaproveitamento de resíduos industriais, diminuindo impactos ambientais. Pode gerar economia no processo produtivo e no custo final das obras. | Química do RBRO (por Fluorescência de Raios-X): Óxido Teor (%) SiO₂ 70,21 Al₂O₃ 17,02 MgO 2,60 CaO 2,04 Fe₂O₃ 1,88 Outros <2% Ensaios realizados: • Absorção de água: todos os traços ≤ 0,72% (norma exige ≤ 6%) • Resistência à compressão axial: o TP (sem RBRO): 37,48 MPa aos 21 dias o T10 (10% RBRO): 46,35 MPa aos 21 dias → melhor desempenho | COLNAGO, A. T. S.; OLIVEIRA, E. F.; MERLO, K. B. https://revistas.ufg.br/reec/article/view/49505/pdf Produção de pisos intertravados tipo PAVIESS com utilização de resíduo de mármore e granito. Revista Eletrônica de Engenharia Civil, v. 14, n. 2, 2018. DOI: 10.5216/reec.V14i2.49505
TÍTULO:Produção de pisos intertravados com agregados oriundos de sobras da serragem de mármore: estudo das propriedades físicas e mecânicas
AUTOR ARTIGO | TIPO BIOMASSA | APLICAÇÃO | PRÉ-TRATAMENTO | GRANULOMETRIA | AGENTE LIGANTE | OUTRAS SUBSTÂNCIAS | PROPORÇÕES DE MISTURA | CONCLUSÕES GERAIS DAS MISTURAS | CARACTERIZAÇÕES | REFERÊNCIA
• Igor Vieira Fernandes – Graduando em Engenharia Civil, UFCG • Ablenya Grangeiro de Barros – Mestranda em Engenharia Civil e Ambiental, UFCG • Christian Rafael Ziegler – Mestrando em Engenharia Civil e Ambiental, UFCG • Ana Maria Gonçalves Duarte Mendonça – Professora Doutora, UFCG | • Rejeito britado proveniente da serragem de mármore Classificado como calcário, com alta porosidade (até 37,6%) Origem: Indústria GRANFUJI – Campina Grande, PB | • Substituição parcial do agregado graúdo convencional (brita 9,5 mm) por rejeito de mármore • Produção de pisos intertravados para áreas com tráfego de pedestres, veículos leves e comerciais | • Britagem em laboratório com britador de mandíbula • Peneiramento para retirada de partículas finas • Ensaios de caracterização física: massa unitária, massa específica, granulometria e absorção | • Rejeito classificado como brita 0, conforme NBR 7211:2009 • Curva granulométrica compatível com uso em concreto • Diâmetro máximo característico: até 9,5 mm | • Cimento Portland CP II F32 Fabricante: Montes Claros Massa específica: 2,91 g/cm³ | • Agregado miúdo: areia quartzosa do Rio Paraíba • Água potável: fornecida pela CAGEPA • Sem uso de aditivos ou pigmentos | O estudo avaliou a substituição parcial do agregado graúdo convencional (brita granítica 9,5 mm) por rejeitos de mármore britado na produção de pisos intertravados. As proporções utilizadas foram: PIR (Referência): 0% de resíduo de mármore PI20%RM: 20% de substituição por resíduo de mármore PI40%RM: 40% de substituição por resíduo de mármore Traço base do concreto: Cimento: 7,8 kg Agregado miúdo (areia): 10,92 kg Agregado graúdo (brita 9,5 mm): PIR: 12,64 kg PI20%RM: 10,10 kg + 2,53 kg de resíduo de mármore PI40%RM: 7,60 kg + 5,06 kg de resíduo de mármore Água: 3,4 L Relação água/cimento: 0,43 | Os resultados mostraram que: Resistência à compressão: Houve redução nos valores com a adição de resíduo de mármore. Aos 28 dias: PIR: 44,68 MPa PI20%RM: 35,55 MPa PI40%RM: 39,74 MPa Apesar da redução, ambos os teores atenderam à resistência mínima exigida pela norma (35 MPa) para tráfego de pedestres e veículos leves. Absorção de água: Aumentou com o uso de resíduo de mármore, devido à maior porosidade do material. Aos 28 dias: PIR: 4,26% PI20%RM: 4,72% PI40%RM: 5,32% Todos os valores ficaram abaixo do limite máximo permitido pela norma (6%). Sustentabilidade: O uso de rejeitos de mármore contribui para a redução do descarte de resíduos industriais. Agrega valor ao resíduo e reduz o consumo de matérias-primas naturais. | Físicas do rejeito de mármore: Propriedade Valor médio Massa unitária 1,33 g/cm³ Massa específica 2,76 g/cm³ Absorção 1,61% Ensaios realizados: • Slump Test: consistência entre 5,0 e 5,5 mm • Resistência à compressão simples: o Aos 28 dias: § PIR (referência): 44,68 MPa § PI20%RM: 35,55 MPa § PI40%RM: 39,74 MPa • Absorção de água: o PI20%RM: 4,72% o PI40%RM: 5,32% o Ambos dentro do limite da NBR 9781 (≤ 6% | FERNANDES, I. V.; BARROS, A. G.; ZIEGLER, C. R.; MENDONÇA, A. M. G. D. Produção de pisos intertravados com agregados oriundos de sobras da serragem de mármore: estudo das propriedades físicas e mecânicas. Universidade Federal de Campina Grande, 2019.
TÍTULO: “Melhores Práticas – Pavimento Intertravado Permeável”, publicado pela Associação Brasileira de Cimento Portland (ABCP) em 2011 - NÃO É ARTIGO É UMA CARTILHA
AUTOR ARTIGO | TIPO BIOMASSA | APLICAÇÃO | PRÉ-TRATAMENTO | GRANULOMETRIA | AGENTE LIGANTE | OUTRAS SUBSTÂNCIAS | PROPORÇÕES DE MISTURA | CONCLUSÕES GERAIS DAS MISTURAS | CARACTERIZAÇÕES | REFERÊNCIA
Mariana Marchioni Cláudio Oliveira Silva | O documento não trata de biomassa, mas sim de sistemas construtivos com peças pré-moldadas de concreto para pavimentos permeáveis. O foco está na infraestrutura urbana sustentável, não em materiais orgânicos. | • Pavimentos intertravados permeáveis para: o Estacionamentos o Calçadas o Vias de tráfego leve o Pátios residenciais, comerciais e industriais | • Preparação do subleito com CBR ≥ 2% e expansão volumétrica ≤ 2% • Limpeza da área, remoção de matéria orgânica • Posicionamento de manta geotêxtil (opcional), conforme tipo de solo | Base e Sub-base: • Brita lavada com índice de vazios ≥ 32% • Abrasão Los Angeles < 40 • CBR ≥ 80% • Granulometria conforme NBR NM 45 e NM 51 Camada de assentamento e rejunte: • Agregado graúdo com Dmáx = 9,5 mm • Granulometria compatível com travamento e infiltração • Não usar areia ou pó de pedra (baixa permeabilidade) | • Peças pré-moldadas de concreto (convencional ou poroso) • Devem atender à NBR 9781 – Peças de concreto para pavimentação | • Geotêxtil não-tecido (opcional) • Tubulação de drenagem (quando necessário) • Água para ensaios e infiltração | 1. Camada de Revestimento Peças pré-moldadas de concreto com relação comprimento/espessura menor que 4 Podem ter aberturas específicas, infiltração pelas juntas ou ser feitas com concreto poroso 2. Camada de Assentamento Espessura final: 50 mm Agregado graúdo com dimensão máxima de 9,5 mm Granulometria compatível com a base para garantir travamento 3. Material de Rejuntamento Mesmo agregado da camada de assentamento ou mais fino Não se recomenda uso de areia ou pó de pedra devido à baixa permeabilidade 4. Base e Sub-base Brita lavada com Abrasão Los Angeles < 40 Índice de Suporte Califórnia (CBR) ≥ 80% Índice de vazios ≥ 32% Espessura da base: 100 mm (fixa) Espessura da sub-base: variável conforme dimensionamento hidráulico e mecânico 5. Geotêxtil (opcional) | O pavimento intertravado permeável apresenta diversos benefícios técnicos e ambientais: Redução do escoamento superficial: até 100%, dependendo da intensidade da chuva Melhoria na qualidade da água: a base granular atua como filtro natural Retardo da chegada da água ao sistema de drenagem: reduz erosão e sobrecarga Atende à legislação urbana: permite manter a área útil do terreno sem impermeabilização Alta resistência estrutural: suporta tráfego leve e moderado quando corretamente dimensionado Sustentabilidade: contribui para o controle de enchentes, redução de ilhas de calor e reaproveitamento de recursos naturais Esse sistema é indicado para calçadas, estacionamentos, vias de tráfego leve e áreas urbanas com exigência de controle de drenagem. | • Coeficiente de permeabilidade do solo e dos agregados • Índice de Suporte Califórnia (CBR) do subleito • Porosidade dos agregados para base e sub-base • Ensaios de infiltração conforme ASTM C1701 (Anexo A) Tipos de infiltração: Tipo Descrição Infiltração total Toda água infiltra no subleito Infiltração parcial Parte da água é drenada por tubos Sem infiltração Toda água é direcionada ao sistema de drenagem externo ________________________________________ 🛠 EXECUÇÃO 1. Preparação do subleito 2. Instalação da manta geotêxtil 3. Execução da sub-base e base 4. Assentamento das peças 5. Rejuntamento com agregado seco 6. Compactação com placa vibratória ________________________________________ 🧹 MANUTENÇÃO • Limpeza anual com aspiração • Substituição do rejunte após ~10 anos • Controle de vegetação nas juntas | MARCHIONI, M.; SILVA, C. O. Pavimento Intertravado Permeável – Melhores Práticas. São Paulo: ABCP, 2011. 24 p. https://abcp.org.br/wp-content/uploads/2016/01/Cartilha_Pav_Intertravado_Permeavel_v1.pdf
TÍTULO: Estabilização de Taludes com Biomantas de Fibra de Coco - ARTIGO ENVIADO PELO PROF. PAULO EM 06/09/2025
AUTOR ARTIGO | TIPO BIOMASSA | APLICAÇÃO | PRÉ-TRATAMENTO | GRANULOMETRIA | AGENTE LIGANTE | OUTRAS SUBSTÂNCIAS | PROPORÇÕES DE MISTURA | CONCLUSÕES GERAIS DAS MISTURAS | CARACTERIZAÇÕES | REFERÊNCIA
• Camila S. Uzeda • Ingredy Iohana Barreto de Araujo • João Vitor Falção Guerra • Tanulio Carneito de Jesus • Wanderson Santana Santos Todos são acadêmicos da Unidade de Ensino Superior de Feira de Santana – UNEF. | • Fibra de coco babaçu, proveniente da casca do coco, considerada anteriormente como resíduo. | • Estabilização de taludes em rodovias, especialmente na BR-101, no trecho de Conceição do Jacuípe/BA. • Utilizada como proteção superficial contra erosão. • Também aplicável em reservatórios, ferrovias, barragens e outras estruturas de contenção. | • A fibra passa por processos industriais como: o Lavagem o Corte o Estiramento o Branqueamento o Tintura | • O artigo não especifica valores exatos de granulometria, mas menciona o uso de fibra longa e marrom, com propriedades adequadas para trançamento e formação de biomantas. | • A casca do coco contém tanino (cerca de 8%), utilizado como adesivo natural. • Pode ser impregnada com alcatrão ou produtos similares para aumentar flexibilidade e resistência. | • Lignina: presente em alto teor na casca, usada na produção de plásticos, adesivos e emulsificantes. • Tanino: como mencionado, usado para adesivos de madeira. | O estudo utilizou a fibra do coco babaçu como reforço em compósitos cimentícios, com as seguintes proporções: Teor de fibra: 10% em relação à massa de cimento. Tratamento da fibra: lavagem, secagem e imersão em solução alcalina de hidróxido de sódio (NaOH) para melhorar a aderência à matriz cimentícia e reduzir a degradação química. Mistura base | A incorporação da fibra do coco babaçu tratada resultou em: Melhoria na resistência à tração e flexão dos compósitos. Redução da densidade do material, tornando-o mais leve. Aumento da porosidade, sem comprometer a integridade estrutural. Maior durabilidade da fibra na matriz alcalina, graças ao tratamento químico. Potencial sustentável para uso em construções ecológicas e aproveitamento de resíduos agroindustriais. | • Alta resistência à tração, umidade e decomposição. • Redução de: o 32% na água escoada o 80% na erosão do solo • Contribui para: o Economia circular o Geração de renda local o Sustentabilidade ambiental | • BEZERRA, I. Q. M. (2022). Utilização de fibra do coco babaçu como componente de biomanta na proteção de talude de solo. Tese, IPEN-CNEN, São Paulo. • HOLANDA, F. S. R. et al. (2008). Estabilização de taludes marginais com técnicas de bioengenharia de solos. • PATERNIANI, E. (2000). Agricultura sustentável nos trópicos. • URBANA, M. (2021). Fibra de Coco na Proteção do Solo e na Recuperação de Áreas Degradadas. Embrapa. https://facerescientia.com.br/wp-content/uploads/2024/11/ESTABILIZACAO-DE-TALUDES-COM-BIOMANTAS-DE-FIBRA-DE-COCO.pdf disponivel: https://www.teses.usp.br/teses/disponive is/85/85131/tde-10032023-141906/publico/2022BezerraUtilizacao.pdf
TÍTULO:Compósito cimentício com elevado teor de fibra de coco tratada: propriedades físicas e durabilidade
AUTOR ARTIGO | TIPO BIOMASSA | APLICAÇÃO | PRÉ-TRATAMENTO | GRANULOMETRIA | AGENTE LIGANTE | OUTRAS SUBSTÂNCIAS | PROPORÇÕES DE MISTURA | CONCLUSÕES GERAIS DAS MISTURAS | CARACTERIZAÇÕES | REFERÊNCIA
Everton José da Silva Maria Lidiane Marques Fermin Garcia Velasco Francisco Martinez Luzardo Felix Mas Milian Luciano Brito Rodrigues | Fibra de coco tratada, utilizada como reforço vegetal em compósitos cimentícios. | Produção de tijolos de alvenaria para vedação. Alternativa sustentável para a construção civil, com foco em desempenho termoacústico e durabilidade | A fibra de coco passou por um tratamento com látex natural e sílica ativa, visando reduzir sua degradação química pela matriz cimentícia | O artigo não especifica valores exatos de granulometria, mas indica que a fibra foi incorporada em 10% da massa de cimento | Cimento Portland como matriz principal. O látex natural atua como agente de compatibilização entre a fibra vegetal e a matriz cimentícia | Sílica ativa: utilizada no pré-tratamento para melhorar a aderência e resistência da fibra. Látex natural: melhora a flexibilidade e durabilidade do compósito | O estudo avaliou o uso de fibra de coco tratada como reforço em compósitos cimentícios, com foco em melhorar desempenho físico e resistência à degradação. As principais características da mistura foram: Teor de fibra de coco: 10% em relação à massa de cimento. Tratamento das fibras: aplicação de látex natural e sílica ativa para reduzir a degradação química causada pela matriz cimentícia. Objetivo do tratamento: aumentar a durabilidade da fibra vegetal e melhorar a aderência com a matriz. | 1. Propriedades Físicas Redução da densidade aparente: o compósito ficou mais leve devido à incorporação da fibra vegetal. Melhoria na capacidade de atenuação térmica e acústica: o compósito apresentou bom desempenho como isolante. Aumento da porosidade: embora tenha crescido, não comprometeu a integridade estrutural. 2. Durabilidade Menor absorção de água: o tratamento das fibras reduziu a absorção, contribuindo para maior resistência à umidade. Resistência à degradação química: o látex natural protegeu as fibras contra os efeitos agressivos da matriz cimentícia. Estabilidade dimensional: o compósito manteve suas propriedades ao longo do tempo, mesmo em ambientes agressivos. 3. Sustentabilidade O uso de fibra de coco tratada representa uma alternativa ecológica aos agregados minerais convencionais. Contribui para a redução de resíduos agrícolas e para o desenvolvimento de materiais de construção sustentáveis. | Melhoria de até 20% no desempenho termoacústico em relação ao compósito convencional. Ensaios realizados: Atenuação térmica e acústica Massa específica Ensaios mecânicos e de durabilidade Indicação de maior resistência à degradação química da fibra vegetal | Silva, E. J. da, Marques, M. L., Velasco, F. G., Luzardo, F. M., Milian, F. M., & Rodrigues, L. B. (2018). Compósito cimentício com elevado teor de fibra de coco tratada: propriedades físicas e durabilidade. Revista Matéria, 23(3). https://www.scielo.br/j/rmat/a/tV6F9cNyHGkTqb9dBmGwrJt
ARTIGOS INCLUIDOS EM 19092025
TÍTULO:Development of a novel plant-based flowable sand concrete containing pretreated date seed as renewable aggregatesStudies in Engineering and Exact Sciences, v.6, n.1, p.01–20. DOI: 10.54021/seesv6n1-011
AUTOR ARTIGO | TIPO BIOMASSA | APLICAÇÃO | PRÉ-TRATAMENTO | GRANULOMETRIA | AGENTE LIGANTE | OUTRAS SUBSTÂNCIAS | PROPORÇÕES DE MISTURA | CONCLUSÕES GERAIS DAS MISTURAS | CARACTERIZAÇÕES | REFERÊNCIA
Somia Hamraoui, Djamila Boukhelkhal, Mohamed Guendouz, Besma Abdennebi, Amira Fortas | Semente de tamareira (Date Seed - DS) | Agregado leve em concreto fluido de areia (FSC) | - Sem tratamento (UDS) <br> - Solução de NaOH 5% (NDS) <br> - Revestimento com pasta de cimento (CDS, w/c = 1.25) | Máx. 4 mm (areia natural) <br> DS com módulo de finura ≈ 3.0 | Cimento Portland CEM II/B 42.5 | Pó de mármore (<80 µm), superplastificante ViscoCrete-4037 RMX, água | O estudo desenvolveu um concreto fluido à base de areia (FSC) incorporando sementes de tamareira (DS) como agregados finos renováveis. Foram produzidas três séries de misturas, com diferentes tratamentos aplicados às sementes: Tipos de Tratamento: UDS: Sementes de tamareira não tratadas NDS: Sementes tratadas com solução alcalina de NaOH a 5% CDS: Sementes revestidas com pasta de cimento (relação água/cimento de 1,25) Proporções de Substituição: Substituição volumétrica da areia natural (NS) por DS nas proporções de: 10% 20% 30% 40% 50% | O estudo revelou os seguintes resultados e conclusões: 1. Densidade Fresca A densidade diminuiu com o aumento da substituição por DS, devido à menor densidade das sementes em relação à areia natural. Os tratamentos superficiais (NaOH e pasta de cimento) aumentaram levemente a densidade em comparação com as sementes não tratadas. 2. Densidade Seca As misturas com até 50% de DS apresentaram densidade inferior a 2000 kg/m³, sendo classificadas como concreto leve. O revestimento com pasta de cimento foi o tratamento que mais contribuiu para o aumento da densidade. 3. Resistência à Compressão Houve redução significativa da resistência à compressão com o aumento da proporção de DS. A resistência caiu até 89% em misturas com 50% de UDS em comparação ao concreto controle. Os tratamentos com NaOH e pasta de cimento melhoraram a resistência em relação às sementes não tratadas, sendo o revestimento com cimento o mais eficaz. 4. Condutividade Térmica A substituição por DS melhorou significativamente o desempenho térmico do concreto. Misturas com 20% ou mais de DS apresentaram condutividade térmica inferior a 1 W/m·K, sendo classificadas como concretos leves isolantes. 5. Classificação Funcional (RILEM) Classe I (estrutural): FSC, FSC-UDS/NDS/CDS com 10–20% Classe II (estrutural e isolante): FSC-UDS/NDS/CDS com 30–40% Classe III (isolante): FSC-UDS/NDS/CDS com 50% 6. Sustentabilidade O uso de sementes de tamareira como agregado fino contribui para a valorização de resíduos agrícolas e redução do uso de recursos naturais. O concreto desenvolvido apresenta potencial para aplicações sustentáveis em construções com requisitos térmicos e estruturais. | - Densidade fresca (NF EN 12350-6) <br> - Resistência à compressão (NF EN 196-1) <br> - Condutividade térmica (NF EN 993-15) | Hamraoui, S. et al. (2025). Studies in Engineering and Exact Sciences, v.6, n.1, p.01–20. DOI: 10.54021/seesv6n1-011
TÍTULO: Thermomechanical and physicochemical investigation of unfired clay bricks derived from tropical fibers
AUTOR ARTIGO | TIPO BIOMASSA | APLICAÇÃO | PRÉ-TRATAMENTO | GRANULOMETRIA | AGENTE LIGANTE | OUTRAS SUBSTÂNCIAS | PROPORÇÕES DE MISTURA | CONCLUSÕES GERAIS DAS MISTURAS | CARACTERIZAÇÕES | REFERÊNCIA
Hamka Hamka Adolphe Claudel, Olembe Roland Yves, Djomi Rolland, Ngohe Ekam Paul Salomon, Touani Chualeu Parfait, Biyeme Florent, Tchotang Theodore | Pó de casca de palmiste (palm kernel shell powder – PKSP), material lignocelulósico | Produção de tijolos de argila crua para construção sustentável, leve e de baixo custo | Lavagem, secagem, moagem e peneiramento da biomassa; análise granulométrica por peneiramento e sedimentometria | artículas finas obtidas por moagem e peneiramento; tamanhos ajustados conforme norma NF P 94-056 e NF P 94-057 | Argila laterítica de Nomayos (rica em caulinita); sem adição de cimento ou outros ligantes hidráulicos | Água (para mistura e moldagem); não há aditivos químicos ou minerais adicionais | 0%, 5%, 15%, 25%, 35%, 50% e 60% de pó de casca de palmiste em massa | Redução da densidade com aumento da biomassa (até 41%) <br> - Aumento da porosidade (até 43.89%) <br> - Redução da resistência à compressão (de 4.64 MPa para 0.12 MPa) <br> - Melhor desempenho térmico e leveza para aplicações não estruturais | Físicas: densidade, porosidade <br> - Químicas: FTIR, XRD, SEM-EDX <br> - Térmicas: TGA, DTA, DTG <br> - Mecânicas: resistência à compressão e flexão | Scientific Reports, 2025, 15:29540. DOI: 10.1038/s41598-025-13839-x
TÍTULO: Sustainable heat insulation composites based on Portland cement reinforced with date palm fibers
AUTOR ARTIGO | TIPO BIOMASSA | APLICAÇÃO | PRÉ-TRATAMENTO | GRANULOMETRIA | AGENTE LIGANTE | OUTRAS SUBSTÂNCIAS | PROPORÇÕES DE MISTURA | CONCLUSÕES GERAIS DAS MISTURAS | CARACTERIZAÇÕES | REFERÊNCIA
Nadjoua Bellel, Nadir Bellel | Fibras de palmeira-dátil (DPF) | Revestimento isolante térmico para edificações | Secagem a 60 °C por 24h, moagem, peneiramento | Não especificada em micrômetros; fibras trituradas | Cimento Portland tipo CEM II/A-P 42.5 N | Água (ajustada conforme teor de fibras); sem aditivos químicos | 0%, 1%, 3%, 5% de DPF em massa | Redução da condutividade térmica até 73.4%; aumento da porosidade; estabilidade química mantida; melhor desempenho térmico com 5% de DPF | FTIR, XRD, SEM, TGA, condutividade térmica (fio quente) | Bellel, N. & Bellel, N. (2023). Journal of Engineered Fibers and Fabrics, 18:1–10. DOI: 10.1177/15589250231157718
TÍTULO: Enhancing compressive strength prediction in self-compacting concrete using machine learning and deep learning techniques with incorporation of rice husk ash and marble powder
AUTOR ARTIGO | TIPO BIOMASSA | APLICAÇÃO | PRÉ-TRATAMENTO | GRANULOMETRIA | AGENTE LIGANTE | OUTRAS SUBSTÂNCIAS | PROPORÇÕES DE MISTURA | CONCLUSÕES GERAIS DAS MISTURAS | CARACTERIZAÇÕES | REFERÊNCIA
Muhammad Ibrahim, Muhammad Waqas, Muhammad Shoaib, et al. | Cinza de casca de arroz (Rice Husk Ash – RHA) e pó de mármore (Marble Powder – MP) | Concreto autoadensável com propriedades mecânicas otimizadas | Secagem e moagem da casca de arroz; peneiramento do pó de mármore | RHA e MP finamente moídos e peneirados para uniformidade | Cimento Portland | Agregados naturais, superplastificantes, água | Variações de RHA e MP entre 0% e 30% em diferentes combinações | A incorporação de RHA e MP melhora a resistência à compressão em certas proporções; modelos de ML e DL preveem com alta precisão os resultados; melhores desempenhos com até 15% de RHA e 10% de MP | Testes de resistência à compressão; modelagem preditiva com Random Forest, XGBoost, ANN, CNN; validação cruzada | Ibrahim, M. et al. (2023). Construction and Building Materials, Volume 373, 130961. DOI: 10.1016/j.conbuildmat.2023.130961
TÍTULO: An examining the static and dynamic mechanical characteristics of milled ramie root reinforced polyester composites
AUTOR ARTIGO | TIPO BIOMASSA | APLICAÇÃO | PRÉ-TRATAMENTO | GRANULOMETRIA | AGENTE LIGANTE | OUTRAS SUBSTÂNCIAS | PROPORÇÕES DE MISTURA | CONCLUSÕES GERAIS DAS MISTURAS | CARACTERIZAÇÕES | REFERÊNCIA
T. VarunKumar, M. Jayaraj, N. Nagaprasad, Jule Leta Tesfaye, R. Shanmugam, Ramaswamy Krishnaraj | Raiz de rami moída | Aplicações de carga leve (painéis, divisórias, sola de sapato, isolamento acústico) | Nenhum (sem tratamento químico) | Pó fino (milled powder) | Resina poliéster insaturada | Acelerador e endurecedor (mistura 10:1 com a resina) | 20%, 30%, 40% ramie root + 80%, 70%, 60% resina | Mistura 30:70 (ramie:resina) apresentou melhores propriedades mecânicas e térmicas. Boa adesão matriz-fibra, baixa absorção de água, alta resistência ao impacto, tração e flexão. | Ensaios de tração, flexão, impacto (ASTM), análise térmica (TGA), absorção de água (ASTM D570), análise dinâmico-mecânica (DMA), microscopia eletrônica de varredura (SEM). R30C teve melhor desempenho geral: E′=1312 MPa, E″=231.4 MPa, tanδ=0.17, resistência ao impacto de 9.36 kJ/m². | Scientific Reports, 2023, DOI:10.1038/s41598-023-44088-5
TÍTULO: An Experimental Investigation on Sustainable Concrete Made with Refractory Brick as a Substitute of Natural Fine Aggregate
AUTOR ARTIGO | TIPO BIOMASSA | APLICAÇÃO | PRÉ-TRATAMENTO | GRANULOMETRIA | AGENTE LIGANTE | OUTRAS SUBSTÂNCIAS | PROPORÇÕES DE MISTURA | CONCLUSÕES GERAIS DAS MISTURAS | CARACTERIZAÇÕES | REFERÊNCIA
Sanjeet Kumar, Md Asfaque Ansari, Lakshmi Kant, Nitya Nand Jha | Tijolo refratário moído | Concreto estrutural leve e resistente ao calor | Secagem e trituração | Areia fina (substituto de agregado fino natural) | Cimento Portland comum | Água, brita, aditivos convencionais | 10%, 20%, 30%, 40% RB substituindo areia natural | Mistura com 30% de RB apresentou melhor desempenho mecânico e térmico. Redução de densidade, boa resistência à compressão, tração e flexão. Trabalhabilidade aceitável até 30%. | Ensaios de slump (trabalhabilidade), compressão, tração diametral, flexão, resistência térmica, densidade e variação de peso. Concreto com RB mostrou leveza e resistência superior em ambientes de alta temperatura. | Nature Environment and Pollution Technology, Vol. 24, No. 1 (2025). Link para o artigo https://neptjournal.com/upload-images/(16)B-4202.pdf
TÍTULO: Mechanical and durability characterization study on partial replacement of coconut shell in geopolymer concrete
AUTOR ARTIGO | TIPO BIOMASSA | APLICAÇÃO | PRÉ-TRATAMENTO | GRANULOMETRIA | AGENTE LIGANTE | OUTRAS SUBSTÂNCIAS | PROPORÇÕES DE MISTURA | CONCLUSÕES GERAIS DAS MISTURAS | CARACTERIZAÇÕES | REFERÊNCIA
Rajivi Muthaiyan, Suresh Kumar Paramasivam | Casca de coco (subproduto agrícola) | Substituição parcial do agregado graúdo em concreto geopolimérico | Limpeza, secagem, trituração até 10 mm | 10 mm (casca de coco); 12 mm (agregado convencional) | Fly ash (cinza volante) tipo F e GGBS (escória de alto-forno moída) | Solução alcalina: NaOH (10M) + Na₂SiO₃; areia natural e M-sand como agregado miúdo | Substituição do agregado graúdo por casca de coco em 10%, 20%, 30%, 40% e 50%; GC40 (40%) apresentou melhor desempenho | GC40 apresentou maior resistência mecânica e melhor durabilidade; formação de gel C-A-S-H e ligações siloxânicas aumentam resistência a ácidos e sulfatos; baixa absorção de água e baixa penetração de cloretos | Ensaios de compressão, tração por compressão diametral, flexão, absorção de água, resistência a ácidos e sulfatos, RCPT, análise SEM | MUTHAIYAN, R.; PARAMASIVAM, S.K., revista Matéria, v.29, n.3, 2024. DOI: 10.1590/1517-7076-RMAT-2024-0211

## materiais e métodos
Campo | Informação
Carimbo de data/hora: | 2025-11-12 13:23
Nome do Projeto e Áreas Envolvidas (parceiras): | ANÁLISE DE VIABILIDADE SOCIOAMBIENTAL E ECONÔMICA DA UTILIZAÇÃO DE CASCAS DE COCO NA PRODUÇÃO DE COMPÓSITOS PARA APLICAÇÃO NA INDÚSTRIA MOVELEIRA, ECOBARREIRAS E CONSTRUÇÃO CIVIL.
Nome do Discente: | Estela Sales Bueno de Oliveira
Nome do Responsável Técnico Administrativo do Laboratório: | Maria Carolina Souza Brandão
Nome (es) do Orientador (es): | Paulo Fernando Almeida / Ricardo Fernandes Carvalho / Gala Rosales / Gustavo Miranda
Nome do Laboratório: | Laboratório S P TIMOSHENKO
Data da Atividade: | 2025-11-06
Hora do Início: | 8:45
Hora do Fim: | 15:48
Tipo de Ficha: | FICHA DE REGISTRO - LAVAGEM DA FIBRA DE COCO
Descrição da Atividade (Detalhes): | Iniciamos o tratamento da fibra de Côco, às 08:45. Material: Água, sacos para espalhar a fibra ao sol. Origem das fibras: Estrada do Côco. Lavagem em água corrente para retirada de resíduos e colocação para secar ao sol. Às 10:00 foi virado o lado das fibras, às 12:32 novamente virou para secar do lado que anteriormente estava. Às 14:00 virou novamente e mudou para secar do lado em que o sol estava batendo na parte da tarde. Por volta das 15:48 foram retiradas secas e armazenadas em nossa mesa de trabalho.
Participantes diretos da Atividade: | Estela e Carol
Evidências e registros de imagens: link de acesso/arquivo zip

## TABELAS
Análise Comparativa dos Artigos Científicos
1. Pré-tratamento da Fibra de Coco
Tipo de Pré-tratamento | Frequência nos Estudos | Efeitos Observados
Lavagem com água e secagem | Alta | Redução de impurezas superficiais e umidade
Tratamento alcalino (NaOH) | Moderada | Aumento da rugosidade e melhoria na aderência à matriz
Tratamento térmico | Baixa | Redução de lignina e celulose, melhora na estabilidade
Sem pré-tratamento | Presente em alguns | Menor desempenho mecânico e durabilidade
Observação: O tratamento com solução de NaOH a 5% por 24h foi o mais eficaz para melhorar a aderência da fibra à matriz cimentícia.
2. Granulometria do Pó de Mármore
Faixa de Granulometria (µm) | Aplicação Comum | Impacto no Desempenho
< 75 µm | Substituição parcial do cimento | Melhora na trabalhabilidade e densidade do compósito
75–150 µm | Substituição de agregados finos | Redução da porosidade e aumento da resistência
> 150 µm | Menos utilizada | Pode comprometer a homogeneidade da mistura
Observação: Granulometrias mais finas (<75 µm) favorecem reações pozolânicas e melhor compactação da matriz.
3. Agente Ligante Utilizado
Tipo de Ligante | Frequência nos Estudos | Vantagens
Cimento Portland | Alta | Compatibilidade com resíduos e fácil aplicação
Geopolímeros (base metacaulim ou cinza volante) | Crescente | Redução de CO₂, maior durabilidade e resistência química
Misturas híbridas (cimento + geopolímero) | Pontual | Combinação de propriedades mecânicas e ambientais
Observação: Estudos com geopolímeros mostraram melhor desempenho em ambientes agressivos e maior resistência à compressão após 28 dias.
Tabela: Análise Comparativa dos Artigos Científicos
Aspecto | Pontos Positivos (Prós) | Pontos Negativos (Contras)
Fibra de coco | - Melhora resistência à tração e flexão<br>- Reduz fissuração<br>- Material renovável | - Pode aumentar a porosidade<br>- Requer pré-tratamento para boa aderência
Pré-tratamento da fibra | - Tratamento alcalino melhora aderência<br>- Reduz impurezas e umidade | - Processo químico pode gerar resíduos<br>- Custo adicional na preparação
Pó de mármore | - Reduz consumo de cimento<br>- Melhora densidade e acabamento superficial | - Pode comprometer resistência se usado em excesso<br>- Variação na granulometria
Granulometria fina (<75 µm) | - Aumenta reatividade pozolânica<br>- Melhora compactação da matriz | - Pode exigir moagem adicional<br>- Maior custo energético na preparação
Geopolímeros | - Alta resistência química e mecânica<br>- Menor emissão de CO₂<br>- Boa durabilidade | - Menor domínio técnico em obras convencionais<br>- Custo e disponibilidade variáveis
Compósitos híbridos | - Sinergia entre resíduos<br>- Potencial de otimização mecânica e ambiental | - Complexidade na formulação<br>- Poucos estudos com padronização metodológica

## ABNTs
ABNTs PRINCIPAIS
CRITÉRIO | DESCRIÇÃO/ABORDAGEM | NORMA RELACIONADA | OBSERVAÇÃO/RELEVÂNCIA PARA O ARTIGO | LINK DE ACESSO
Especificação de blocos/pavers | Requisitos técnicos e métodos de ensaio para blocos intertravados de concreto | NBR 9781:2013 | Define parâmetros para ensaios (absorção, resistência, dimensões) obrigatórios a blocos/pavers, inclusive em estudos com fibras vegetais | https://www.abntcatalogo.com.br/norma.aspx?ID=87942
Caracterização de agregados | Especificação e métodos de ensaio para agregados naturais e reciclados | NBR 7211:2022 | Fundamenta a análise de granulometria de resíduos e agregados alternativos usados em compósitos cimentícios | https://www.abntcatalogo.com.br/norma.aspx?ID=45237
Absorção de água e durabilidade | Ensaio de absorção de água por capilaridade em blocos | NBR NM 248:2003 | Atenção ao controle da porosidade em pavers com fibras, especialmente para atender limites de absorção da NBR 9781 | https://www.abntcatalogo.com.br/norma.aspx?ID=34037
Avaliação de reatividade | Avaliação de reação álcali-agregado | NBR 15577 (partes 1-4) | Essencial para ensaios de compósitos com resíduos ricos em sílica ou calcário; evita patologias em longo prazo | https://www.abntcatalogo.com.br/norma.aspx?ID=35950
Controle ambiental | Classificação de resíduos sólidos | NBR 10004:2020 | Orienta classificação e destinação ambiental dos resíduos da produção de pavers | https://www.abntcatalogo.com.br/norma.aspx?ID=72074
Sistemas de gestão | Gestão da qualidade em processos industriais | NBR ISO 9001:2015 | Garante rastreabilidade e padronização procedimental em pesquisas com novas fibras/agregados | https://www.abntcatalogo.com.br/norma.aspx?ID=348436
Blocos intertravados/pavers | Especificação e ensaio para pavers | ABNT NBR 9781:2013 | Limites de absorção e resistência para pavers com fibras | https://www.abntcatalogo.com.br/norma.aspx?ID=87942
Absorção de água | Avaliação de absorção em pavimentação | NBR 9781:2013 / NM 248 | Controle de porosidade e desempenho em pavers com fibras | https://www.abntcatalogo.com.br/norma.aspx?ID=87942
Ensaio de resistência à compressão | Avalia resistência dos pavers ou blocos | ABNT NBR 6136:2016 | Necessário para validar uso de fibras | https://www.abntcatalogo.com.br/norma.aspx?ID=45254
Classificação de resíduos | Define resíduos Classe I, II, III | ABNT NBR 10004:2020 | Importante para gestão ambiental dos resíduos da produção | https://www.abntcatalogo.com.br/norma.aspx?ID=72074
Gestão da qualidade | Protocolos de rastreabilidade e auditoria | ABNT NBR ISO 9001:2015 | Auxilia padronização em produção inovadora e pesquisa aplicada | https://www.abntcatalogo.com.br/norma.aspx?ID=348436
Durabilidade com fibras | Procedimentos para avaliação durabilidade com aditivos/fibras | ABNT NBR 15577 (partes 1 a 4) | Indicado para mitigar riscos de ataques internos | https://www.abntcatalogo.com.br/norma.aspx?ID=35950
Escopo da Norma | Especifica requisitos para produção e recepção de agregados miúdos e graúdos para concreto. | ABNT NBR 7211:2022 | Foco em qualidade, desempenho e impacto dos agregados no concreto. | https://www.normas.com.br/visualizar/abnt-nbr-nm/238/abnt-nbr7211-agregados-para-concreto-requisitos
Origem dos Agregados | Podem ser naturais ou britagem; não aplicável a subprodutos ou reciclados (exceto 1.6) | ABNT NBR 7211:2022 | Importante para sustentabilidade e inovação. | https://www.normas.com.br/visualizar/abnt-nbr-nm/238/abnt-nbr7211-agregados-para-concreto-requisitos
Granulometria do Agregado Graúdo | Deve atender limites da Tabela 6. | ABNT NBR NM 248, ISO 3310-1 | Resistência e trabalhabilidade. | https://www.normas.com.br/visualizar/abnt-nbr-nm/238/abnt-nbr7211-agregados-para-concreto-requisitos
Substâncias Nocivas | Limites para argila, materiais friáveis, carbonosos, finos e orgânicos. | ABNT NBR 7218, ASTM C123, NM 46, NM 49 | Durabilidade e vida útil do concreto. | https://www.normas.com.br/visualizar/abnt-nbr-nm/238/abnt-nbr7211-agregados-para-concreto-requisitos
Durabilidade | Limites para cloretos, sulfatos e reação álcalis-agregado. | ABNT NBR 9917, NBR 15577-1, NBR 14832, NBR 5737 | Para ambientes agressivos e estruturas especiais. | https://www.normas.com.br/visualizar/abnt-nbr-nm/238/abnt-nbr7211-agregados-para-concreto-requisitos
Forma dos Grãos | Índice não superior a 3 (ABNT NBR 7809). | ABNT NBR 7809 | Trabalhabilidade e desempenho estrutural. | https://www.normas.com.br/visualizar/abnt-nbr-nm/238/abnt-nbr7211-agregados-para-concreto-requisitos
Desgaste (Abrasão Los Angeles) | Índice < 50 em massa do material. | ABNT NBR NM 51 | Resistência mecânica do agregado graúdo. | https://www.normas.com.br/visualizar/abnt-nbr-nm/238/abnt-nbr7211-agregados-para-concreto-requisitos
Ensaios Especiais | Diversos para propriedades físicas e químicas do material. | Diversas ABNT citadas na norma | Viabilizam pesquisa, inovação e customização. | https://www.normas.com.br/visualizar/abnt-nbr-nm/238/abnt-nbr7211-agregados-para-concreto-requisitos
Inspeção | Deve seguir ABNT NBR NM 26. | ABNT NBR NM 26 | Aceitação/rejeição de lotes. | https://www.normas.com.br/visualizar/abnt-nbr-nm/238/abnt-nbr7211-agregados-para-concreto-requisitos
Aceitação/Rejeição | Lote só aceito se cumprir todos requisitos da norma e prescrições especiais. | ABNT NBR 7211:2009 | Necessidade de rastreabilidade e documentação. | https://www.abntcatalogo.com.br/norma.aspx?ID=45237 e https://www.normas.com.br/visualizar/abnt-nbr-nm/238/abnt-nbr7211-agregados-para-concreto-requisitos
Referências Normativas | Indica ABNTs complementares: NBR 5737, 6467, 6953, 7218, 7221, etc. | Diversas ABNT | Fundamentação técnica para parâmetros e ensaios. | https://www.normas.com.br/visualizar/abnt-nbr-nm/238/abnt-nbr7211-agregados-para-concreto-requisitos

## BUSCA PATENTES ANTERIORIDADE
Termo de Busca | Espacenet (EURO) | USPTO (USA) | Google Patents | INPI (Brasil)
"fibra de coco" AND "pó de mármore" | Nenhum resultado | Nenhum resultado | Nenhum resultado | Nenhum resultado
"tijolos ecológicos" OR "pavers" | Nenhum resultado | Wood Moulded Pavers – USPTO | Permeable Paver – Google Patents | Nenhum resultado
"revestimentos" NOT "cerâmica" | Nenhum resultado | Nenhum resultado | Ligante de uretano para revestimentos – BR9602754A | Nenhum resultado direto, apenas notas classificatórias
Termo | Espacenet/EURO | USPTO | Google Patents | INPI (Brasil)
“fibra de coco” AND “pó de mármore” | Sem patente clara; estudos em compósitos | — | — | Patente de sensor com pó de mármore (BR1020210095210)
“tijolos ecológicos” OR “pavers” | Registros acadêmicos; sem patente específica | — | Indícios; compósitos em pavers | Menção em boletim RPI (sem número específico)
“revestimentos” NOT “cerâmica” | Estudos sobre revestimentos alternativos | — | — | Menção genérica em RPI (contrato de tecnologia)
(“celulose” OR “hemicelulose”) AND (“tijolos ecológicos” OR “interlocking floors”) | Trabalhos acadêmicos; sem patente direta | — | — | Estudos universitários sobre tijolos ecológicos
Termo | Espacenet/EURO | USPTO | Google Patents | INPI (Brasil)
"marble dust" AND "coconut fiber" | Documentos técnicos acadêmicos mencionam ambos; sem patente | — | — | —
"marble powder" AND "coir" | Patente compósito com coir e pó de mármore (WO ferro compósitos) | — | — | —
"cement" AND ("marble powder" OR "marble dust") AND ("coconut fiber" OR "coir") | CN104556870A (concreto alta resistência com pó de mármore) e WO2010034867A1 (uso de pó de mármore em concreto) | — | — | —
"coconut coir" AND cement | Literatura técnica: substituição de cimento por coir melhora resistência (~2 %) | — | — | —
Termos e referências refinadas:
Termo | Espacenet / Google Patents / USPTO | INPI (Brasil)
Uso de pó de mármore em concreto | CN104556870A: concreto de alta resistência com substituição de cimento por 5-15 % de pó de mármore Patentes do Google | —
Uso de pó de mármore como aditivo em argamassa/concreto | WO2010034867A1: uso em argamassa, pré-moldados, tijolos, painéis Patentes do Google+1 | —
Fortalecimento de materiais minerais com fibras genéricas | WO2002036517A2: método para reforçar materiais mineral-based (como cimento) com fibras Patentes do Google | —
Estudos técnicos (não patente) demonstrando coir + pó de mármore em concreto | Artigo: “Mechanical and durability characteristics… coconut fibers reinforced concrete with incorporation of marble powder” Nature | —
Revisão técnica: aumento de resistência com substituição parcial de cimento por “marble dirt powder” | “The compressive and split tensile strength of concrete could be increased by up to 10 % by substituting Marble dirt powder for cement.” Revista Internacional de Ciência e Tecnologia | —
Estudo técnico: uso de pó de mármore + fibra de coco como substituição parcial em concreto | “strength of concrete may be determined by partly replacing cement with marble dust and adding coconut coir” IJSRET | —
INPI — CPC: C04B (materiais de construção com fibras etc.) — busca por “fibra de coco” | Nenhum pedido específico encontrado até RPI 2847 (jul/2025) com “fibra de coco” nessa classe Revista RPI+5Revista RPI+5Revista RPI+5
OUTRAS PATENTES PARA INSERÇÃO NO ARTIGO: LINK DE ACESSO: https://busca.inpi.gov.br/pePI/
Almeida, P. F., Vieira, M. R., & Nunes, J. F. (2013). Processo de biocompostagem biotecnológica acelerada de resíduos sólidos orgânicos para produção de ração animal (Patente BR1020130233625). Instituto Nacional da Propriedade Industrial (INPI). Depósito: 12/09/2013; Concessão: 14/01/2014. | BR1020130233625
Veras, R. I. P., Veras, R. I. P., Santos, J. N., & Almeida, P. F. (2017). Sistema de trituração de coco verde para compostagem acelerada (Patente BR202017023585). Instituto Nacional da Propriedade Industrial (INPI). Depósito: 01/11/2017. | BR202017023585
Almeida, P. F., Pinheiro, A. L. B., Crugeira, P. J. L., Santos, G. M. P., Santos, J. N., Oliveira, S. C. P. S., Francisco, P., Ponzio, M. P., Santos, F. M. J., Sampaio, J. R., Teixeira, A. O., Sampaio, J. R., Crespo, P. R. S., et al. (2016). Produto biotecnológico para aproveitamento de resíduos lignocelulósicos utilizando consórcio termo-celulolítico fotobioestimulado e catalizadores para a produção de compostos químicos, fertilizantes, inseticidas e ração animal (Patente BR1020160209048). Instituto Nacional da Propriedade Industrial (INPI). | BR1020160209048
Almeida, P. F., Vieira, M. R., & Nunes, J. F. (2012). Processo biotecnológico de aceleração de compostagem de resíduos de poda de árvores (Patente BR1020120285886). Instituto Nacional da Propriedade Industrial (INPI). Depósito: 08/11/2012; Concessão: 22/01/2013. | BR1020120285886
Patentes Relacionadas a Pó de Mármore e Fibra de Coco
|  | Patente | Descrição | Data da Pesquisa | Link de Acesso
| 1 | BR1020210095210 | Esta patente brasileira (BR1020210095210) descreve um sensor que utiliza pó de mármore em sua composição. Embora os detalhes específicos sobre a aplicação do sensor não estejam explicitados na descrição inicial, a inclusão do pó de mármore sugere uma inovação no uso de resíduos industriais para o desenvolvimento de componentes tecnológicos. A patente foi pesquisada em 30 de setembro de 2025 e pode ser acessada através do INPI. | 2025-09-30 | INPI
| 2 | WO2002036517A2 | A patente internacional WO2002036517A2, com aplicação original do Institute Of Paper Science And Technology, Inc., Georgia Tech Research Corporation (EUA), aborda materiais à base de minerais reforçados com fibras e seus métodos de fabricação. Esta invenção foca em como dispersar de forma mais uniforme materiais fibrosos dentro de uma matriz mineral, como pasta de cimento, para melhorar suas propriedades mecânicas. O documento destaca a importância de reforçar materiais minerais para aplicações que exigem maior resistência. A pesquisa foi realizada em 30 de setembro de 2025, e a patente está disponível no Google Patents. | 2025-09-30 | Google Patents
| 3 | WO2007020657A1 | A patente internacional WO2007020657A1, com aplicação original da A B Composites Private Limited (Índia), descreve um produto compósito termofixo de fibra natural e seu método de fabricação. Este compósito é caracterizado por alta resistência à tração, alta resistência à compressão, alto ponto de ruptura transversal e baixas propriedades de absorção de água. Embora a descrição não mencione especificamente fibra de coco ou pó de mármore, ela se enquadra na categoria de compósitos de fibra natural que podem ser relevantes para o contexto. A pesquisa foi feita em 30 de setembro de 2025, e o acesso pode ser feito pelo Google Patents. | 2025-09-30 | Google Patents
| 4 | CN104556870A | A patente chinesa CN104556870A apresenta um concreto de alta resistência que incorpora pó de mármore. A invenção detalha uma composição de material cimentício onde 5% a 15% do cimento é substituído por pó de mármore, além de sílica em pó. Este concreto não só melhora a resistência inicial, mas também atua como um preenchedor para aumentar a durabilidade, reduzir custos e o impacto ambiental. A patente foi pesquisada em 30 de setembro de 2025 e pode ser consultada no Google Patents. | 2025-09-30 | Google Patents
| 5 | WO2010034867A1 | A patente internacional WO2010034867A1, com inventor Héctor Ricardo GRANATTA (Argentina), trata do uso de pó de granito e/ou mármore em misturas para argamassa, concretos, pré-moldados, fabricação de tijolos, painéis para construções a seco, pisos, revestimentos e chapas de granito e/ou mármore artificial. Esta invenção propõe a substituição total ou parcial de agregados finos por pó de granito e/ou mármore, proveniente do processo industrial de corte de rochas, para diversas aplicações na construção civil. A pesquisa foi realizada em 30 de setembro de 2025, e a patente está disponível no Google Patents. | 2025-09-30 | Google Patents
| 6 | CN104291742A | CA patente chinesa CN104291742A descreve um concreto de fibra de coco e seu método de preparação. Este concreto é formulado com uma mistura de fibra de coco, perlite expandida, ureia, montmorilonita, ácido cítrico, areia, cimento e cascalho. O material resultante possui boas propriedades de isolamento térmico, maior resistência a rachaduras, melhor compactação, anti-penetração e resistência ao impacto, além de ser capaz de liberar fragrância, prevenir traças e corrosão. A pesquisa foi feita em 30 de setembro de 2025, e a patente pode ser acessada pelo Google Patents. | 2025-09-30 | Google Patents
| 7 | BR1020130233625 | A patente brasileira BR1020130233625 refere-se a um processo de biocompostagem biotecnológica acelerada de resíduos sólidos orgânicos para produção de ração animal. Embora não mencione diretamente pó de mármore ou fibra de coco como componentes estruturais, ela aborda o aproveitamento de resíduos orgânicos, o que pode incluir a fibra de coco em um contexto de sustentabilidade e valorização de subprodutos. Depositada em 12/09/2013 e concedida em 14/01/2014, a patente foi pesquisada em 30 de setembro de 2025 e está disponível no INPI. | 2025-09-30 | INPI
| 8 | BR202017023585 | A patente brasileira BR202017023585 descreve um sistema de trituração de coco verde para compostagem acelerada. Esta invenção foca na otimização do processo de compostagem de resíduos de coco, o que é diretamente relevante para a obtenção de fibra de coco para diversas aplicações. O sistema visa acelerar a decomposição do coco verde, tornando-o mais eficiente para uso posterior. Depositada em 01/11/2017, a patente foi pesquisada em 30 de setembro de 2025 e pode ser consultada no INPI. | 2025-09-30 | INPI
| 9 | BR1020160209048 | A patente brasileira BR1020160209048 apresenta um produto biotecnológico para aproveitamento de resíduos lignocelulósicos. Esta invenção utiliza um consórcio termo-celulolítico fotobioestimulado e catalisadores para a produção de compostos químicos, fertilizantes, inseticidas e ração animal a partir de resíduos lignocelulósicos, categoria na qual a fibra de coco se enquadra. A patente, depositada em 2016, foi pesquisada em 30 de setembro de 2025 e está disponível no INPI. | 2025-09-30 | INPI
| 10 | BR1020120285886 | A patente brasileira BR1020120285886 descreve um processo biotecnológico de aceleração de compostagem de resíduos de poda de árvores. Similar às outras patentes brasileiras listadas, esta foca na valorização de resíduos orgânicos através da compostagem acelerada. Embora não mencione especificamente fibra de coco, o princípio de aproveitamento de biomassa residual é aplicável e pode ser estendido a materiais como a fibra de coco. Depositada em 08/11/2012 e concedida em 22/01/2013, a patente foi pesquisada em 30 de setembro de 2025 e pode ser acessada no INPI. | 2025-09-30 | INPI

## ARTIGOS ANALISADOS
| Título | Autor(es) | Link | Resumo | Metodologia | Discussão | Prós | Contras | Observação | Referência Principal
1 | Determinação do teor de lignina total em amostras do processo de extração da lignina do licor negro | Vitor M. V. Cruz, José Vicente H. Dangelo, Vinicius B. L. G. de Oliveira | https://www.eucalyptus.com.br/artigos/2019_Determinazao+Lignina.pdf | Comparou métodos padrão e alternativos para determinar teor de lignina em licor negro de eucalipto, lignina Kraft e filtrado. O método alternativo elimina pré-hidrólise/autoclavagem e usa só hidrólise ácida, reduzindo tempo e custo com precisão semelhante ao Klasoneucalyptus​. | Amostras de Suzano Limeira; secagem 105 °C, peneira mesh 120, hidrólise ácida H₂SO₄ 3 ou 72%; análise de lignina TAPPI T 222 om-02, T UM 250 e T 211 om-02; extração de extrativos por éter de petróleo, cinzas por calcinaçãoeucalyptus​. | Resultados alternativos próximos dos padrões; UV-vis superestima no licor negro, subestima no filtrado; eficiência de precipitação variou 41–69%. | Redução de tempo e custo operacional; método aplicável na indústria. | UV-vis útil para estimativa, não para análises precisas; método alternativo menos robusto em algumas amostraseucalyptus​. | Base técnica para produção industrial e controle de qualidade da lignina Kraft/extratos de licor negroeucalyptus​. | Cruz et al.eucalyptus​
2 | Avaliação do efeito de diferentes técnicas de cura na resistência de compósitos de cimento e lignina | Raquel Marchesan et al. | https://downloads.editoracientifica.com.br/articles/220207713.pdf | Testou quatro métodos de cura em compósitos cimento-lignina e observou melhor resistência e menor absorção em cura por imersão em água fria (T3: 7,57 MPa). Aplicações visadas: painéis, tijolos, telhas estruturais leves. | Mistura cimento:lignina 9:1 (massa seca), superplastificante (2,5%), adesivo copolímero e água; diferentes técnicas de cura: seco, aspersão, água fria e água quente; ensaios de densidade, compressão axial, absorção/inchamentopaste.txt​. | Cura úmida essencial para desempenho técnico; lignina viabiliza redução de custos e propriedades ambientais favoráveis. | Alternativa sustentável; valoriza resíduos; pode substituir parte dos aditivos sintéticospaste.txt​. | Cura seca/aspersão tem desempenho inferior; processamento demanda controle operacionalpaste.txt​. | Útil para painéis leves, telhas, componentes estruturais com menor impacto ambientalpaste.txt​. | Marchesan et al., 2022paste.txt​
3 | Uso da lignina Kraft de eucalipto oxidada como composto plastificante em concreto | Dalila Batista Albertassi et al. | https://poscienciaflorestal.ufv.br/wp-content/uploads/2023/05/DALILA-BATISTA-ALBERTASSI.pdf | Investigou lignina Kraft oxidada como aditivo plastificante em concreto, comparando desempenho com lignossulfonato comercial; aumentou abatimento, reduziu tempo de pega e consumo de água, viabilizando substituição sustentávellocus.ufv​. | Lignina Kraft de licor negro de eucalipto oxidada; dissolução alcalina, ajuste de pH, separação de impurezas; concreto CPII-E32, 0,2% aditivo, análise elemental, Slump Test, resistência à compressãolocus.ufv​. | Concretos com 20% lignina oxidada e 40% oxigênio: melhor fluidez/trabalhabilidade, baixa resistência axial; potencial para racionalização hídrica e ambientallocus.ufv​. | Reduz consumo de água, promove sustentabilidade, substitui aditivos sintéticos. | Redução na resistência axial; requer adequação para aplicações estruturais críticaslocus.ufv​. | Promove reaproveitamento industrial em betões técnicos e convencionaislocus.ufv​. | Albertassi et al., 2019locus.ufv​
4 | Bionanocompósitos preparados por incorporação de nanocristais de celulose em polímeros biodegradáveis | Fabiano Vargas Pereira et al. | https://doi.org/10.5935/0100-4042.20140141 | Síntese de bionanocompósitos com NCCs de diversas fontes em polímeros biodegradáveis; melhoraram propriedades mecânicas, térmicas e barreira para embalagens, engenharia de tecidos e dispositivos. | NCCs obtidos por hidrólise ácida (H₂SO₄/HCl), acetilação, casting, automontagem, eletrofiação; análise de efeito de granulometria, funcionalização química, adição de plastificantes/nanopartículas metálicaspaste.txt​. | Propriedades superiores a polímeros convencionais; funcionalização adapta para várias aplicações industriais; relevância em embalagens flexíveis/rígidaspaste.txt​. | Mejora propriedades termo-mecânicas, confere barreiras, aplicações biomédicas e industriais. | Exige controle na dispersão/compatibilização química; custos dos reagentes podem ser limitantes. | Destacado para dispositivos médicos, ópticos e embalagens sustentáveispaste.txt​. | Pereira et al., 2014paste.txt​
5 | Pré-tratamento do bagaço de cana-de-açúcar com líquidos iônicos para produção de xarope de glicose | Ingrid Santos Miguez, Taísa Nogueira Morais | https://pantheon.ufrj.br/bitstream/11422/20373/1/ISMiguez.pdf | Usou líquidos iônicos triazólicos para pré-tratar bagaço de cana, melhorando remoção de lignina e conversão de celulose em glicose para biocombustíveis e químicos industriais; LI 112 foi o mais eficiente. | Moagem do bagaço, pré-tratamento usando líquidos iônicos ou hidrotérmico, hidrólise enzimática, análise de cristalinidade (DRX), composição (MEV, CLAE)paste.txt​. | Rendimento superior de glicose; líquidos iônicos permitem reaproveitamento e menor corrosividade, favorecendo integração industrialpaste.txt​. | Técnica inovadora de pré-tratamento, aplica em processo sucroalcooleiro/biorefino. | Liquido iônicos exigem controle ambiental; custos e disponibilidade podem limitar escala. | Alternativa promissora para conversão eficiente e sustentável de resíduos agrícolaspaste.txt​. | Miguez & Morais, 2017paste.txt​
6 | Desenvolvimento de nanocompósitos PBAT/PLA/lignina + NCCs fibra de caroá por líquido iônico e ácido sulfúrico | Ana Paula Bispo Gonçalves | https://repositorio.ufba.br/bitstream/ri/19530/1/disserta%C3%A7%C3%A3o%20vers%C3%A3o%20final2016.pdf | Tese que desenvolveu nanocompósitos PBAT/PLA com lignina e NCCs extraídos de fibras de caroá via líquido iônico + H₂SO₄ para embalagens biodegradáveis, mostrando propriedades mecânicas intermediárias e comportamento dúctil ideal para aplicações flexíveis/agriculturapaste.txt​. | NCCs via [2-HEA][HSO₄] e H₂SO₄; blendas de PBAT/PLA, lignina de dendê como plastificante, adição de NCCs 1%; ensaios de tração, permeabilidade, MET/AFM, DRX, DSC, TGA, FTIRpaste.txt​. | Compatibilização química elevou resistência, deformação específica, estabilidade térmica; engenharia de materiais biodegradáveis e sustentáveis com alto potencial. | Aplicação direta em embalagens técnicas, agricultura, reforestamento, potencial para outras blendas industriais. | Propriedades dependem de fonte de fibra, liquido iônico e proporção; custos e reuso exigem otimização industrial. | Modela compósitos técnicos com maior desempenho ambiental/agronômicopaste.txt​. | Gonçalves, UFBA, 2018paste.txt​
7 | Desenvolvimento de bionanocompósitos: nanowhiskers de gravatá/amido/PBAT/lignina | Cleidiene Souza de Miranda | https://sigaa.ufba.br/sigaa/public/programa/defesas.jsf?lc=pt_BR&id=1834 | Tese sobre obtenção de nanowhiskers de celulose da fibra de gravatá para reforço de bionanocompósitos amido/PBAT/lignina; melhorou resistência térmica, mecânica e biodegradabilidade em filmes poliméricospaste.txt​. | Branqueamento químico, hidrólise ácida, extração de lignina, glicerol plastificante; filmes poliméricos com amido (66,6%), variação de lignina/NWC; ensaios de tração, DRX, DSC/TGA, MEV/MET, FTIRpaste.txt​. | Compatibilidade e adesão interfacial superiores; indica expansão para indústria de embalagens, biomateriais e agricultura. | Estrutura lignocelulósica robusta, alternativa para indústria verde; destacam-se ganhos em resistência e biodegradabilidadepaste.txt​. | Exige controle detalhado da granulometria e pureza dos componentes na síntesepaste.txt​. | Preferencial para embalagens ecológicas, materiais flexíveis e rígidos em várias escalas industriais/agroflorestaispaste.txt​. | Miranda, UFBA, 2015paste.txt​
8 | Estudo e Caracterização de Lignina de Bagaço de Cana-de-Açúcar | Janaina Alves Carvalho, Maria Lúcia Bianchi | https://sigaa.ufba.br/sigaa/public/programa/defesas.jsf?lc=pt_BR&id=1835 | Investigou métodos de extração e análise de lignina do bagaço de cana-de-açúcar para aplicações como biomaterial, fonte energética e filmes biodegradáveis. Comparou hidrolise enzimática, método Klason, MWL e alcalino, avaliando estrutura química e funcionalidadepaste.txt​. | Extração de lignina por diferentes métodos, análise por DRX, DSC, TGA, FTIR, RMN; comparação entre ligninas enzimática, Klason e alcalinapaste.txt​. | Lignina enzimática se mostrou mais próxima à estrutura original, enquanto Klason/alcalina são mais modificadas; composição e propriedades térmicas/funcionais influenciam aplicabilidade. | Valoriza resíduo agroindustrial abundante; detalhamento avançado de estrutura e funcionalidade; potencial para múltiplas aplicações. | Propriedades variam conforme método de extração; necessidade de estudo para melhor adaptação industrial. | Fundamenta desenvolvimento de biomateriais e energia limpa com resíduos sucroalcooleirospaste.txt​. | Carvalho et al., 2018paste.txt​
9 | A utilização da fibra do coco "cocus nucifera" na fabricação do tijolo ecológico | Budelon et al. (2019) | https://www.metallum.com.br/63cb/canais/PDF/11-003.pdf | Avaliou desempenho de tijolos solo-cimento com fibra de coco verde. Mostrou absorção de água acima do limite permitido e baixa resistência à compressão, não recomendado para vedação sem melhorias na formulaçãopaste.txt​. | Mistura de solo-cimento incorporando fibra de coco lavada, seca e moída; análise granulométrica, ensaios de LL, LP, absorção de água, resistência à compressãopaste.txt​. | Fibra de coco aumentou absorção de água e reduziu resistência; tijolo tradicional (sem fibra) mostrou melhor desempenho. | Enfrenta desafio sustentável; evidencia limites para uso de biomassa sem otimização da mistura. | Não recomendado para uso estrutural sem desenvolvimento adicional; base para pesquisas sobre melhoria técnica. | Importante para desenvolvimento de materiais alternativos e ecológicospaste.txt​. | Budelon et al., 2019paste.txt​
10 | Experimental investigations on tensile and flexural properties of epoxy resin matrix biocomposites reinforced with tamarind shell particles and marble waste powder | R. Karthikeyan, R. Girimurugan, G. Sahoo, P. Maheskumar, A. Ramesh | https://doi.org/10.1016/j.matpr.2022.08.435 | Testou compósitos com resina epóxi, partículas de casca de tamarindo (35–40%) e pó de mármore (10–15%). C4 (40% tamarindo, 10% mármore) foi o melhor: tração 34,6 MPa, flexão 38,5 MPa. Aplicação em componentes técnicos, embalagens e substituição de materiais convencionaispaste.txt​. | Seis formulações: 50% epóxi com diferentes teores de casca de tamarindo e pó de mármore; limpeza, moagem, peneiramento, moldagem; ensaios ASTM D3039 (tração) e D790-10 (flexão)paste.txt​. | Composição ideal equilibra rigidez, resistência e alongamento; excesso de reforço compromete adesão; potencial ecológico e técnicopaste.txt​. | Reciclagem de resíduos industriais/agroindustriais, ecocompósitos adequados para peças leves. | Limite de desempenho técnico; requer formulação balanceada para aplicações mecânicas críticas. | Alternativa viável para peças técnicas, embalagens e componentes de engenharia verdepaste.txt​. | Karthikeyan et al., 2022paste.txt​
11 | Effect of Coconut Fiber and Marble Waste on Concrete Strength | Faisal Shabbir, Muhammad Fiaz Tahir, Naeem Ejaz, Naveed Ahmad, Jawad Hussain, Daulat Khan | https://www.researchgate.net/publication/381295579Effectsofcoconutfiberandmarblewasteonconcretestrength | Avaliou concreto com substituição parcial do cimento por fibra de coco e pó de mármore (2 a 4,5%). A composição ideal (2,5% cada) aumentou compressão (3,1%) e flexão (10,25%) após 28 diaspaste.txt​. | Fibras de coco tratadas por imersão e secagem, cortadas em 5 cm; pó de mármore natural, controle de granulometria; proporções variáveis misturadas em concreto padrão; ensaios de compressão/flexãopaste.txt​. | Substituição eficiente até 5% total, aumentando desempenho técnico e sustentabilidade; teores elevados comprometem integridade estrutural. | Promove uso sustentável de resíduos abundantes; reduz cimento, custo e impacto ambientalpaste.txt​. | Limite de substituição para manter desempenho; composição exige controle rigoroso. | Permite uso de resíduos/biomassa na construção civil com vantagens ambientaispaste.txt​. | Shabbir et al., 2015paste.txt​
12 | Lignin degradation under anaerobic digestion: Influence of lignin modifications | Muhammad Usman Khan, Birgitte Kiaer Ahring | https://doi.org/10.1016/j.biombioe.2019.105325 | Revisão sobre pré-tratamentos e modificação estrutural da lignina visando digestão anaeróbica e produção de biogás. Destaca explosão úmida, tratamentos ácidos, alcalinos, organossolve e biológicos; rendimento de metano pode triplicar com pré-tratamento adequadopaste.txt​. | Múltiplos métodos: explosão úmida, ácidos/alcalinos, organossolve, enzimas fúngicas; caracterizações por FTIR, RMN, GC-MS, TGA/DSC.paste.txt​ | Pré-tratamentos aumentam biodegradabilidade; modificação estrutural é essencial; efeito de complexos lignina-carboidratos dificulta digestão anaeróbica. | Fundamenta valorização de resíduos, potencial energético de subprodutos industriais. | Alguns tratamentos podem formar pseudo-lignina ou subprodutos tóxicos; desafio para escala industrial e eficiência total. | Base para inovação em produção de biogás sustentável a partir de biomassa lignocelulósicapaste.txt​. | Khan & Ahring, 2019paste.txt​
13 | Potential of Trametes species to degrade lignin | Aleksandar Knezevic, Ivan Milovanovic, Mirjana Stajic, Jelena Vukojevic | https://doi.org/10.1016/j.ibiod.2013.06.017 | Investigou eficiência de espécies de Trametes na degradação de lignina em palha de trigo (13,7%) e serragem de carvalho (17,1%). Trametes pubescens degradou até 57,7% da lignina em palha de trigo com produção de lacase; serragem foi menos degradada, mas favoreceu produção de peroxidasespaste.txt​. | Fermentação sólida em substratos secos/triturados (0,5–1 cm), meio sintético com nitrato de amônio, extrato de levedura, pH 6,5; cultivos por 7, 10, 14 dias, análise de enzimas e lignina residualpaste.txt​. | Palha de trigo é substrato ideal para lacases, serragem para peroxidases; eficiência depende da linhagem fúngica e tipo de substrato; aplicação em biotecnologia, papel, energia e efluentes. | Processos biológicos são ambientalmente sustentáveis, reduzindo necessidade de reagentes agressivos; aproveita resíduos agrícolas/florestaispaste.txt​. | Eficiência limitada em alguns substratos; tempo de resposta biológica pode ser alto; escolha da linhagem é crucial.paste.txt​ | Fundamenta desenvolvimento de processos verdes para delignificação, energia e reaproveitamento de resíduos lignocelulósicospaste.txt​. | Knezevic et al., 2013paste.txt​
14 | Enhancing the Hydraulic Characteristics of Subgrade using Marble Dust and Coconut Shell Waste | Harith Hafiz, Aniza Ibrahim, Fakhrurazi Awang Kechik, Noor Aina Misnon, Faridah Hanim Khairuddin, Zulkifli Abu Hassan, Noor Izzah Mokhtar, Muhammad Mukhlisin | https://doi.org/10.37934/aram.132.1.113122 | Investigou a melhoria das propriedades hidráulicas do solo subleito para pavimentação através da adição de pó de mármore (WMD) e casca de coco triturada (CCS). Mistura MC1 (5% WMD + 2,5% CCS) teve maior retenção de água e entrada de ar (AEV), otimizando resistência à infiltração em áreas de enchente. | Amostras de solo arenoso (SP) com 5 composições (5–25% WMD e 0,5–2,5% CCS); preparação dos resíduos por moagem e secagem; análise granulométrica, teste hidráulico (SWCC, AEV, saturação), placa de pressão. | A adição combinada de resíduos até 5% total melhora estrutura, retenção hídrica e resistência ao ar. Teores altos tornam o solo frágil; CCS aumenta absorção, WMD melhora coesão. Uso sustentável e tecnológico recomendado para áreas críticas. | Promove sustentabilidade, reduz impacto de resíduos, melhora desempenho estrutural/hídrico do subleito. | Dosagem excessiva pode aumentar fragilidade; controle granular é essencial para estabilidade.opencivilengineeringjournal​ | Proporções ótimas: até 5% total resíduos. Incentiva estudos sobre CBR e microestrutura para validação.opencivilengineeringjournal​ | Hafiz et al., 2025opencivilengineeringjournal​
15 | Experimental investigations on mechanical and wear behavior of waste marble dust and coconut fiber reinforced hybrid bio composites | T. Bothiraj, Karthik Boopathi, K. Kalaiselvan, A. Benham, S. Mayakannan | DOI: 10.1016/j.matpr.2022.08.441 | Testou compósito epóxi com pó de mármore (MD) e fibra de coco (CF) para aplicação em peças de desgaste, como pastilhas de freio. Dosagem ótima: 12% MD + 16% CF. Obteve maior resistência à tração (34.27 MPa), flexão (37.23 MPa) e impacto (16.32 kJ/m²). | Mistura manual (hand lay-up), cinco composições com crescentes teores de MD/CF, ensaios ASTM para tração, flexão, impacto e desgaste, velocidade 3m/s, cargas 5–20N. | MD age como lubrificante sólido, melhorando dureza e desgaste; CF reforça propriedades mecânicas até 16%, acima disso reduz adesão matriz-fibra. Aplicabilidade industrial em fricção. | Alternativa sustentável, aproveita resíduos, melhora propriedades mecânicas e tribológicas em peças técnicas. | Dosagem excessiva prejudica ligação matriz-fibra; limitações para uso estrutural intensivo.image.jpg​ | Recomendado para aplicações técnicas de impacto/abrasão. | Bothiraj et al., 2022image.jpg​
16 | Reaproveitamento da casca de coco verde | Alessandro Costa da Silva | https://periodicos.ufsm.br/remoa/article/view/15186/pdf | Revisão do potencial da casca de coco verde como insumo agrícola, substrato, biomassa energética e material para compostagem. Destacou retenção de água, capacidade física, limitações por taninos e sais. | Trituração, lavagem para evitar salinidade, compostagem por 90 dias; mistura com outros substratos agrícolas, proporção entre 10–20%; ensaios de retenção de água e desenvolvimento de mudas. | Exibe alta retenção de água, boa aeração, contribui para enraizamento e redução de custos em substratos comerciais; cautela para presença de taninos e sais. | Economiza custos, valoriza resíduos, impacto social positivo, boa para agricultura familiar. | Demanda controle de salinidade/taninos; qualidade depende da fonte e preparação.image.jpg​ | Ideal para projetos de agricultura sustentável e hortaliças.image.jpg​ | Silva, REMOA, 2014image.jpg​
17 | Experimental Study on Strength Characteristics of Coconut Coir Fibre Reinforced Soil Stabilize Using Marble Dust | Sanjay Gaurav, Pratiksha Malviya, Vikash Kumar Singh | https://www.jetir.org/view?paper=JETIR1801001 | Investigou solo expansivo estabilizado com pó de mármore e fibra de coco coir (até 1%), resultando em menor umidade ótima, maior densidade seca e aumento significativo do CBR para usos em pavimentação. | Misturas manuais com solo, pó de mármore e fibra cortada (3–5 cm); ensaios de compactação, CBR não saturado, análise de densidade e comportamento mecânico. | Valores ótimos: 1% fibra resulta em menores demandas de água e maior densidade seca; CBR não saturado sobe de 8,1% para 13,2%, saturado de 3,9% para 8,6%. | Alternativa ecológica, reduz custos de pavimentação, melhora suporte e comportamento do solo. | Uso excessivo de fibra pode prejudicar desempenho; limites para solo expansivo variam com origem.image.jpg​ | Reforço com fibra e pó de mármore viabiliza uso sustentável em infraestruturas viárias de baixo custo.image.jpg​ | Gaurav et al., JETIR, 2018image.jpg​
18 | Chemical analysis and pulping study of pineapple crown leaves | Ai Van Tran | https://doi.org/10.1016/j.indcrop.2006.03.003 | Investigou folhas da coroa do abacaxi para produção de polpa celulósica via processos alcalinos e semichemical. Polpa kraft/soda foi adequada para formação de papel; extração com acetona removeu pigmentos antes da polpação. | Folhas tratadas com água, Na₂CO₃, H₂O₂, acetona; polpação alcalina (kraft/soda), análise química/física da polpa; condições: 165°C, 60min em autoclave rotativa. | Melhor resultado com polpação alcalina após extração de clorofila; rendimento moderado (<40%) mas boa resistência física e possibilidade de uso duplo agrícola/industrial. | Aproveita resíduo agrícola, valoriza componentes químicos, viabilidade técnica para mini-mills tropicais. | Polpa semichemical não adequada para papel; rendimento limitado exige melhorias técnicas.image.jpg​ | Indicado para países produtores de abacaxi visando agregação de valor.image.jpg​ | Tran, Ind. Crops and Prod., 2006image.jpg​
19 | Effect of chemical treatments on properties of green coconut fiber | A.I.S. Brígida, V.M.A. Calado, L.R.B. Gonçalves, M.A.Z. Coelho | https://doi.org/10.1016/j.carbpol.2009.10.005 | Avaliou efeitos de três tratamentos químicos (H₂O₂, NaOCl, NaOH) em fibras de coco verde para modificar propriedades físicas/químicas. Tratamento NaOCl/NaOH exponenciou celulose e densidade (62,8% celulose, 1057 kg/m³), aumentou hidrofília e desintegração estrutural. | Fibras cortadas peneiradas (500–600µm); oxidantes aplicados a quente (2h, 85°C), análise de composição, microscopia SEM, FTIR, TGA, molhabilidade. | H₂O₂ eficaz na remoção de ceras/ácidos graxos; NaOCl/NaOH promove maior exposição de celulose, remoção de hemicelulose, prepara fibra para funcionalização química. | Permite produção de fibras funcionais para compósitos, adsorventes ou suporte de biomoléculas; técnicas adaptáveis em escala industrial. | Perda de estabilidade térmica/mecânica com tratamento alcalino forte; necessidade de seleção conforme destino desejado.image.jpg​ | Tratamentos ajustam propriedades para aplicações diversas; cuidado com degradação excessiva.image.jpg​ | Brígida et al., Carb. Polym., 2010image.jpg​
20 | Process for production of high density/high performance binderless boards from whole coconut husk – Part 1: Lignin as intrinsic thermosetting binder resin | Van Dam, J.E.G.; Van den Oever, M.J.A.; Teunissen, W.; Keijsers, E.R.P.; Peralta, A.G. | https://doi.org/10.1016/j.indcrop.2003.10.003 | Produção de painéis de alta densidade e desempenho sem resinas sintéticas, usando lignina natural da casca de coco como agente ligante termofixante acima de 140 °C, proporcionando alta resistência e sustentabilidade. | Uso de casca integral, moagem fina, prensagem térmica, análises físico-químicas (SEM, FTIR, TGA, etc). | Viabilidade técnica e ecológica dos painéis sem aditivos químicos; alta resistência e benefício ambiental; composição: fibra (36% celulose, 32% lignina), pith (21% celulose, 24% lignina). | Não usa resinas sintéticas, alta ecoeficiência, aproveitamento total do coco. | Exige controle rigoroso de temperatura, propriedades podem variar; requisito de moagem fina; estudos laboratoriais. | Potencial elevado para indústria sustentável de países tropicais. | Van Dam et al., 2004image.jpg​
21 | Process for production of high density/high performance binderless boards from whole coconut husk – Part 2: Coconut husk morphology, composition and properties | Van Dam, J.E.G.; Van den Oever, M.J.A.; Keijsers, E.R.P.; Van der Putten, J.C.; Anayron, C.; Josol, F.; Peralta, A. | https://doi.org/10.1016/j.indcrop.2005.03.003 | Analisa morfologia química e diferenças de variedades do coco; todas variantes adequadas com pequenas diferenças; destaca influência da maturidade na composição. | Seis variedades testadas; separação manual de fibras/pith; moagem, análises físico-químicas, prensagem térmica. | Todas variedades maduras adequadas; fibras de ~35% celulose/lignina; pith com até 45% lignina; fibras longas conferem resistência, pith contribui para densidade. | Flexibilidade quanto a tipo/variedade de coco; mantém sustentabilidade do processo. | Propriedades variam por variedade e maturidade; possível variação na qualidade do painel. | Reforça relevância do aproveitamento integral do resíduo. | Van Dam et al., 2006image.jpg​
22 | Utilização do biochar de eucalipto em matriz cimentícia | Santos, J. A. dos | https://locus.ufv.br/server/api/core/bitstreams/405f4ab6-15e1-4c52-a9f2-b4c65693f18d/content | Uso de biochar de eucalipto, produzido por pirólise, como substituto parcial da areia e do cimento em argamassas, melhorando desempenho ambiental e propriedades mecânicas. | Pirólise do resíduo em 3 temperaturas; moagem fina; substituição parcial da areia (10%, 20%) e do cimento (5-15%); análises físico-mecânicas. | Biochar a 750ºC apresenta atividade pozolânica; melhor desempenho com até 10% de substituição; ganhos em tração; redução na trabalhabilidade com teores altos de biochar. | Redução de CO₂, reaproveitamento de resíduos, ganhos técnicos e ambientais. | Diminuição da resistência à compressão se excedido 10% de substituição; menor trabalhabilidade. | Aponta biochar como aditivo versátil e sustentável para construção civil. | Santos, 2025image.jpg​
23 | Comparative Studies on Strength of Concrete by Partial Replacement of Cement with Marble Dust and Coconut Fibre | Kumar, R.; Bansal, R. S. | https://ijari.org/assets/papers/8/4/10.51976ijari.842010.pdf | Analisa as influências de pó de mármore e fibra de coco na resistência e trabalhabilidade do concreto, visando custo e impacto ambiental menores. | Substituição parcial do cimento por pó de mármore (2-12%) e adição de fibra de coco (1-6%); ensaios de compressão (7, 14, 28 dias) e trabalhabilidade (slump). | Melhores resultados em 4% MDP + 2% fibra (38,3 MPa aos 28 dias); altas proporções reduzem resistência e trabalhabilidade. | Reduz custos, aproveita resíduos industriais/agrícolas, melhora resistência limitadamente. | Redução de slump e resistência com altas dosagens; dependente de rigor na proporção. | Estratégia viável para concreto sustentável, limitado por teores de substituição. | Kumar & Bansal, 2020image.jpg​
24 | Optimization of Synthesizing Bricks from Red Mud Composite with Coconut Fiber and Clay | Ramdhani, E.P.; Silitonga, F.S.; Fitriyah, D.; Hidayani, R.; Yusfaddillah, A.; Safitri, D.; Salamiati, U. | https://doi.org/10.1088/1755-1315/1148/1/012013 | Síntese de tijolos a partir de lama vermelha, argila e cinza de coco; proposta para aproveitamento de resíduos industriais e agrícolas. | Queima e peneiramento de cinza de coco; mistura manual de red mud, argila e cinza; moldagem, secagem e queima dos tijolos; ensaios de compressão e análises FTIR/XRD. | B-RM2 (3:3:1) com cinza de coco teve 3,13 MPa, desempenho superior a B-RM1; resistência inferior ao tijolo comercial, mas processo todo sem maquinário. | Processo simples e de baixo custo, aproveita múltiplos resíduos, aplicação potencial em comunidades. | Resistência ainda inferior a tijolos convencionais; testes laboratoriais, ausência de validação industrial ampla. | Demonstra inovação viável para reciclagem de resíduos, com espaço para melhorias técnicas. | Ramdhani et al., 2023image.jpg​
25 | Effect of Treatments on Properties of Cement-Fiber Bricks Utilizing Rice Husk, Corncob and Coconut Coir | Abdullah, A.C.; Lee, C.C. | https://doi.org/10.1016/j.proeng.2017.04.288 | Avalia diferentes tratamentos em fibras naturais (casca de arroz, sabugo de milho, fibra de coco) usadas em tijolos de cimento. Destaca o uso de óleo de linhaça, gelatina-hexamina e metassilicato de sódio. | Fibras lavadas e trituradas (1cm); tratamentos químicos variados; misturadas em proporção Cimento:Água 1:2,5, fibras 10-30%; moldagem, prensagem (2,5 MPa) e cura 28 dias. | Fibra de coco tratada com óleo de linhaça obteve os melhores resultados em compressão (8,8 MPa), flexão (3,1 MPa) e menor absorção de água. Conteúdo ideal 20%. | Alternativa sustentável, melhora física e mecânica, potencial ecológico. | Teor muito alto de fibras (>20%) reduz resistência; absorção de água maior; dependência do tipo de tratamento. | Destaca técnicas de tratamento para otimizar propriedades de tijolos verdes. | Abdullah & Lee, 2017image.jpg​
26 | Cement and Clay Bricks Reinforced with Coconut Fiber and Fiber Dust | Anjan M. Rajapakse, Sanura N. Sanjula, Kelum Nishantha et al. | https://www.researchgate.net/publication/364714023_Cement_and_Clay_Bricks_Reinforced_with_Coconut_Fiber_and_Fiber_Dust | Produção de tijolos de cimento e argila reforçados com fibra de coco e pó de fibra (subproduto da moagem), otimizando resistência e reduzindo peso. | Fibras lavadas, secas, cortadas (2–5 cm); pó de fibra peneirado; proporções variadas de cimento, brita, argila, fibra e pó; testes de compressão, água, flexão. | Fibra de coco dobra a resistência dos tijolos cimento (CEF01/02); pó reduz massa e melhora conforto térmico; argila com pó tem 73% mais resistência. | Melhora resistência e reduz peso; aproveitamento de subprodutos. | Aumento da absorção de água; falha na queima para fibras na argila; necessidade de controle da granulometria. | Apresenta viabilidade para tijolos de baixo peso e maior conforto térmico. | Rajapakse et al., 2022image.jpg​
27 | Evaluation of the Technological Properties of Soil–Cement Bricks with Incorporation of Coconut Fiber Powder | Ferreira, G.M.G.; Cecchin, D.; Valadão, I.C.R.P.; da Silva, T.R.; do Carmo, D.d.F.; Hüther, C.M.; Ferreira, F.; de Azevedo, A.R.G. | https://doi.org/10.3390/eng3030023 | Estuda substituição parcial do solo por pó de fibra de coco em tijolos de solo-cimento; avalia resistência e absorção de água. | Pó de fibra de coco lavado, seco e triturado; substituição do solo em 5, 10, 15%; mistura 1:10 cimento:solo, corrigida com 20% de areia fina; testes de compressão e absorção. | Resistência à compressão diminui com mais fibra; só até 5% de fibra cumpre normas de absorção; uso promissor, mas precisa melhorias de cura e traço. | Promove sustentabilidade, aproveita resíduos, potencial para construção ecológica. | Não atende normas brasileiras para compressão; absorção maior com mais fibra; limitação técnica atual. | Contribui para avanços em formulações de tijolos ecológicos. | Ferreira et al., 2022image.jpg​
28 | Thermal Performance Of Termite Mold Bricks Reinforced With Empty Fruit Bunch Spikelet And Coconut Fibers | Mofor, W.K.; Nafu, Y.R.; Gilbert, T.; Wilfred, N.V.; Tendo, F.J. | https://www.iosrjournals.org/iosr-jmce/papers/vol21-issue5/Ser-2/C2105021229.pdf | Avaliação térmica de tijolos ecológicos reforçados com fibras de coco e palma, visando melhor isolamento térmico em regiões tropicais. | Fibras tratadas com NaOH (1–4%); misturadas (0–2,5% em massa); moldagem e análise térmica (condutividade, efusividade). | 2,5% de fibra de coco com 1% NaOH resulta em melhor desempenho térmico; fibras reduzem condutividade e capacidade calorífica volumétrica. | Eficiência térmica, uso de resíduos, alternativa ecológica para construção tropical. | Redução de resistência mecânica com mais fibras; precisa controle químico; ausência de cimento. | Abre possibilidades para isolamento térmico sustentável. | Mofor et al., 2024image.jpg​
29 | Evaluation of the Technological Properties of Soil–Cement Bricks with Incorporation of Coconut Fiber Powder | Ferreira, G.M.G.; Cecchin, D.; Valadão, I.C.R.P.; da Silva, T.R.; do Carmo, D.F.; Hüther, C.M.; Ferreira, F.; de Azevedo, A.R.G. | https://www.researchgate.net/publication/361678172_Evaluation_of_the_Technological_Properties_of_Soil-Cement_Bricks_with_Incorporation_of_Coconut_Fiber_Powder | Similar ao artigo anterior, detalha estudo sobre diferentes proporções da incorporação do pó de fibra de coco em tijolos de solo-cimento; enfoque em granulometria e características hídricas. | Pó de coco tratado, classificado como agregado fino; mistura 1:10 cimento:solo, corrigida com areia fina; análise da umidade, densidade e Atterberg. | Maior teor de fibra diminui resistência e aumenta absorção; pesquisa reforça viabilidade com melhorias em métodos e proporções. | Alternativa ecológica, uso de resíduos, favorece sustentabilidade. | Não atendeu totalmente exigências normativas; limitações técnicas e ambientais. | Complementa outros estudos para tijolos ecológicos à base de resíduos. | Ferreira et al., 2022image.jpg​
30 | Compressed Coconut Coir Pith Granules and Methods for the Production and Use Thereof (US8024890B2) | Bertin, M.; Nelson, E.; Yelanich, M. | https://patents.google.com/patent/US20130212943A1/em | Apresenta tecnologia para produção de granulados compactados de pó de fibra de coco, subproduto agroindustrial, para uso como substratos hortícolas, cobertura de solos e mulching. Granulação por compactação sem ligantes externos, podendo incluir fertilizantes e corretivos. | Compactação mecânica sob alta pressão (1500–2500 psi); posterior granulação e peneiramento; ajuste de umidade antes da compactação; adição opcional de até 50% de insumos. | Granulados expandem rapidamente, têm alta capacidade de retenção de água, boa densidade, fluidez e resistência à abrasão. Substituem blocos tradicionais, reduzindo etapa de reidratação. | Uso eficiente de resíduos agrícolas, adequados para horticultura/jardinagem, sustentáveis e multifuncionais. | Requer equipamento específico para compactação; ajustes de granulação e umidade; dependência de material de boa qualidade. | Transforma resíduos em produtos de alto valor agregado para a agricultura. | Bertin et al., 2011image.jpg​
31 | Estudo da Dosagem de Concreto com Adição de Fibra de Coco | Zara, R.P.; Bolognini, E.J.; Paschoal, J.A.A.; Vilela, R.L. | https://doi.org/10.4322/CINPAR.2021.032 | Analisa diferentes traços de concreto com adição de fibra de coco picotada para melhorar elasticidade, resistência e fluidez, indicado para estrutural e reparos. | Mistura de concreto convencional (traços 1:3,5; 1:5,0; 1:6,5); fibras cortadas (0,5 mm); ensaios de massa específica e compressão (7, 28, 91 dias). | Fibra vegetal melhora viscosidade, elasticidade e resistência em certos traços; traço médio apresenta resultados comparáveis aos convencionais; traço pobre pode ser usado para recuperação. | Alternativa sustentável, aumenta desempenho em traços médios, utiliza resíduos lignocelulósicos abundantes. | Diminuição da resistência em traço pobre; potencial para fissuras se usada em excesso; necessidade de ajustes para fluidez. | Recomenda mistura moderada para evitar perda de desempenho estrutural. | Zara et al., 2021image.jpg​
32 | Compósitos de Fibra de Coco/LDPE: Efeito do Tratamento Superficial das Fibras de Coco em Compósitos Verdes | Wearn, Y.N.; Montagna, L.S.; Passador, F.R. | https://doi.org/10.1590/S1517-707620200001.0873 | Produz compósitos poliméricos de LDPE reforçados com fibra de coco tratada (alcalino ou ultrassom), visando aumento da adesão e propriedades mecânicas. | Fibras cortadas (10 mm), tratadas com NaOH 10% ou ultrassom; teor de fibras 5–10% m/m; mistura termocinética, prensagem a quente, moldagem; ensaios mecânicos/térmicos. | Tratamento alcalino melhora interface fibra-matriz; módulo elástico aumenta (até +140%), resistência à tração reduz; grau de cristalinidade mantido, viabilidade industrial confirmada. | Compósitos promissores, propriedades ajustáveis, sustentabilidade agregada. | Redução da ductilidade, rigidez elevada com mais fibra; limitações para aplicações dinâmicas; adaptações necessárias na formulação. | Preferível tratamento alcalino para melhor interface; aplicação em embalagens, construção leve. | Wearn et al., 2020image.jpg​
33 | Avaliação do uso de agente compatibilizante no comportamento mecânico dos compósitos PEBD reforçados com Fibras de Coco Verde | Oliveira, T.A.; Teixeira, A.; Mulinari, D.R.; Goulart, S.A.S. | http://www.unifoa.edu.br/cadernos/edicao/14/11.pdf | Estudo de compósitos de PEBD reforçados com fibra de coco verde, comparando uso de agente compatibilizante (PE-g-MAH) para melhorar aderência e desempenho mecânico. | Fibras cortadas (5 cm), tratadas, misturadas com PEBD puro ou compatibilizado, proporção de fibra 5%, compatibilizante 5 phr, moldagem, testes mecânicos e microscópicos. | Compatibilizante PE-g-MAH aumenta aderência e resistência à tração (17,1 MPa vs 13,4/12,2 MPa), módulo elástico; menor alongamento. Compósitos compatibilizados apresentam menor falha de interface. | Eficiência técnica e ambiental; melhor desempenho com compatibilizante; alternativa ecológica para plásticos industriais. | Rigidez elevada pode restringir aplicações flexíveis; dependência de reagentes industriais; processamento específico. | Adição de compatibilizante é chave para uso industrial de fibras naturais. | Oliveira et al., 2010image.jpg​
34 | Experimental investigations on mechanical and wear behavior of waste marble dust and coconut fiber reinforced hybrid bio composites | T. Bothiraj; Karthik Boopathi; K. Kalaiselvan; A. Benham; S. Mayakannan | Mater. Today: Proc., 2022 | Examina propriedades de compósitos híbridos à base de resíduos industriais (pó de mármore) e agrícolas (fibra de coco) com resina epóxi como matriz, para aplicações em fricção (pastilhas de freio). | Corte de fibra (1cm), moagem de coco/mármore, composição manual (lay-up), cinco teores distintos de ingredientes, ensaios mecânicos e de desgaste. | Melhores resultados (tração, flexão, impacto) com 16% fibra de coco e 12% pó de mármore; acima disso há queda pelo excesso de reforço/aglomeração. Menor coeficiente de atrito, uso em componentes sujeitos a impacto/desgaste. | Inovação sustentável, reaproveitamento de dois tipos de resíduos, performance ajustável para aplicações industriais. | Propriedades mecânicas decrescem com excesso de carga/fibra; comportamento ao desgaste exige balanceamento. | Sugere potencial para pastilhas de freio e peças de máquinas de ensaio, pesquisa orientada à sustentabilidade. | Bothiraj et al., 2022image.jpg​
35 | Degradação da fibra de coco imersa em soluções alcalinas de cimento e NaOH | Everton J. da Silva, Maria L. Marques, Fermin G. Velasco, Celso C. M. Fornari Junior, Francisco H. M. Luzardo | https://doi.org/10.1590/1807-1929/agriambi.v19n10p981-988 | Avaliou a degradação acelerada da fibra de coco natural em diferentes soluções alcalinas simulando matriz cimentícia. Observou-se intensa degradação em soluções com NaOH concentrado, afetando cutícula, lignina e microfibrilas. | Imersão de fibras sem tratamento (25mm) em água, cimento e 3 soluções de NaOH por até 81 dias; análises gravimétricas, MEV, FTIR, UV–vis. | NaOH-20 causou maior perda de massa (67,95%) e intensa desfibrilação; cimento promoveu degradação moderada (~9,5%); água pura teve efeito mínimo. Simula comportamento de fibras em longo prazo em compósitos cimentícios. | Modelo relevante para durabilidade de fibras vegetais em cimento; destaca influência da alcalinidade na degradação. | Alta degradação em condições alcalinas intensas; limitações no uso direto em matrizes alcalinas sem proteção ou tratamento. | Útil para prever desempenho de fibras em compósitos cimentícios e adaptar processos para maior durabilidade.scielo​ | Silva et al., 2015scielo​
36 | Produção de pisos intertravados tipo PAVIESS com utilização de resíduo de mármore e granito | Alexandre T. S. Colnago, Edson F. Oliveira, Karoline B. Merlo | https://doi.org/10.5216/reec.V14i2.49505 | Estudo da substituição parcial de areia por resíduos de mármore e granito em pisos intertravados para tráfego leve/veículos. Encontrou aumento na resistência à compressão para 10% de RBRO, absorção adequada (<0,72%). | Substituição de 5%, 10% e 15% de areia por RBRO em traço concreto 1:2,09:1,49; ensaios de compressão e absorção de água conforme NBR9781. | 10% de RBRO obteve melhor desempenho; absorção levemente maior, mas dentro das normas; promove redução de insumos naturais e resíduos industriais. | Reduz impactos ambientais e custos, agrega valor ao resíduo; atende às normas. | Teores acima de 10% podem reduzir resistência; necessidade de controle de granulometria e origem do resíduo. | Alternativa viável para reutilização de resíduos na construção civil.image.jpg​ | Colnago et al., 2018image.jpg​
37 | Produção de pisos intertravados com agregados oriundos de sobras da serragem de mármore | Igor V. Fernandes, Ablenya G. Barros, Christian R. Ziegler, Ana M. G. Duarte Mendonça | https://editorarealize.com.br/editora/anais/conimas-e-conidis/2019/TRABALHO_EV133_MD1_SA_ID1015_10102019131919.pdf | Avaliação da substituição parcial de brita por rejeito de mármore britado (20% e 40%) em pisos intertravados. Resistência atendida, absorção aumentou levemente, viabilidade técnica e ambiental. | Concreto com 0%, 20%, 40% de resíduo marmóreo substituindo brita; ensaios de resistência à compressão e absorção de água, slump test, análise física. | Resistência à compressão acima do mínimo normativo (35 MPa); absorção abaixo do limite (6%). Uso sustentável do rejeito, menor descarte industrial. | Reduz resíduos; uso em obras leves e comerciais; agrega valor ao material; sustentabilidade. | Resistência cai com maior teor de rejeito; absorção maior exige atenção à durabilidade. | Alternativa ecológica para indústria de pisos, com potencial otimização técnica.image.jpg​ | Fernandes et al., 2019image.jpg​
38 | Melhores Práticas – Pavimento Intertravado Permeável (cartilha ABCP) | Mariana Marchioni, Cláudio Oliveira Silva | https://abcp.org.br/wp-content/uploads/2016/01/Cartilha_Pav_Intertravado_Permeavel_v1.pdf | Documento técnico sobre execução e manutenção de pavimentos intertravados permeáveis em concreto, destacando benefícios ambientais e requisitos construtivos conforme ABNT. | Aborda dimensionamento, execução, materiais, manutenção; referência técnica para pavimentos permeáveis, sem uso de biomassa. | Pavimentos permeáveis reduzem escoamento, melhoram qualidade da água e são sustentáveis; requisitam correto dimensionamento das camadas e materiais. | Permite controle de drenagem urbana, reduz ilhas de calor, retarda chegada de água à rede. | Não aborda biomassa; aplicação limitada ao concreto convencional e poroso; exige critérios técnicos específicosimage.jpg​. | Referência normativa para urbanismo sustentável e construção civil. | ABCP, 2011image.jpg​
39 | Estabilização de Taludes com Biomantas de Fibra de Coco | Camila S. Uzeda, Ingredy I. B. Araújo, João V. F. Guerra, Tanulio C. J., Wanderson S. Santos | https://facerescientia.com.br/wp-content/uploads/2024/11/ESTABILIZACAO-DE-TALUDES-COM-BIOMANTAS-DE-FIBRA-DE-COCO.pdf | Apresenta uso de biomantas de fibra de coco babaçu para estabilização de taludes e proteção superficial contra erosão, enfatizando sustentabilidade e aproveitamento de resíduos. | Fibras longas tratadas com NaOH; uso de tanino como adesivo natural; aplicação com 10% de fibra sobre massa de cimento; testes de tração, flexão e durabilidade. | Resultados: melhoria na resistência à tração, flexão e permeabilidade; redução significativa de erosão e escoamento superficial; tratamento alcalino amplia durabilidade. | Sustentável, aproveita resíduos agroindustriais; promove economia circular e geração de renda; aumenta durabilidade e desempenho. | Maior porosidade; precisa avaliação técnica em escala real; depende de tratamento adequado da fibraimage.jpg​. | Aplicação relevante para proteção ambiental em obras viárias e reservatórios. | Uzeda et al., 2025image.jpg​
40 | Compósito cimentício com elevado teor de fibra de coco tratada: propriedades físicas e durabilidade | Everton J. da Silva, Maria L. Marques, Fermin G. Velasco, Francisco M. Luzardo, Felix M. Milian, Luciano B. Rodrigues | https://www.scielo.br/j/rmat/a/tV6F9cNyHGkTqb9dBmGwrJt | Analisou-se a incorporação de 10% de fibra de coco tratada (látex natural + sílica ativa) em compósitos cimentícios visando durabilidade, desempenho termoacústico e sustentabilidade. Resultados: melhora de até 20% na atenuação térmica/acústica, durabilidade superior, densidade reduzida e desempenho adequado como bloco de vedação.scielo+1​ | Fibras tratadas com látex natural/sílica ativa, proporção de 10% em massa de cimento, produção de corpos de prova, determinação de massa específica, ensaios termoacústicos, mecânicos e de durabilidadescielo+1​. | Compósito apresentou melhor desempenho pós-fissuração, durabilidade aumentada e proteção química efetiva das fibras. Reduz consumo de cimento em mais de 20% e não necessita plastificantes caros. | Apresenta melhores propriedades termoacústicas e durabilidade, reduz consumo de cimento, utiliza resíduo agrícolascielo​. | Combustibilidade é limitação para uso estrutural e há leve diminuição na resistência comparado ao compósito tradicional; varia com ambiente.scielo​ | Recomenda-se uso como bloco de vedação não estrutural em áreas de baixo risco de incêndio; avaliado segundo normas brasileirasscielo+1​. | Silva et al., 2018scielo+1​
41 | Development of a novel plant-based flowable sand concrete containing pretreated date seed as renewable aggregates | Somia Hamraoui et al. | https://doi.org/10.54021/seesv6n1-011 | Investigou concreto fluido à base de areia com substituição parcial por sementes de tamareira tratadas (até 50%), melhorando desempenho térmico e reduzindo densidade. Melhor resistência com sementes revestidas em pasta de cimento. | Sementes não tratadas, tratadas com NaOH 5% ou revestidas em pasta de cimento, substituição de 10% a 50% do agregado miúdo, análise de densidade, resistência à compressão e condutividade térmica. | Resistência à compressão diminui com mais fibras, melhora com sementes pré-tratadas; desempenho térmico bastante ampliado, principal aplicação como concreto leve/isolante. | Aproveita resíduos agrícolas, melhora isolamento térmico, reduz recursos minerais convencionais. | Queda acentuada da resistência mecânica acima de 20% de substituição; recomendação restrita a aplicações não estruturais com alta demanda térmica. | Classifica funcionalmente conforme RILEM para uso estrutural/isolantescielo​. | Hamraoui et al., 2025scielo​
42 | Thermomechanical and physicochemical investigation of unfired clay bricks derived from tropical fibers | Hamka H. Adolphe Claudel et al. | https://doi.org/10.1038/s41598-025-13839-x | Estudo da incorporação de pó de casca de palmiste em tijolos de argila crua. Demonstrou redução de densidade, aumento na porosidade, queda de resistência mecânica, mas forte vantagem térmica e aplicabilidade em construção leve sustentável. | Biomassa lavada, seca, moída e peneirada (diversas proporções), análise física, química, térmica e mecânica dos corpos-de-prova (densidade, compressão, flexão, FTIR, XRD, SEM-EDX, TGA)scielo​. | Melhoria térmica significativa, mas limita uso a aplicações não estruturais; viabiliza aproveitamento de resíduos tropicais em soluções econômicas e ecologicamente responsáveis. | Sustentabilidade, baixo custo, isolamento térmico, reaproveitamento de resíduos. | Baixa resistência estrutural quando inserido em altos teores (acima de 25%); restrição ao uso não estrutural. | Importante para habitação social em zonas tropicais com baixa demanda estruturalscielo​. | Claudel et al., 2025scielo​
43 | Sustainable heat insulation composites based on Portland cement reinforced with date palm fibers | Nadjoua Bellel, Nadir Bellel | https://doi.org/10.1177/15589250231157718 | Avaliou compósitos cimentícios reforçados com fibras de palmeira-dátil em teor de até 5%. Resultados: ganho de até 73,4% na redução da condutividade térmica com 5% de fibras, porosidade elevada, estabilidade química mantida. | Fibras secas, moídas, peneiradas; proporções de 1-5% em massa de cimento; análise de FTIR, XRD, SEM, TGA e condutividade térmica. | Excelente isolamento térmico mesmo em baixos teores de adição; mantém propriedades químicas estáveis e pode ser reversível a ambientes tropicais/quentes. | Propriedades térmicas e sustentabilidade, reduz consumo mineral, viável para revestimentos ecológicos. | Ganhos limitados na resistência mecânica; restrição para fins exclusivamente estruturais. | Ideal para aplicações como revestimentos e camadas isolantes em edifícios ecológicosscielo​. | Bellel & Bellel, 2023scielo​
44 | Enhancing compressive strength prediction in self-compacting concrete using machine learning and deep learning techniques with incorporation of rice husk ash and marble powder | Muhammad Ibrahim et al. | https://doi.org/10.1016/j.conbuildmat.2023.130961 | Estudo de incorporação de cinza de casca de arroz e pó de mármore no concreto autoadensável, usando ML/DL para prever ganhos na resistência à compressão – melhores resultados com até 15% RHA e 10% MP. | Secagem, moagem, peneiramento fino de RHA e MP, ensaios de resistência e modelos random forest, XGBoost, ANN, CNN para análise preditiva. | Confirmou eficiência das proporções mistas para resistência, uso de resíduos industriais e agrícolas, integração de técnicas avançadas de predição na engenharia de materiais. | Reduz impacto ambiental, melhora desempenho, uso de IA para controle de qualidade. | Resultados dependem da precisão dos modelos e do ajuste fino da mistura; dependência de know-how computacional. | Indicado para controle de qualidade e materiais personalizados em obras complexas.scielo​ | Ibrahim et al., 2023scielo​
45 | An examining the static and dynamic mechanical characteristics of milled ramie root reinforced polyester composites | T. VarunKumar, M. Jayaraj, N. Nagaprasad, Jule Leta Tesfaye, R. Shanmugam, R. Krishnaraj | https://doi.org/10.1038/s41598-023-44088-5 | Investigou compósitos de resina poliéster com 20%, 30% e 40% de raiz de rami moída. A mistura 30:70 (rami:resina) apresentou a melhor combinação entre rigidez, resistência ao impacto (9,36 kJ/m²), tração (34,22 MPa) e flexão (56,03 MPa), baixa absorção de água, alta estabilidade térmica (TGA: pico de degradação de 418 °C) e ótima ligação matriz-fibra. | Raiz de rami sem tratamento, moída em pó fino, misturada a resina poliéster insaturada (mais acelerador/endurecedor, razão 10:1), placas por moldagem, ensaios ASTM, SEM, DMA, TGA. Proporções de 20%, 30%, 40% rami + 80%, 70%, 60% resina. | R30C (30%) foi o melhor desempenho geral em resistência mecânica/térmica, menor tanδ (0,17), máxima ligação matriz-fibra. Teores acima ou abaixo prejudicam adesão e propriedades dinâmicas. | Alta rigidez, resistência ao impacto, melhor adesão, baixa absorção de água e maior estabilidade térmica, aplicação leve. | Limitação de uso estrutural pesado; desempenho sensível à proporção; resistência baixa fora da faixa ótima. | Aplicação recomendada em painéis, divisórias, isolamento, calçados; destaca importância de granulometria e adesão. | VarunKumar et al., 2023
46 | An Experimental Investigation on Sustainable Concrete Made with Refractory Brick as a Substitute of Natural Fine Aggregate | Sanjeet Kumar, Md Asfaque Ansari, Lakshmi Kant, Nitya Nand Jha | https://neptjournal.com/upload-images/(16)B-4202.pdf | Avaliou concreto estrutural com substituição parcial da areia fina por tijolo refratário moído em 10–40%. A mistura com 30% de RB apresentou melhores resultados em resistência, leveza do concreto, desempenho térmico e trabalhabilidade aceitável. | Tijolo refratário seco e triturado, substitui areia em 10–40% (mais cimento, brita, água, aditivos); ensaios de slump, compressão, tração diametral, flexão, densidade e resistência térmica. | Concreto com 30% RB equilibra leveza/resistência térmica/mecânica. Substituições maiores comprometem trabalhabilidade e resistência. | Alternativa sustentável, reaproveita rejeito industrial, reduz consumo de agregados naturais, resistente ao calor. | Limitação para dosagens altas; redução de resistência e trabalhabilidade acima de 30–40%. | Recomenda uso em ambientes com demanda de leveza e resistência ao calor. | Kumar et al., 2025
47 | Mechanical and durability characterization study on partial replacement of coconut shell in geopolymer concrete | Rajivi Muthaiyan, Suresh Kumar Paramasivam | https://doi.org/10.1590/1517-7076-RMAT-2024-0211 | Testou concreto geopolimérico com substituição parcial do agregado graúdo por casca de coco entre 10–50%. GC40 (40% coco) teve o melhor desempenho em resistência, durabilidade e resistência química, com baixo teor de absorção de água. | Cascas limpas/seca/triturada (até 10 mm), mistura com cinza volante tipo F, GGBS, solução de NaOH 10M + Na₂SiO₃, ensaios de compressão, tração, flexão, atacantes químicos, absorção de água, penetração de cloretos. | GC40 mostrou formação eficiente do gel C-A-S-H/ligações siloxânicas, boa resistência a ácidos/sulfatos, baixa penetração de cloretos; acima de 40% desempenho caiu. | Uso de resíduo agrícola, resistência e durabilidade altas, menor impacto ambiental, boa impermeabilidade. | Limite ótimo em 40%; acima disso propriedades mecânicas e químicas decaem. | Indicado para concreto geopolimérico sustentável em ambientes agressivos. | Muthaiyan & Paramasivam, 2024

## referencia dos artigos em APA
| ARTIGOS DESTA COR FORAM DESCONSIDERADOS. CONSIDERE SOMENTE OS 55 RESTANTES, QUE NÃO FORAM PINTADOS. | PERIODO DE ACESSO ÀS PRODUÇÕES JULHO AGOSTO E SETEMBRO 2025
Artigo(s) Relacionado(s) | TÍTULO | Referência ABNT
1 | Effect of Treatments on Properties of Cement-Fiber Bricks Utilizing Rice Husk, Corncob and Coconut Coir | ABDULLAH, A.C., & Lee, C.C. (2017). Effect of Treatments on Properties of Cement-Fiber Bricks Utilizing Rice Husk, Corncob and Coconut Coir. Procedia Engineering, 180, 1266–1273. https://doi.org/10.1016/j.proeng.2017.04.288
2 |  | ALBERTASSI, D. B. Uso da lignina Kraft de eucalipto oxidada como composto plastificante em concreto. 2016.https://poscienciaflorestal.ufv.br/wp-content/uploads/2023/05/DALILA-BATISTA-ALBERTASSI.pdf 2025-22-09
3 | Pellets ecossustentáveis a partir da casca de coco verde | ALVES, M. C. et al. Desenvolvimento de pellet ecossustentável a partir da casca de coco verde. 2022.
4 | Cement and Clay Bricks Reinforced with Coconut Fiber and Fiber Dust | ANJAN M. Rajapakse, Sanura N. Sanjula, Kelum Nishantha, Tharaka R. Bandara, Dulini Y. Mudunkotuwa* Department of Mechanical Engineering, Faculty of Engineering, University of Sri Jayewardenepura, 41, Lumbini Avenue, Ratmalana, Sri Lanka Email correspondence: dulini@sjp.ac.lk (D. Y. Mudunkotuwa) Received: 21 February 2022; Revised: 19 May 2022; Accepted: 20 May 2022; Published: 31 May 2022 https://www.researchgate.net/publication/364714023_Cement_and_Clay_Bricks_Reinforced_with_Coconut_Fiber_and_Fiber_Dust 2025-09-22
5 | Desempenho funcional, estrutural e de segurança viária de um pavimento rodoviário construído com resíduos reciclados de ardósia ao longo de três anos | ANTUNES, Marco Antônio das Graças Antunes, Antônio Carlos Rodrigues Guimarães, Geraldo Luciano de Oliveira Marques, Marcos Lamha Rocha https://sustenere.inf.br/index.php/rica/article/view/CBPC2179-6858.2021.004.0029 2025-09-22
6 | Green coconut shell as energy biomass: a bibliometric and systematic analysis of scientific literature | ARAÚJO, Ana Paula Freire de Araújo, Mylena Andrade do Nascimento, Julio Cesar Sales Bezerra, Murilo dos Santos Oliveira, Taynara Geysa Silva do Lago, Adriano da Silva Marques
7 | Dosage of interlocking paving with ornamental rock waste | BAHIENSE, Alexandre Vianna Bahiense, Jonas Alexandre A. R. Garcez de Azevedo, Gustavo de Castro Xavier, Sérgio Neves Monteiro https://www.sciencedirect.com/science/article/pii/S221450952100111X 2025-09-22
8 | Sustainable heat insulation composites based on Portland cement reinforced with date palm fibers | BELLEL, N., & Bellel, N. https://journals.sagepub.com/doi/full/10.1177/15589250231157718
9 | PATENTE “Compressed Coconut Coir Pith Granules and Methods for the Production and Use Thereof” (US8024890B2) | BERTIN, M., Nelson, E., & Yelanich, M. (2011). Compressed Coconut Coir Pith Granules and Methods for the Production and Use Thereof. U.S. Patent No. 8,024,890. OMS Investments, Inc. USPTO Link https://patents.google.com/patent/US20130212943A1/em
10 | Estabilização de Taludes com Biomantas de Fibra de Coco - ARTIGO ENVIADO PELO PROF. PAULO EM 06/09/2025 | BEZERRA, I. Q. M. (2022). Utilização de fibra do coco babaçu como componente de biomanta na proteção de talude de solo. Tese, IPEN-CNEN, São Paulo. • HOLANDA, F. S. R. et al. (2008). Estabilização de taludes marginais com técnicas de bioengenharia de solos. PATERNIANI, E. (2000). Agricultura sustentável nos trópicos. • URBANA, M. (2021). Fibra de Coco na Proteção do Solo e na Recuperação de Áreas Degradadas. Embrapa.
11 | Pisos intertravados com resíduo de construção e demolição (RCD) | BINS, G. O. et al. Análise de pisos intertravados com substituição do agregado miúdo por resíduo de construção e demolição. Revista Principia, v. 59, n. 2, p. 427-444, 2021. DOI:10.18265/1517-0306a2021id4975 https://www.researchgate.net/publication/354430261_Analise_de_pisos_intertravados_com_substituicao_do_agregado_miudo_por_residuo_de_construcao_e_demolicao 2025-09-22
12 | Investigação Experimental do Comportamento Mecânico e de Desgaste de Biocompósitos Híbridos Reforçados com Fibra de Coco e Pó de Mármore Residual | BOTHIRAJ, T., Boopathi, K., Kalaiselvan, K., Benham, A., & Mayakannan, S. (2022). Experimental investigations on mechanical and wear behavior of waste marble dust and coconut fiber reinforced hybrid bio composites. Materials Today: Proceedings, 68(P4), 2239–2242. https://doi.org/10.1016/j.matpr.2022.08.441
13 | Potencial da lignina no contexto brasileiro | BRAGA, M. et al. O potencial da lignina no contexto brasileiro. s.d.
14 | Effect of chemical treatments on properties of green coconut fiber | BRIGÍDA, A.I.S., Calado, V.M.A., Gonçalves, L.R.B., & Coelho, M.A.Z. (2010). Effect of chemical treatments on properties of green coconut fiber. Carbohydrate Polymers, 79(4), 832–838. https://www.sciencedirect.com/science/article/pii/S0144861709005499 2025-09-22
15 | A utilização da fibra do coco “cocus nucifera” na fabricação do tijolo ecológico | BUDELON, A. S., Galvão, J. K. L., Carvalho, M. C. F., Pimentel, A. M., de Jesus, L. S., Soares, A., ... & Nogueira, G. (s.d.). A utilização da fibra do coco “cocus nucifera” na fabricação do tijolo ecológico. link https://www.metallum.com.br/63cbc/anais/PDF/11-003.pdf
16 | Composição da fibra da casca de coco verde | CABRAL, M. M. S. et al. Composição da fibra da casca de coco verde. 2017.
17 | Aproveitamento da Casca do Coco-Verde (Cocos nucifera L.) para Produção de Polpa Celulósica | CARDOSO, M. S., & Gonçalez, J. C. (2016 ). Aproveitamento da casca do coco-verde (Cocos nucifera L.) para produção de polpa celulósica. Ciência Florestal, 26(1), 321–330. https://doi.org/10.5902/1980509821126
18 | Caracterização de lignina de bagaço de cana | CARVALHO, J. A. Estudo e caracterização de lignina de bagaço de cana-de-açúcar. Tese, UFLA, 2018. http://www.scielo.org.mx/scielo.php?script=sci_arttext&pid=S1405-04712022000100112 2025-09-22
19 | Thermomechanical and physicochemical investigation of unfired clay bricks derived from tropical fibers | CLAUDEL, H. H. A., Yves, O. R., Rolland, D., Salomon, N. E. P., Parfait, T. C., Florent, B., & Theodore, T. https://pubmed.ncbi.nlm.nih.gov/40796790/
20 | Produção de pisos intertravados tipo PAVIESS com utilização de resíduo de mármore e granito” publicado na Revista Eletrônica de Engenharia Civil (REEC, 2018) | COLNAGO, A. T. S.; OLIVEIRA, E. F.; MERLO, K. B. Produção de pisos intertravados tipo PAVIESS com utilização de resíduo de mármore e granito. Revista Eletrônica de Engenharia Civil, v. 14, n. 2, 2018. DOI: 10.5216/reec.V14i2.49505 https://revistas.ufg.br/reec/article/download/49505/pdf/337715 2025-09-22
21 | Determinação do teor de lignina, caracterizações químicas | CRUZ, V. M. V. et al. Determinação do teor de lignina total em amostras do processo de extração da lignina do licor negro. 2011. https://www.eucalyptus.com.br/artigos/2019_Determinazao+Lignina.pdf 2025-22-09
22 | Produção de pisos intertravados com agregados oriundos de sobras da serragem de mármore: estudo das propriedades físicas e mecânicas | FERNANDES, I. V.; BARROS, A. G.; ZIEGLER, C. R.; MENDONÇA, A. M. G. D. Produção de pisos intertravados com agregados oriundos de sobras da serragem de mármore: estudo das propriedades físicas e mecânicas. Universidade Federal de Campina Grande, 2019.
23 | Evaluation of the Technological Properties of Soil–Cement Bricks with Incorporation of Coconut Fiber Powder, publicado na revista Eng em 2022: | FERREIRA , G.M.G.; Cecchin, D.; Valadão, I.C.R.P.; da Silva, T.R.; do Carmo, D.d.F.; Hüther, C.M.; Ferreira, F.; de Azevedo, A.R.G. Evaluation of the Technological Properties of Soil–Cement Bricks with Incorporation of Coconut Fiber Powder. Eng 2022, 3, 311–324. https://doi.org/10.3390/eng3030023
24 | Pisos intertravados com substituição parcial pelo grits industrial | FIGUEIREDO, F. B. et al. Produção de piso intertravado de concreto com substituição parcial do agregado miúdo pelo grits. Brazilian Journal of Development, v. 8, n. 4, 2022. DOI:10.34117/bjdv8n4-560 https://ojs.brazilianjournals.com.br/ojs/index.php/BRJD/article/view/47153 2025-22-09
25 | Utilização de fibra de coco como componente para aumentar a resistência final do concreto | FIORENTIN, Lucas Demarco Fiorentin, Erli Raquel Zortea Andretta, Eduardo Roberto Batiston https://periodicos.unoesc.edu.br/siau/article/view/27916 2025-22-09
26 | Estudo Experimental das Características de Resistência do Solo Reforçado com Fibra de Coco e Estabilizado com Pó de Mármore | GAURAV, S., Malviya, P., & Singh, V. K. (2018 ). Experimental study on strength characteristics of coconut coir fibre reinforced soil stabilize using marble dust. Journal of Emerging Technologies and Innovative Research, 5(1), 1–5. https://www.jetir.org/papers/JETIR1801001.pdf
27 | Nanocompósitos de PBAT/PLA/Lignina com nanocristais de celulose | GONÇALVES, A. P. B. Desenvolvimento de nanocompósitos com matriz de PBAT/PLA/Lignina e nanocristais de celulose. Tese, UFBA, 2018. https://www.escavador.com/sobre/5765301/ana-paula-bispo-goncalves 2025-09-22 link: https://repositorio.ufba.br/bitstream/ri/19530/1/disserta%C3%A7%C3%A3o%20vers%C3%A3o%20final2016.pdf
28 | Enhancing the Hydraulic Characteristics of Subgrade using Marble Dust and Coconut Shell Waste | HAFIZ, H., Ibrahim, A., Kechik, F. A., Misnon, N. A., Khairuddin, F. H., Hassan, Z. A., Mokhtar, N. I., & Mukhlisin, M. (2025). Enhancing the hydraulic characteristics of subgrade using marble dust and coconut shell waste. Journal of Advanced Research in Applied Mechanics, 132(1), 113–122. https://doi.org/10.37934/aram.132.1.113122
29 | Studies in Engineering and Exact Sciences, v.6, n.1, p.01–20. DOI: 10.54021/seesv6n1-011 | HAMRAOUI, S., Boukhelkhal, D., Guendouz, M., Abdennebi, B., & Fortas, A. https://doi.org/10.54021/seesv6n1-011
30 | Thermo-mechanical properties of pretreated coir fiber and fibrous chips reinforced multilayered composites | HASAN, K. M. Faridul Hasan, Péter György Horváth, Zsófia Kóczán, Tibor Alpár https://www.nature.com/articles/s41598-021-83140-0 2025-09-22
31 | Analysis of physical and mechanical characteristics of tropical natural fibers for their use in civil engineering applications | HUSSAIN, M., Levacher, D., Leblanc, N., Zmamou, H., Djeran-Maigre, I., Razakamanantsoa, A., & Saouti, L. (2023). Analysis of physical and mechanical characteristics of tropical natural fibers for their use in civil engineering applications. Journal of Natural Fibers, 20(1), 2164104. https://doi.org/10.1080/15440478.2022.2164104
32 | Enhancing compressive strength prediction in self-compacting concrete using machine learning and deep learning techniques with incorporation of rice husk ash and marble | IBRAHIM, M., Waqas, M., Shoaib, M., et al. https://ouci.dntb.gov.ua/en/works/4awznN29/
33 | Experimental investigations on tensile and flexural properties of epoxy resin matrix biocomposites reinforced with tamarind shell particles and marble waste powder. | KARTHIKEYAN, R., Girimurugan, R., Sahoo, G., Maheskumar, P., & Ramesh, A. (2022). Investigações experimentais sobre propriedades de tração e flexão de biocompósitos reforçados com partículas de casca de tamarindo e resíduos de pó de mármore de matriz de resina epóxi. Materials Today: Proceedings. https://doi.org/10.1016/j.matpr.2022.08.435 Karthikeyan, R., Girimurugan, R., Sahoo, G., Maheskumar, P., & Ramesh, A. (2022). Experimental investigations on tensile and flexural properties of epoxy resin matrix biocomposites reinforced with tamarind shell particles and marble waste powder. Materials Today: Proceedings. https://doi.org/10.1016/j.matpr.2022.08.435
34 | Lignin degradation under anaerobic digestion: Influence of lignin modifications-A review | KHAN, M. U., & Ahring, B. K. (2019). Lignin degradation under anaerobic digestion: Influence of lignin modifications – A review. Biomass and Bioenergy, 128, 105325. https://doi.org/10.1016/j.biombioe.2019.105325
35 | Potential of Trametes species to degrade lignin | KNEZEVIC, Aleksandar; MILOVANOVIC, Ivan; STAJIC, Mirjana; VUKOJEVIC, Jelena. Potential of Trametes species to degrade lignin. International Biodeterioration & Biodegradation, [S. l.], v. 85, p. 52–56, 2013. Disponível em: https://doi.org/10.1016/j.ibiod.2013.06.017. Acesso em: 24 ago. 2025.
36 | An Experimental Investigation on Sustainable Concrete Made with Refractory Brick as a Substitute of Natural Fine Aggregate | KUMAR, S., Ansari, M. A., Kant, L., & Jha, N. N. https://neptjournal.com/upload-images/(16)B-4202.pdf
37 | Comparative Studies on Strength of Concrete by Partial Replacement of Cement with Marble Dust and Coconut Fibre | KUMAR, R., & Bansal, R. S. (2020). Comparative Studies on Strength of Concrete by Partial Replacement of Cement with Marble Dust and Coconut Fibre. International Journal of Advance Research and Innovation, 8(4), 52–58. DOI: 10.51976/ijari.842010 https://ijari.org/assets/papers/8/4/10.51976ijari.842010.pdf 2025-09-22
38 | Técnicas de cura e resistência em compósitos cimento-lignina | MARCHESAN, R. et al. Avaliação do efeito de diferentes técnicas de cura na resistência de compósitos de cimento e lignina. 2016.
39 | “Melhores Práticas – Pavimento Intertravado Permeável”, publicado pela Associação Brasileira de Cimento Portland (ABCP) em 2011 - NÃO É ARTIGO É UMA CARTILHA | MARCHIONI, M.; SILVA, C. O. Pavimento Intertravado Permeável – Melhores Práticas. São Paulo: ABCP, 2011. 24 p.
40 | Produção de painéis com resíduos da casca de coco-verde | MATTOS, A. L. et al. Painéis elaborados com resíduos da casca de coco-verde. 2011.
41 | Mechanical and durability characterization study on partial replacement | MUTHAIYAN, R., & Paramasivam, S. K. https://www.scielo.br/j/rmat/a/GxpQxwf76tGmY5tfPw6NHbS/?format=pdf&lang=em
42 | Pré-tratamento de bagaço de cana com líquidos iônicos para produção de xarope de glicose | MIGUEZ, I. S.; MORAIS, T. N. Pré-tratamento do bagaço de cana-de-açúcar com líquidos iônicos para produção de xarope de glicose. Projeto Final de Curso, UFRJ, 2017.
43 | Aproveitamento energético das cascas de coco verde | MIOLA, B. et al. Aproveitamento energético dos resíduos de cascas de coco verde. 2020.
44 | Bionanocompósitos a partir de nanowhiskers de celulose e lignina | MIRANDA, C. S. Desenvolvimento de bionanocompósitos a partir de nanowhiskers de celulose da fibra de gravatá e lignina. Tese, UFBA, 2015.
45 | Thermal Performance Of Termite Mold Bricks Reinforced With Empty Fruit Bunch Spikelet And Coconut Fibers - de Wannyuy Kingsly Mofor et al. (2024), | MOFOR, W.K., Nafu, Y.R., Gilbert, T., Wilfred, N.V., & Tendo, F.J. (2024). Thermal Performance Of Termite Mold Bricks Reinforced With Empty Fruit Bunch Spikelet And Coconut Fibers. IOSR Journal of Mechanical and Civil Engineering, 21(5), 14–29 https://www.iosrjournals.org/iosr-jmce/papers/vol21-issue5/Ser-2/C2105021229.pdf
46 | Marble residues in construction materials: a review of the use of marble powder in mortars, concrete, and bricks | MORENO, Moreno, A.; Ponce, C.; Múzquiz, E.; Avalos, F.
47 | Avaliação do uso de agente compatibilizante no comportamento mecânico dos compósitos PEBD reforçados com Fibras de Coco Verde”, publicado nos Cadernos UniFOA, edição nº 14, dezembro de 2010: | OLIVEIRA, T.A.; Teixeira, A.; Mulinari, D.R.; Goulart, S.A.S. (2010). Avaliação do uso de agente compatibilizante no comportamento mecânico dos compósitos PEBD reforçados com Fibras de Coco Verde. Cadernos UniFOA, Volta Redonda, Ano V, nº 14, dezembro. Disponível em: http://www.unifoa.edu.br/cadernos/edicao/14/11.pdf
48 | Bionanocompósitos com nanocristais de celulose e polímeros biodegradáveis | PEREIRA, F. V. et al. Bionanocompósitos preparados por incorporação de nanocristais de celulose em polímeros biodegradáveis. Química Nova, v. 37, n.7, p.1209-1219, 2014. doi:10.5935/0100-4042.20140141
49 | Optimization of Synthesizing Bricks from Red Mud Composite with Coconut Fiber and Clay | RAMDHANI, E.P., Silitonga, F.S., Fitriyah, D., Hidayani, R., Yusfaddillah, A., Safitri, D., & Salamiati, U. (2023). Optimization of synthesizing bricks from red mud composite with coconut fiber and clay. IOP Conference Series: Earth and Environmental Science, 1148, 012013. https://doi.org/10.1088/1755-1315/1148/1/012013
50 | Utilização do biochar de eucalipto em matriz cimentícia | SANTOS, J. A. dos. (2025). Utilização do biochar de eucalipto em matriz cimentícia (Dissertação de Mestrado). Universidade Federal de Viçosa, Departamento de Engenharia Civil. Disponível em Locus UFV https://locus.ufv.br/server/api/core/bitstreams/405f4ab6-15e1-4c52-a9f2-b4c65693f18d/content
51 | Effect of Coconut Fiber and Marble Waste on Concrete Strength | SHABBIR, F., Tahir, M. F., Ejaz, N., Khan, D., Ahmad, N., & Hussain, J. (2015). Effect of coconut fiber and marble waste on concrete strength. Journal of Engineering and Applied Sciences, 34(1), 104–109. https://www.researchgate.net/publication/381295579_Effects_of_coconut_fiber_and_marble_waste_on_concrete_strength
52 | Reaproveitamento da casca de coco verde | SILVA, Alessandro Costa da Revista Monografias Ambientais - REMOA, 2014 LINK: https://periodicos.ufsm.br/remoa/article/view/15186/pdf
53 | Valorization of lignin residue in mortars and concretes | SILVA, D. M. Silva Júnior, M. D. M. Innocentini, C. P. Marin, E. C. Pires, M. S. Martinez, L. Simão
54 | Compósito cimentício com elevado teor de fibra de coco tratada: propriedades físicas e durabilidade | SILVA, E. J. da, Marques, M. L., Velasco, F. G., Luzardo, F. M., Milian, F. M., & Rodrigues, L. B. (2018). Compósito cimentício com elevado teor de fibra de coco tratada: propriedades físicas e durabilidade. Revista Matéria, 23(3). https://www.scielo.br/j/rmat/a/tV6F9cNyHGkTqb9dBmGwrJt
55 | Degradação da fibra de coco imersa em soluções alcalinas de cimento e NaOH”, publicado na Revista Brasileira de Engenharia Agrícola e Ambiental (v.19, n.10, p.981–988, 2015). | SILVA, E. J. da; Marques, M. L.; Velasco, F. G.; Fornari Junior, C. C. M.; Luzardo, F. H. M. Degradação da fibra de coco imersa em soluções alcalinas de cimento e NaOH. Revista Brasileira de Engenharia Agrícola e Ambiental, v.19, n.10, p.981–988, 2015. DOI: 10.1590/1807-1929/agriambi.v19n10p981-988 ________________________________________
56 | Diagnóstico ambiental/ocupacional em empresa do segmento de rochas ornamentais do Vale do Salitre, no estado da Bahia | SOUSA, Nilton Goulart de Sousa
57 | Agregação de valor na cadeia produtiva do coco verde | TAVARES, M. F. F. Pós-Coco: agregação de valor na cadeia produtiva do coco verde. 2010.
58 | Chemical analysis and pulping study of pineapple crown leaves | TRAN, Ai Van , é vinculado ao Departamento de Polpa Kraft da Daio Paper Corporation, no Japão. Ai Van Tran, Chemical analysis and pulping study of pineapple crown leaves, Industrial Crops and Products, Volume 24, Issue 1, 2006, Pages 66-74,ISSN 0926-6690,https://doi.org/10.1016/j.indcrop.2006.03.003. (https://www.sciencedirect.com/science/article/pii/S0926669006000367)
59 | Estabilização de Taludes com Biomantas de Fibra de Coco | UZEDA, Camila S. Uzeda, Ingredy Iohana Barreto de Araujo, João Vitor Falção Guerra, Tanulio Carneito de Jesus, Wanderson Santana Santos LINK : https://facerescientia.com.br/wp-content/uploads/2024/11/ESTABILIZACAO-DE-TALUDES-COM-BIOMANTAS-DE-FIBRA-DE-COCO.pdf
60 | Process for production of high density/high performance binderless boards from whole coconut husk – Part 1: Lignin as intrinsic thermosetting binder resin” de Van Dam et al. (2004): | VAN Dam, J.E.G., Van den Oever, M.J.A., Teunissen, W., Keijsers, E.R.P., & Peralta, A.G. (2004). Process for production of high density/high performance binderless boards from whole coconut husk. Part 1: Lignin as intrinsic thermosetting binder resin. Industrial Crops and Products, 19(3), 207–216. https://doi.org/10.1016/j.indcrop.2003.10.003
61 | Process for production of high density/high performance binderless boards from whole coconut husk – Part 2: Coconut husk morphology, composition and properties | VAN Dam, J.E.G., Van den Oever, M.J.A., Keijsers, E.R.P., Van der Putten, J.C., Anayron, C., Josol, F., & Peralta, A. (2006). Process for production of high density/high performance binderless boards from whole coconut husk. Part 2: Coconut husk morphology, composition and properties. Industrial Crops and Products, 24(2), 96–104. https://doi.org/10.1016/j.indcrop.2005.03.003
62 | An examining the static and dynamic mechanical characteristics of milled ramie root reinforced polyester composites powder | VARUNKUMAR, T., Jayaraj, M., Nagaprasad, N., Tesfaye, J. L., Shanmugam, R., & Krishnaraj, R. Scientific Reports, 2023, DOI:10.1038/s41598-023-44088-5
63 | Análise integrada do desempenho térmico, eficiência energética e durabilidade de uma cobertura verde | VIEGAS, Rejane Viegas, Roberta Oliveira, Tatiana Jucá, Vanda Zanoni, Caio Frederico e Silva - https://www.researchgate.net/publication/345820461
64 | : Compósitos de Fibra de Coco/LDPE: Efeito do Tratamento Superficial das Fibras de Coco em Compósitos Verdes | WEARN, Y.N., Montagna, L.S., & Passador, F.R. (2020). Compósitos de Fibra de Coco/LDPE: Efeito do Tratamento Superficial das Fibras de Coco em Compósitos Verdes. Revista Matéria, 25(1). https://doi.org/10.1590/S1517-707620200001.0873
65 | Estudo da Dosagem de Concreto com Adição de Fibra de Coco” de Rafaela Zara et al. (2021) | ZARA, R.P., Bolognini, E.J., Paschoal, J.A.A., & Vilela, R.L. (2021). Estudo da Dosagem de Concreto com Adição de Fibra de Coco. XII Congresso Iberoamericano de Engenharia Mecânica (CINPAR). DOI: 10.4322/CINPAR.2021.032
| PRODUÇÕES CONSIDERADAS NO ESTUDO | PERIODO DE ACESSO : JULHO, AGOSTO E SETEMBRO DE 2025
Artigo(s) Relacionado(s) | TÍTULO | Referência ABNT
1 | Effect of Treatments on Properties of Cement-Fiber Bricks Utilizing Rice Husk, Corncob and Coconut Coir | ABDULLAH, A.C., & Lee, C.C. (2017). Effect of Treatments on Properties of Cement-Fiber Bricks Utilizing Rice Husk, Corncob and Coconut Coir. Procedia Engineering, 180, 1266–1273. https://doi.org/10.1016/j.proeng.2017.04.288
2 | Uso da lignina kraft oxidada em concreto | ALBERTASSI, D. B. Uso da lignina Kraft de eucalipto oxidada como composto plastificante em concreto. 2016. https://poscienciaflorestal.ufv.br/wp-content/uploads/2023/05/DALILA-BATISTA-ALBERTASSI.pdf 2025-22-09
3 | Pellets ecossustentáveis a partir da casca de coco verde | ALVES, M. C. et al. Desenvolvimento de pellet ecossustentável a partir da casca de coco verde. 2022. http://revista.ecogestaobrasil.net/v9n22/v09n22a33.pdf 2025-22-09
4 | Cement and Clay Bricks Reinforced with Coconut Fiber and Fiber Dust | ANJAN M. Rajapakse, Sanura N. Sanjula, Kelum Nishantha, Tharaka R. Bandara, Dulini Y. Mudunkotuwa* Department of Mechanical Engineering, Faculty of Engineering, University of Sri Jayewardenepura, 41, Lumbini Avenue, Ratmalana, Sri Lanka Email correspondence: dulini@sjp.ac.lk (D. Y. Mudunkotuwa) Received: 21 February 2022; Revised: 19 May 2022; Accepted: 20 May 2022; Published: 31 May 2022 https://www.researchgate.net/publication/364714023_Cement_and_Clay_Bricks_Reinforced_with_Coconut_Fiber_and_Fiber_Dust 2025-09-22
5 | Desempenho funcional, estrutural e de segurança viária de um pavimento rodoviário construído com resíduos reciclados de ardósia ao longo de três anos | ANTUNES, Marco Antônio das Graças Antunes, Antônio Carlos Rodrigues Guimarães, Geraldo Luciano de Oliveira Marques, Marcos Lamha Rocha https://sustenere.inf.br/index.php/rica/article/view/CBPC2179-6858.2021.004.0029 2025-22-09
6 | Dosage of interlocking paving with ornamental rock waste | BAHIENSE, Alexandre Vianna Bahiense, Jonas Alexandre A. R. Garcez de Azevedo, Gustavo de Castro Xavier, Sérgio Neves Monteiro
7 | Sustainable heat insulation composites based on Portland cement reinforced with date palm fibers | BELLEL, N., & Bellel, N. https://journals.sagepub.com/doi/full/10.1177/15589250231157718
8 | PATENTE “Compressed Coconut Coir Pith Granules and Methods for the Production and Use Thereof” (US8024890B2) | BERTIN, M., Nelson, E., & Yelanich, M. (2011). Compressed Coconut Coir Pith Granules and Methods for the Production and Use Thereof. U.S. Patent No. 8,024,890. OMS Investments, Inc. USPTO Link https://patents.google.com/patent/US20130212943A1/em
9 | Estabilização de Taludes com Biomantas de Fibra de Coco - ARTIGO ENVIADO PELO PROF. PAULO EM 06/09/2025 | BEZERRA, I. Q. M. (2022). Utilização de fibra do coco babaçu como componente de biomanta na proteção de talude de solo. Tese, IPEN-CNEN, São Paulo. • HOLANDA, F. S. R. et al. (2008). Estabilização de taludes marginais com técnicas de bioengenharia de solos. PATERNIANI, E. (2000). Agricultura sustentável nos trópicos. • URBANA, M. (2021). Fibra de Coco na Proteção do Solo e na Recuperação de Áreas Degradadas. Embrapa.
10 | Pisos intertravados com resíduo de construção e demolição (RCD) | BINS, G. O. et al. Análise de pisos intertravados com substituição do agregado miúdo por resíduo de construção e demolição. Revista Principia, v. 59, n. 2, p. 427-444, 2021. DOI:10.18265/1517-0306a2021id4975
11 | Investigação Experimental do Comportamento Mecânico e de Desgaste de Biocompósitos Híbridos Reforçados com Fibra de Coco e Pó de Mármore Residual | BOTHIRAJ, T., Boopathi, K., Kalaiselvan, K., Benham, A., & Mayakannan, S. (2022). Experimental investigations on mechanical and wear behavior of waste marble dust and coconut fiber reinforced hybrid bio composites. Materials Today: Proceedings, 68(P4), 2239–2242. https://doi.org/10.1016/j.matpr.2022.08.441
12 | Effect of chemical treatments on properties of green coconut fiber | BRIGÍDA, A.I.S., Calado, V.M.A., Gonçalves, L.R.B., & Coelho, M.A.Z. (2010). Effect of chemical treatments on properties of green coconut fiber. Carbohydrate Polymers, 79(4), 832–838.
13 | A utilização da fibra do coco “cocus nucifera” na fabricação do tijolo ecológico | BUDELON, A. S., Galvão, J. K. L., Carvalho, M. C. F., Pimentel, A. M., de Jesus, L. S., Soares, A., ... & Nogueira, G. (s.d.). A utilização da fibra do coco “cocus nucifera” na fabricação do tijolo ecológico. link https://www.metallum.com.br/63cbc/anais/PDF/11-003.pdf
14 | Aproveitamento da Casca do Coco-Verde (Cocos nucifera L.) para Produção de Polpa Celulósica | CARDOSO, M. S., & Gonçalez, J. C. (2016 ). Aproveitamento da casca do coco-verde (Cocos nucifera L.) para produção de polpa celulósica. Ciência Florestal, 26(1), 321–330. https://doi.org/10.5902/1980509821126
15 | Caracterização de lignina de bagaço de cana | CARVALHO, J. A. Estudo e caracterização de lignina de bagaço de cana-de-açúcar. Tese, UFLA, 2018.
16 | Thermomechanical and physicochemical investigation of unfired clay bricks derived from tropical fibers | CLAUDEL, H. H. A., Yves, O. R., Rolland, D., Salomon, N. E. P., Parfait, T. C., Florent, B., & Theodore, T. https://pubmed.ncbi.nlm.nih.gov/40796790/
17 | Produção de pisos intertravados tipo PAVIESS com utilização de resíduo de mármore e granito” publicado na Revista Eletrônica de Engenharia Civil (REEC, 2018) | COLNAGO, A. T. S.; OLIVEIRA, E. F.; MERLO, K. B. Produção de pisos intertravados tipo PAVIESS com utilização de resíduo de mármore e granito. Revista Eletrônica de Engenharia Civil, v. 14, n. 2, 2018. DOI: 10.5216/reec.V14i2.49505
18 | Determinação do teor de lignina, caracterizações químicas | CRUZ, V. M. V. et al. Determinação do teor de lignina total em amostras do processo de extração da lignina do licor negro. 2011.
19 | Produção de pisos intertravados com agregados oriundos de sobras da serragem de mármore: estudo das propriedades físicas e mecânicas | FERNANDES, I. V.; BARROS, A. G.; ZIEGLER, C. R.; MENDONÇA, A. M. G. D. Produção de pisos intertravados com agregados oriundos de sobras da serragem de mármore: estudo das propriedades físicas e mecânicas. Universidade Federal de Campina Grande, 2019.
20 | Evaluation of the Technological Properties of Soil–Cement Bricks with Incorporation of Coconut Fiber Powder, publicado na revista Eng em 2022: | FERREIRA , G.M.G.; Cecchin, D.; Valadão, I.C.R.P.; da Silva, T.R.; do Carmo, D.d.F.; Hüther, C.M.; Ferreira, F.; de Azevedo, A.R.G. Evaluation of the Technological Properties of Soil–Cement Bricks with Incorporation of Coconut Fiber Powder. Eng 2022, 3, 311–324. https://doi.org/10.3390/eng3030023
21 | Pisos intertravados com substituição parcial pelo grits industrial | FIGUEIREDO, F. B. et al. Produção de piso intertravado de concreto com substituição parcial do agregado miúdo pelo grits. Brazilian Journal of Development, v. 8, n. 4, 2022. DOI:10.34117/bjdv8n4-560
22 | Utilização de fibra de coco como componente para aumentar a resistência final do concreto | FIORENTIN, Lucas Demarco Fiorentin, Erli Raquel Zortea Andretta, Eduardo Roberto Batiston
23 | Estudo Experimental das Características de Resistência do Solo Reforçado com Fibra de Coco e Estabilizado com Pó de Mármore | GAURAV, S., Malviya, P., & Singh, V. K. (2018 ). Experimental study on strength characteristics of coconut coir fibre reinforced soil stabilize using marble dust. Journal of Emerging Technologies and Innovative Research, 5(1), 1–5. https://www.jetir.org/papers/JETIR1801001.pdf
24 | Nanocompósitos de PBAT/PLA/Lignina com nanocristais de celulose | GONÇALVES, A. P. B. Desenvolvimento de nanocompósitos com matriz de PBAT/PLA/Lignina e nanocristais de celulose. Tese, UFBA, 2018.
25 | Enhancing the Hydraulic Characteristics of Subgrade using Marble Dust and Coconut Shell Waste | HAFIZ, H., Ibrahim, A., Kechik, F. A., Misnon, N. A., Khairuddin, F. H., Hassan, Z. A., Mokhtar, N. I., & Mukhlisin, M. (2025). Enhancing the hydraulic characteristics of subgrade using marble dust and coconut shell waste. Journal of Advanced Research in Applied Mechanics, 132(1), 113–122. https://doi.org/10.37934/aram.132.1.113122
26 | Studies in Engineering and Exact Sciences, v.6, n.1, p.01–20. DOI: 10.54021/seesv6n1-011 | HAMRAOUI, S., Boukhelkhal, D., Guendouz, M., Abdennebi, B., & Fortas, A. https://doi.org/10.54021/seesv6n1-011
27 | Thermo-mechanical properties of pretreated coir fiber and fibrous chips reinforced multilayered composites | HASAN, K. M. Faridul Hasan, Péter György Horváth, Zsófia Kóczán, Tibor Alpár
28 | Enhancing compressive strength prediction in self-compacting concrete using machine learning and deep learning techniques with incorporation of rice husk ash and marble | IBRAHIM, M., Waqas, M., Shoaib, M., et al. https://ouci.dntb.gov.ua/en/works/4awznN29/
29 | Experimental investigations on tensile and flexural properties of epoxy resin matrix biocomposites reinforced with tamarind shell particles and marble waste powder. | KARTHIKEYAN, R., Girimurugan, R., Sahoo, G., Maheskumar, P., & Ramesh, A. (2022). Investigações experimentais sobre propriedades de tração e flexão de biocompósitos reforçados com partículas de casca de tamarindo e resíduos de pó de mármore de matriz de resina epóxi. Materials Today: Proceedings. https://doi.org/10.1016/j.matpr.2022.08.435 Karthikeyan, R., Girimurugan, R., Sahoo, G., Maheskumar, P., & Ramesh, A. (2022). Experimental investigations on tensile and flexural properties of epoxy resin matrix biocomposites reinforced with tamarind shell particles and marble waste powder. Materials Today: Proceedings. https://doi.org/10.1016/j.matpr.2022.08.435
30 | An Experimental Investigation on Sustainable Concrete Made with Refractory Brick as a Substitute of Natural Fine Aggregate | KUMAR, S., Ansari, M. A., Kant, L., & Jha, N. N. https://neptjournal.com/upload-images/(16)B-4202.pdf
31 | Comparative Studies on Strength of Concrete by Partial Replacement of Cement with Marble Dust and Coconut Fibre | KUMAR, R., & Bansal, R. S. (2020). Comparative Studies on Strength of Concrete by Partial Replacement of Cement with Marble Dust and Coconut Fibre. International Journal of Advance Research and Innovation, 8(4), 52–58. DOI: 10.51976/ijari.842010
32 | Técnicas de cura e resistência em compósitos cimento-lignina | MARCHESAN, R. et al. Avaliação do efeito de diferentes técnicas de cura na resistência de compósitos de cimento e lignina. 2016. https://www.editoracientifica.com.br/books/chapter/avaliacao-do-efeito-de-diferentes-tecnicas-de-cura-na-resistencia-de-compositos-de-cimento-e-lignina 2025-22-09
33 | “Melhores Práticas – Pavimento Intertravado Permeável”, publicado pela Associação Brasileira de Cimento Portland (ABCP) em 2011 - NÃO É ARTIGO É UMA CARTILHA | MARCHIONI, M.; SILVA, C. O. Pavimento Intertravado Permeável – Melhores Práticas. São Paulo: ABCP, 2011. 24 p. https://abcp.org.br/wp-content/uploads/2016/01/Cartilha_Pav_Intertravado_Permeavel_v1.pdf 2025-22-09
34 | Produção de painéis com resíduos da casca de coco-verde | MATTOS, A. L. et al. Painéis elaborados com resíduos da casca de coco-verde. 2011. https://www.infoteca.cnptia.embrapa.br/bitstream/doc/917915/1/CIT11004.pdf 2025-22-09
35 | Mechanical and durability characterization study on partial replacement | MUTHAIYAN, R., & Paramasivam, S. K. https://www.scielo.br/j/rmat/a/GxpQxwf76tGmY5tfPw6NHbS/?format=pdf&lang=em
36 | Pré-tratamento de bagaço de cana com líquidos iônicos para produção de xarope de glicose | MIGUEZ, I. S.; MORAIS, T. N. Pré-tratamento do bagaço de cana-de-açúcar com líquidos iônicos para produção de xarope de glicose. Projeto Final de Curso, UFRJ, 2017. https://pantheon.ufrj.br/bitstream/11422/20373/1/ISMiguez.pdf 2025-22-09
37 | Aproveitamento energético das cascas de coco verde | MIOLA, B. et al. Aproveitamento energético dos resíduos de cascas de coco verde. 2020. https://www.scielo.br/j/esa/a/yH6CLqxFJsQKrHj7zXkwL3G/?format=html&lang=pt 2025-22-09
38 | Bionanocompósitos a partir de nanowhiskers de celulose e lignina | MIRANDA, C. S. Desenvolvimento de bionanocompósitos a partir de nanowhiskers de celulose da fibra de gravatá e lignina. Tese, UFBA, 2015. https://repositorio.ufba.br/handle/ri/19523 2025-22-09
39 | Thermal Performance Of Termite Mold Bricks Reinforced With Empty Fruit Bunch Spikelet And Coconut Fibers - de Wannyuy Kingsly Mofor et al. (2024), | MOFOR, W.K., Nafu, Y.R., Gilbert, T., Wilfred, N.V., & Tendo, F.J. (2024). Thermal Performance Of Termite Mold Bricks Reinforced With Empty Fruit Bunch Spikelet And Coconut Fibers. IOSR Journal of Mechanical and Civil Engineering, 21(5), 14–29 https://www.iosrjournals.org/iosr-jmce/papers/vol21-issue5/Ser-2/C2105021229.pdf
40 | Avaliação do uso de agente compatibilizante no comportamento mecânico dos compósitos PEBD reforçados com Fibras de Coco Verde”, publicado nos Cadernos UniFOA, edição nº 14, dezembro de 2010: | OLIVEIRA, T.A.; Teixeira, A.; Mulinari, D.R.; Goulart, S.A.S. (2010). Avaliação do uso de agente compatibilizante no comportamento mecânico dos compósitos PEBD reforçados com Fibras de Coco Verde. Cadernos UniFOA, Volta Redonda, Ano V, nº 14, dezembro. Disponível em: http://www.unifoa.edu.br/cadernos/edicao/14/11.pdf
41 | Bionanocompósitos com nanocristais de celulose e polímeros biodegradáveis | PEREIRA, F. V. et al. Bionanocompósitos preparados por incorporação de nanocristais de celulose em polímeros biodegradáveis. Química Nova, v. 37, n.7, p.1209-1219, 2014. doi:10.5935/0100- . https://www.scielo.br/j/qn/a/bNRkT6MyVWst8wBJPYKpvKp/?lang=pt 2025-22-094042.20140141
42 | Optimization of Synthesizing Bricks from Red Mud Composite with Coconut Fiber and Clay | RAMDHANI, E.P., Silitonga, F.S., Fitriyah, D., Hidayani, R., Yusfaddillah, A., Safitri, D., & Salamiati, U. (2023). Optimization of synthesizing bricks from red mud composite with coconut fiber and clay. IOP Conference Series: Earth and Environmental Science, 1148, 012013. https://doi.org/10.1088/1755-1315/1148/1/012013
43 | Utilização do biochar de eucalipto em matriz cimentícia | SANTOS, J. A. dos. (2025). Utilização do biochar de eucalipto em matriz cimentícia (Dissertação de Mestrado). Universidade Federal de Viçosa, Departamento de Engenharia Civil. Disponível em Locus UFV https://locus.ufv.br/server/api/core/bitstreams/405f4ab6-15e1-4c52-a9f2-b4c65693f18d/content
44 | Effect of Coconut Fiber and Marble Waste on Concrete Strength | SHABBIR, F., Tahir, M. F., Ejaz, N., Khan, D., Ahmad, N., & Hussain, J. (2015). Effect of coconut fiber and marble waste on concrete strength. Journal of Engineering and Applied Sciences, 34(1), 104–109. https://www.researchgate.net/publication/381295579_Effects_of_coconut_fiber_and_marble_waste_on_concrete_strength
45 | Compósito cimentício com elevado teor de fibra de coco tratada: propriedades físicas e durabilidade | SILVA, E. J. da, Marques, M. L., Velasco, F. G., Luzardo, F. M., Milian, F. M., & Rodrigues, L. B. (2018). Compósito cimentício com elevado teor de fibra de coco tratada: propriedades físicas e durabilidade. Revista Matéria, 23(3). https://www.scielo.br/j/rmat/a/tV6F9cNyHGkTqb9dBmGwrJt
46 | Degradação da fibra de coco imersa em soluções alcalinas de cimento e NaOH”, publicado na Revista Brasileira de Engenharia Agrícola e Ambiental (v.19, n.10, p.981–988, 2015). | SILVA, E. J. da; Marques, M. L.; Velasco, F. G.; Fornari Junior, C. C. M.; Luzardo, F. H. M. Degradação da fibra de coco imersa em soluções alcalinas de cimento e NaOH. Revista Brasileira de Engenharia Agrícola e Ambiental, v.19, n.10, p.981–988, 2015. DOI: 10.1590/1807-1929/agriambi.v19n10p981-988 https://www.scielo.br/j/rbeaa/a/x78tRfkQD5KF3zJ9NddTvHv/?lang=pt 2025-22-09
47 | Diagnóstico ambiental/ocupacional em empresa do segmento de rochas ornamentais do Vale do Salitre, no estado da Bahia | SOUSA, Nilton Goulart de Sousa https://bdta.abcd.usp.br/directbitstream/a6c90852-beea-4871-b38c-3292ea47aaa1/Nilton_Goulart_de_Sousa.pdf
48 | Chemical analysis and pulping study of pineapple crown leaves | TRAN, Ai Van , é vinculado ao Departamento de Polpa Kraft da Daio Paper Corporation, no Japão. Ai Van Tran, Chemical analysis and pulping study of pineapple crown leaves, Industrial Crops and Products, Volume 24, Issue 1, 2006, Pages 66-74,ISSN 0926-6690,https://doi.org/10.1016/j.indcrop.2006.03.003. (https://www.sciencedirect.com/science/article/pii/S0926669006000367)
49 | Estabilização de Taludes com Biomantas de Fibra de Coco | UZEDA, Camila S. Uzeda, Ingredy Iohana Barreto de Araujo, João Vitor Falção Guerra, Tanulio Carneito de Jesus, Wanderson Santana Santos LINK : https://facerescientia.com.br/wp-content/uploads/2024/11/ESTABILIZACAO-DE-TALUDES-COM-BIOMANTAS-DE-FIBRA-DE-COCO.pdf
50 | Process for production of high density/high performance binderless boards from whole coconut husk – Part 1: Lignin as intrinsic thermosetting binder resin” de Van Dam et al. (2004): | VAN Dam, J.E.G., Van den Oever, M.J.A., Teunissen, W., Keijsers, E.R.P., & Peralta, A.G. (2004). Process for production of high density/high performance binderless boards from whole coconut husk. Part 1: Lignin as intrinsic thermosetting binder resin. Industrial Crops and Products, 19(3), 207–216. https://doi.org/10.1016/j.indcrop.2003.10.003
51 | Process for production of high density/high performance binderless boards from whole coconut husk – Part 2: Coconut husk morphology, composition and properties | VAN Dam, J.E.G., Van den Oever, M.J.A., Keijsers, E.R.P., Van der Putten, J.C., Anayron, C., Josol, F., & Peralta, A. (2006). Process for production of high density/high performance binderless boards from whole coconut husk. Part 2: Coconut husk morphology, composition and properties. Industrial Crops and Products, 24(2), 96–104. https://doi.org/10.1016/j.indcrop.2005.03.003
52 | An examining the static and dynamic mechanical characteristics of milled ramie root reinforced polyester composites powder | VARUNKUMAR, T., Jayaraj, M., Nagaprasad, N., Tesfaye, J. L., Shanmugam, R., & Krishnaraj, R. Scientific Reports, 2023, DOI:10.1038/s41598-023-44088-5 . https://pubmed.ncbi.nlm.nih.gov/37816872/ 2025-22-09
53 | Análise integrada do desempenho térmico, eficiência energética e durabilidade de uma cobertura verde | VIEGAS, Rejane Viegas, Roberta Oliveira, Tatiana Jucá, Vanda Zanoni, Caio Frederico e Silva - https://www.researchgate.net/publication/345820461
54 | : Compósitos de Fibra de Coco/LDPE: Efeito do Tratamento Superficial das Fibras de Coco em Compósitos Verdes | WEARN, Y.N., Montagna, L.S., & Passador, F.R. (2020). Compósitos de Fibra de Coco/LDPE: Efeito do Tratamento Superficial das Fibras de Coco em Compósitos Verdes. Revista Matéria, 25(1). https://doi.org/10.1590/S1517-707620200001.0873
55 | Estudo da Dosagem de Concreto com Adição de Fibra de Coco” de Rafaela Zara et al. (2021) | ZARA, R.P., Bolognini, E.J., Paschoal, J.A.A., & Vilela, R.L. (2021). Estudo da Dosagem de Concreto com Adição de Fibra de Coco. XII Congresso Iberoamericano de Engenharia Mecânica (CINPAR). DOI: 10.4322/CINPAR.2021.032 Publicado: Janeiro de 2021 Horário atual (local): 07 de outubro de 2025, 11:41 (horário de Salvador) https://www.researchgate.net/publication/351668798_ESTUDO_DA_DOSAGEM_DE_CONCRETO_COM_ADICAO_DE_FIBRA_DE_COCO 2025-22-09

## prisma de todos os artigos
Item | Artigo 25: | Artigo 26: |  | Artigo 4 | Artigo 5 | Artigo 6 | Artigo 7 | Artigo 8 | Artigo 9 | Artigo 10 | Artigo 11 | Artigo 12 | Artigo 13 | Artigo 14 | Artigo 15 | Artigo 16 | Artigo 17 | Artigo 18 | Artigo 19 | Artigo 20 | Artigo 21: | Artigo 22: | Artigo 23: | Artigo 24: | Artigo 25:
Título | Effect of chemical treatments on properties of green coconut fiber | Process for production of high density/high performance binderless boards from whole coconut husk – Part 1: Lignin as intrinsic thermosetting binder resin |  | Bionanocompósitos preparados por incorporação de nanocristais... | Pré-tratamento do bagaço de cana-de-açúcar com líquidos iônicos... | Desenvolvimento de nanocompósitos com matriz de PBAT/PLA/Lignina... | Desenvolvimento de bionanocompósitos a partir de nanowhiskers... | Estudo e Caracterização de Lignina de Bagaço de Cana-de-Açúcar | Desenvolvimento de Pellet Ecossustentável a partir da Casca de Coco Verde | Composição da Fibra da Casca de Coco Verde | Pós-Coco: Agregação de Valor na Cadeia Produtiva do Coco Verde | Painéis Elaborados com Resíduos da Casca de Coco-Verde | Aproveitamento Energético dos Resíduos de Cascas de Coco Verde | O Potencial da Lignina no Contexto Brasileiro | Análise de pisos intertravados com substituição do agregado miúdo por resíduo de construção e demolição | Produção de piso intertravado de concreto (pavers) com substituição parcial do agregado miúdo pelo grits | Lignin degradation under anaerobic digestion: Influence of lignin modifications-A review | Potential of Trametes species to degrade lignin | Analysis of physical and mechanical characteristics of tropical natural fibers for their use in civil engineering applications | Enhancing the Hydraulic Characteristics of Subgrade using Marble Dust and Coconut Shell Waste | Investigação Experimental do Comportamento Mecânico e de Desgaste de Biocompósitos Híbridos Reforçados com Fibra de Coco e Pó de Mármore Residual | Estudo Experimental das Características de Resistência do Solo Reforçado com Fibra de Coco e Estabilizado com Pó de Mármore | Aproveitamento da Casca do Coco-Verde (Cocos nucifera L.) para Produção de Polpa Celulósica | Chemical analysis and pulping study of pineapple crown leaves | Effect of chemical treatments on properties of green coconut fiber
Autor(es) | A.I.S. Brígidaa, V.M.A. Caladob, L.R.B. Gonçalvesc, M.A.Z. Coelhoa,* a Departamento de Eng. Bioquímica, Escola de Química, Universidade Federal do Rio de Janeiro, 21949-900 RJ, Brazil bDepartamento de Eng. Química, Escola de Química, Universidade Federal do Rio de Janeiro, 21949-900 RJ, Brazil c Departamento de Eng. Química, Universidade Federal do Ceará, 60455-760 CE, Brazil | Van Dam, J.E.G., Van den Oever, M.J.A., Teunissen, W., Keijsers, E.R.P., & Peralta, A.G. |  | Fabiano Vargas Pereira et al. | Ingrid Santos Miguez, Taísa Nogueira Morais | Ana Paula Bispo Gonçalves | Cleidiene Souza de Miranda | Janaína Alves Carvalho | Milena Camandara Alves et al. | Mirelle Márcio Santos Cabral et al. | Maria Flávia de Figueiredo Tavares | Adriano Lincoln de Mattos et al. | Brígida Miola et al. | Melissa Braga et al. | Bins, Gabriel de Oliveira, et al. | Figueiredo, Filipe Bittencourt, et al. | Khan, M. U., & Ahring, B. K. (2019). Lignin degradation under anaerobic digestion: Influence of lignin modifications – A review. Biomass and Bioenergy, 128, 105325. https://doi.org/10.1016/j.biombioe.2019.105325 Naveed Ahmad Jawad HussainFaisal Shabbir, Muhammad Fiaz Tahir, Naeem Ejaz, Naveed Ahmad, Jawad Hussain — Department of Civil Engineering, University of Engineering and Technology, Taxila, Pakistan; Daulat Khan — Department of Agriculture Engineering, University of Engineering and Technology, Peshawar, Pakistan." | Aleksandar Knezevic Ivan Milovanovic Mirjana Stajic Jelena Vukojevic Todos são afiliados à Universidade de Belgrado, Faculdade de Biologia, localizada em Belgrado, Sérvia. Aleksandar Knezevic é o autor correspondente do estudo. Se quiser, posso te ajudar a encontrar outros trabalhos desses pesquisadores ou explorar mais sobre o tema da degradação de lignina por fungos. | Mazhar Hussain Daniel Levacher Nathalie Leblanc Hafida Zmamou Irini Djeran-Maigre Andry Razakamanantsoa Léo Saouti Eles estão vinculados a instituições como Normandie Université, UniLaSalle, Université Lyon (INSA Lyon) e Université Gustave Eiffel, todas na França. A colaboração internacional e multidisciplinar reforça a relevância do estudo, especialmente por abordar soluções sustentáveis com impacto global. | Harith Hafiz1, Aniza Ibrahim1,*, Fakhrurazi Awang Kechik1, Noor Aina Misnon1, Faridah Hanim Khairuddin1, Zulkifli Abu Hassan1, Noor Izzah Mokhtar1, Muhammad Mukhlisin2 1 2 Department of Civil Engineering, Faculty of Engineering, Universiti Pertahanan Nasional Malaysia (UPNM), Kem Sungai Besi, 57000, Kuala Lumpur, Malaysia Department of Civil Engineering, Polytechnic Negeri Semarang, Indonesia | T. Bothiraj, Karthik Boopathi, K. Kalaiselvan, A. Benham, S. Mayakannan | Sanjay Gaurav, Pratiksha Malviya, Vikash Kumar Singh | Mahalia Sojo Cardoso, Joaquim Carlos Gonçalez | Ai Van Tran, é vinculado ao Departamento de Polpa Kraft da Daio Paper Corporation, no Japão. | A.I.S. Brígidaa, V.M.A. Caladob, L.R.B. Gonçalvesc, M.A.Z. Coelhoa,* a Departamento de Eng. Bioquímica, Escola de Química, Universidade Federal do Rio de Janeiro, 21949-900 RJ, Brazil bDepartamento de Eng. Química, Escola de Química, Universidade Federal do Rio de Janeiro, 21949-900 RJ, Brazil c Departamento de Eng. Química, Universidade Federal do Ceará, 60455-760 CE, Brazil
Link | https://doi.org/10.1016/j.carbpol.2009.10.005 | https://doi.org/10.1016/j.indcrop.2003.10.003 |  | -https://doi.org/10.5935/0100-4042.20140141 | -https://pantheon.ufrj.br/bitstream/11422/20373/1/ISMiguez.pdf | https://sigaa.ufba.br/sigaa/public/programa/defesas.jsf?lc=pt_BR&id=1833 | https://sigaa.ufba.br/sigaa/public/programa/defesas.jsf?lc=pt_BR&id=1834 | https://sigaa.ufba.br/sigaa/public/programa/defesas.jsf?lc=pt_BR&id=1835 | https://periodicos.uff.br/engevista/article/view/9089 | - https://periodicos.uff.br/engevista/article/view/9089 | -https://centraldecases.espm.br/wp-content/uploads/2020/08/pos-coco.pdf | - https://www.infoteca.cnptia.embrapa.br/infoteca/b | - https://doi.org/10.1590/S1413-4152202020180029 | -https://www.alice.cnptia.embrapa.br/alice/bitstream/doc/1155859/1/O-potencial-da-lignina.pdf | https://doi.org/10.18265/1517-0306a2021id4975 | https://doi.org/10.34117/bjdv8n4-560 | https://doi.org/10.1016/j.biortech.2021.126265 | https://doi.org/10.1016/j.ibiod.2013.06.017 | https://doi.org/10.1080/15440478.2022.2164104 | https://doi.org/10.37934/aram.132.1.113122 | DOI: 10.1016/j.matpr.2022.08.441 | JETIR1801001.pdf | DOI: 10.5902/1980509821126 | https://doi.org/10.1016/j.indcrop.2006.03.003 | https://doi.org/10.1016/j.carbpol.2009.10.005
Resumo | O estudo investiga como diferentes tratamentos químicos — com hipoclorito de sódio (NaOCl), peróxido de hidrogênio (H₂O₂) e uma combinação de NaOCl/NaOH — afetam as propriedades físicas e químicas da fibra de coco verde. As análises incluíram microscopia eletrônica de varredura (SEM), espectroscopia FTIR, análise térmica (TGA), espectroscopia de fotoelétrons de raios X (XPS) e testes de molhabilidade. Principais achados: O tratamento com H₂O₂ foi o mais eficaz na remoção de ceras e ácidos graxos, sem alterar significativamente a composição química superficial. O tratamento com NaOCl/NaOH reduziu o teor de hemicelulose, expondo mais celulose, mas também diminuiu a estabilidade térmica. O tratamento com NaOCl manteve a morfologia semelhante à fibra natural, com leve aumento na hidrofobicidade. | O estudo desenvolveu um processo eficiente para a fabricação de painéis de alta densidade e alto desempenho a partir da casca inteira do coco (Cocos nucifera L.), utilizando lignina natural das fibras de coir (30%) e pó de coco (pith, 70%) como resina termofixante, dispensando adição de resinas sintéticas. Foram produzidos painéis que superam propriedades de MDF comercial em resistência e estabilidade dimensional, com densidade entre 1,3 e 1,4 g/cm³. |  | Embalagens biodegradáveis... | Produção de xarope de glicose... | Embalagens biodegradáveis... | Embalagens biodegradáveis... | Produção de etanol e biomateriais... | Produção de pellets ecossustentáveis... | Produção de etanol de segunda geração... | Reciclagem de resíduos e produção de fibras... | Produção de painéis sem resinas aglutinantes... | Produção de briquetes... | Perspectivas tecnológicas e econômicas da lignina... | Avaliação da substituição do agregado miúdo por resíduo de construção e demolição, com análise de resistência e absorção de água | Avaliação da substituição parcial do agregado miúdo pelo grits, resíduo da indústria de papel e celulose, com análise de resistência e absorção de água | O artigo apresenta uma revisão abrangente sobre os desafios e avanços na degradação da lignina em processos de digestão anaeróbia, com foco especial nas modificações estruturais que tornam esse polímero mais acessível à ação microbiana. A lignina, por sua natureza complexa e recalcitrante, representa um obstáculo significativo na conversão eficiente de biomassa lignocelulósica em biogás. Os autores exploram como diferentes pré-tratamentos — especialmente o processo de explosão úmida com oxigênio — alteram a estrutura da lignina, promovendo metoxilação e facilitando sua conversão em compostos intermediários como fenóis e benzoatos, que podem ser degradados por microrganismos anaeróbios. O estudo também discute o papel de bactérias e fungos na quebra da lignina modificada, os mecanismos bioquímicos envolvidos e os potenciais ganhos na produção de metano. Por fim, os autores destacam que compreender e controlar essas modificações é essencial para otimizar o aproveitamento energético da lignina em biorrefinarias sustentáveis. | Investiga a capacidade de duas espécies pouco estudadas de fungos do gênero Trametes — T. pubescens e T. multicolor — de degradar lignina presente em resíduos vegetais como palha de trigo e serragem de carvalho, por meio de cultivo em estado sólido. Os resultados mostram que T. pubescens é um produtor mais eficiente de lacase, especialmente quando cultivado em palha de trigo, enquanto T. multicolor se destacou na produção de peroxidases oxidantes de manganês, com maior atividade observada na serragem de carvalho. A palha de trigo foi mais suscetível à degradação, com até 57,7% de lignina removida, enquanto a serragem apresentou taxas de degradação muito menores, entre 1,8% e 5,9%. Apesar da ausência de atividade de lacase, T. multicolor HAI 426 foi o melhor degradador de lignina na serragem, evidenciando que diferentes enzimas podem atuar de forma complementar no processo. O estudo reforça o potencial biotecnológico das espécies de Trametes na conversão de resíduos agrícolas e florestais em materiais úteis para produção de energia, alimentos e fibras, contribuindo para práticas sustentáveis e redução de impactos ambientais. | O artigo investiga cinco tipos de fibras naturais tropicais — bagaço de cana-de-açúcar (Sc), coir de coco (Cn), espinha de banana (Bs), fibras de flor (POFL) e fruto (POFR) de palma — todas provenientes de resíduos agroindustriais. O objetivo é avaliar suas propriedades físicas, químicas e mecânicas para uso em materiais de construção civil, como concreto, tijolos de terra e geotêxteis. Principais achados: As fibras apresentam áreas entre 0,03 mm² e 0,07 mm². Densidade varia de 0,79 g/cm³ (Cn) a 1,49 g/cm³ (Bs). Composição química: celulose (37–54%), hemicelulose (5–27%), lignina e cutina (5–25%). Resistência à tração entre 119 MPa (POFL) e 347 MPa (POFR). Comportamento mecânico: elastoplástico com encruamento para a maioria, exceto Sc, que é pseudoelástico. | O estudo investiga como o uso de resíduos de pó de mármore e casca de coco pode melhorar as propriedades hidráulicas do solo utilizado como subleito em obras de infraestrutura. Foram testadas diferentes proporções desses materiais em misturas com solo, e os resultados mostraram que pequenas quantidades — especialmente 5% de pó de mármore e 2,5% de casca de coco — aumentam a retenção de água e a resistência à infiltração, além de melhorar a estabilidade do solo em situações de enchente. A pesquisa reforça o potencial de reaproveitamento de resíduos como solução sustentável para fortalecer o subleito e reduzir impactos ambientais. | Foca na criação de compósitos com resina epóxi, pó de mármore e fibras de coco, avaliando suas propriedades mecânicas e de desgaste. A combinação de 12% de pó de mármore e 16% de fibra de coco apresentou os melhores resultados. | Investiga o uso de fibra de coco para melhorar as propriedades de solo expansivo. A adição de até 1% de fibra aumentou significativamente o índice de suporte do solo (CBR), indicando potencial para reduzir custos em pavimentação. | Avaliou a viabilidade da produção de polpa de celulose (processo kraft) a partir da casca de coco-verde. O processo se mostrou tecnicamente inviável devido ao baixo rendimento e à alta quantidade de lignina residual. | O estudo investiga o potencial das folhas da coroa do abacaxi como fonte de fibras para produção de celulose. Os resultados preliminares mostraram que o processo semichemical-mechanical não foi eficaz, pois não foi possível formar folhas de papel sem danos. Já os métodos alcalinos, como o kraft e o soda, produziram polpas com propriedades físicas adequadas, mesmo sem a etapa de refinação. As polpas apresentaram rendimento abaixo de 40%, mas com densidade aparente, resistência à tração e ao rasgo satisfatórias. A cinética da deslignificação kraft revelou três fases de reação de primeira ordem, semelhantes às observadas em polpas de madeira. | O estudo investiga como diferentes tratamentos químicos — com hipoclorito de sódio (NaOCl), peróxido de hidrogênio (H₂O₂) e uma combinação de NaOCl/NaOH — afetam as propriedades físicas e químicas da fibra de coco verde. As análises incluíram microscopia eletrônica de varredura (SEM), espectroscopia FTIR, análise térmica (TGA), espectroscopia de fotoelétrons de raios X (XPS) e testes de molhabilidade. Principais achados: O tratamento com H₂O₂ foi o mais eficaz na remoção de ceras e ácidos graxos, sem alterar significativamente a composição química superficial. O tratamento com NaOCl/NaOH reduziu o teor de hemicelulose, expondo mais celulose, mas também diminuiu a estabilidade térmica. O tratamento com NaOCl manteve a morfologia semelhante à fibra natural, com leve aumento na hidrofobicidade.
Metodologia | Materiais: Fibra de coco verde obtida pela Embrapa Agroindústria Tropical (CE). As fibras foram cortadas, peneiradas (32–35 mesh), lavadas e secas a 60 °C por 24h. Tratamentos químicos aplicados: H₂O₂ (Peróxido de hidrogênio): Oxidação em meio básico (NaOH + H₂O₂ 30%) a 85 °C por 2h. NaOCl (Hipoclorito de sódio): Imersão em solução 0,4% em ácido acético a 85 °C por 2h. NaOCl/NaOH: Imersão em NaOCl 4–6% por 2h a 30 °C, seguida de NaOH 10% por 1h a 30 °C. Análises realizadas: Microscopia óptica e SEM para morfologia. FTIR para composição química. TGA para estabilidade térmica. XPS para elementos superficiais. Teste de molhabilidade com água e hexadecano. | Casca inteira refinada, moída para partículas <0,5 mm. Nenhum tratamento químico externo. Painéis formados por prensagem a quente (>140 °C), ativando a lignina como aglutinante natural. Foram testadas propriedades químicas e mecânicas com SEM, FTIR, TGA, DSC, solubilidade alcalina, extração Soxtec e espectrofotometria UV |  | Hidrólise ácida, dissolução em líquidos iônicos, MEV... | Tratamento com líquidos iônicos, hidrólise enzimática... | Tratamento químico, hidrólise ácida, MET, AFM... | Branqueamento químico, hidrólise ácida, MEV, MET... | Hidrólise enzimática, extração Soxhlet, DRX... | Desfibragem, secagem, peletização... | Sanitização, trituração, peneiramento... | Análise da cadeia produtiva... | Moagem, prensagem, ensaios mecânicos... | Coleta, trituração, prensagem, análises físico-químicas... | Pesquisa de opinião... | Moldagem de corpos de prova, ensaios de resistência e absorção de água, teste estatístico Tukey | Moldagem com traço seco, ensaios de resistência e absorção de água, análise granulométrica | Os autores realizaram uma revisão bibliográfica detalhada sobre os mecanismos de degradação da lignina em condições anaeróbias, com foco nas modificações estruturais que influenciam sua biodegradabilidade. Para isso, eles selecionaram e compararam estudos que abordam diferentes tipos de pré-tratamentos da lignina — como explosão úmida com oxigênio, alcalinização e oxidação — e seus efeitos na estrutura química do polímero. A análise incluiu dados sobre a conversão de lignina em compostos intermediários, como fenóis e ácidos aromáticos, e a atuação de microrganismos anaeróbios na degradação desses compostos. A metodologia também envolveu a avaliação de artigos que exploram a produção de metano a partir de lignina modificada, buscando identificar padrões, limitações e oportunidades para otimização em biorrefinarias. | O estudo avaliou a capacidade de espécies de Trametes em degradar lignina por meio de fermentação em estado sólido, utilizando dois resíduos vegetais: palha de trigo e serragem de carvalho. A metodologia envolveu: Substratos lignocelulósicos: Palha de trigo e serragem de carvalho foram secas, trituradas e usadas como fonte de carbono. Espécies estudadas: Trametes pubescens (duas cepas) e Trametes multicolor (duas cepas), cultivadas em meio sintético modificado. Cultivo em estado sólido: Os fungos foram inoculados em frascos contendo os substratos e incubados por 7, 10 e 14 dias a 25 °C. Extração de enzimas: Após cada período de cultivo, as enzimas ligninolíticas foram extraídas com água destilada sob agitação e separadas por centrifugação. Análises enzimáticas: Foram medidas as atividades de: Lacase (via oxidação de ABTS) Peroxidase dependente de manganês (MnP) Peroxidase independente de manganês (MnIP) Determinação de proteínas: O conteúdo total de proteínas foi medido pelo método de Bradford. Determinação de lignina: A degradação da lignina foi quantificada pelo método de Klason (ácido sulfúrico 72%), comparando amostras tratadas e não tratadas. Essa abordagem permitiu avaliar o desempenho enzimático e a eficiência de degradação de lignina por diferentes cepas de Trametes, em dois tipos de resíduos vegetais com características distintas. | O estudo foi conduzido com fibras coletadas no estado de Tabasco, México. A metodologia envolveu: Extração das fibras: manual e com moinho de facas (modelo Retsch-SM100). Preparação: lavagem, secagem ao ar e corte para testes. Testes físicos e químicos: Microscopia digital para análise da morfologia. Densidade absoluta via picnômetro de gás. Absorção de água após imersão por 48h. Análise térmica por termogravimetria (TGA). Composição química pelo método de Van Soest. Testes mecânicos: Resistência à tração com máquina universal Shimadzu AGS-X. Fibras coladas em moldura de papelão para evitar danos nas extremidades. Cálculo de módulo de elasticidade nas zonas elástica e plástica. | Misturas testadas com diferentes proporções de MD e CS: MC1 (5:2.5), MC2 (10:2), MC3 (15:1.5), MC4 (20:1.0), MC5 (25:0.5) E uma amostra controle sem aditivos. Ensaios laboratoriais incluíram: Análise granulométrica (sieve analysis) Teste de pressão constante (constant head) Extrator de placa de pressão (pressure plate extractor) | Fabricação de compósitos por laminação manual com diferentes proporções de pó de mármore e fibra de coco. Testes de tração, flexão, impacto e desgaste foram realizados conforme as normas ASTM. | Mistura de solo expansivo com fibra de coco (0,25% a 1%). Foram realizados ensaios de compactação e CBR (imerso e não imerso) para avaliar a capacidade de suporte do solo. | Caracterização química e anatômica da casca de coco-verde, seguida pelo processo de polpação kraft em autoclave, variando a carga alcalina para avaliar o rendimento e a qualidade da polpa. | O estudo foi conduzido com as seguintes etapas principais: Amostras: Folhas da coroa de abacaxi colhidas em Okinawa, cortadas em pedaços de 5 cm e armazenadas refrigeradas. Pulpagem semichemical-mechanical: As folhas foram pré-tratadas com água quente, carbonato de sódio ou peróxido de hidrogênio, e depois desfibradas em dois tipos de equipamentos (Standard Disintegrator e Valley Beater). Os resultados foram insatisfatórios, com formação de fios e baixa coesão entre fibras. Extração com acetona: Utilizada para remover clorofila A e facilitar a análise química. Pulpagem alcalina: Realizada com métodos kraft e soda, em autoclave rotativa, com diferentes concentrações de álcali. As polpas foram lavadas, separadas e analisadas. Análises físicas e químicas: Incluíram determinação de lignina, holocelulose, celulose alfa, clorofila A, cinzas e propriedades ópticas e mecânicas das polpas não refinadas. | Materiais: Fibra de coco verde obtida pela Embrapa Agroindústria Tropical (CE). As fibras foram cortadas, peneiradas (32–35 mesh), lavadas e secas a 60 °C por 24h. Tratamentos químicos aplicados: H₂O₂ (Peróxido de hidrogênio): Oxidação em meio básico (NaOH + H₂O₂ 30%) a 85 °C por 2h. NaOCl (Hipoclorito de sódio): Imersão em solução 0,4% em ácido acético a 85 °C por 2h. NaOCl/NaOH: Imersão em NaOCl 4–6% por 2h a 30 °C, seguida de NaOH 10% por 1h a 30 °C. Análises realizadas: Microscopia óptica e SEM para morfologia. FTIR para composição química. TGA para estabilidade térmica. XPS para elementos superficiais. Teste de molhabilidade com água e hexadecano.
Discussão | 1. Morfologia: O tratamento com H₂O₂ clareou a fibra e removeu pigmentos e ceras com maior eficiência. O tratamento com NaOCl/NaOH causou desintegração parcial da fibra, indicando remoção de hemicelulose e lignina. O NaOCl preservou a aparência da fibra natural. 2. Composição química: O tratamento com NaOCl/NaOH aumentou o teor de celulose e reduziu hemicelulose, elevando a densidade da fibra. Todos os tratamentos reduziram ceras e aumentaram a exposição de grupos hidroxila (OH), úteis para funcionalização química. 3. Estabilidade térmica: O tratamento com H₂O₂ aumentou a estabilidade térmica. O tratamento com NaOCl/NaOH reduziu a estabilidade devido à remoção de hemicelulose. 4. Molhabilidade: Fibras tratadas com NaOCl/NaOH tornaram-se mais hidrofílicas. O tratamento com H₂O₂ manteve o caráter hidrofílico/hidrofóbico original. | A lignina se funde e polimeriza, formando matriz coesa durante o aquecimento, sem emprego de formaldeído ou outros químicos tóxicos. Após imersão em água, os painéis apresentaram desempenho superior ao MDF, além de aproveitarem resíduos abundantes e reduzirem a dependência de recursos fósseis ou sintéticos. O material pode ser trabalhado com ferramentas convencionais de madeira, porém sua elevada dureza dificulta pregos e parafusos sem pré-furo |  | Efeito positivo de nanocristais na matriz polimérica... | Viabilidade da produção de xarope sustentável... | Compatibilização e propriedades dos nanocompósitos... | Efeito da lignina como compatibilizante natural... | Propriedades físico-químicas do bagaço para etanol... | Viabilidade da produção de pellets com fibra de coco... | Caracterização da composição química da fibra... | Potencial do pós-coco para reciclagem e substratos... | Avaliação das propriedades mecânicas dos painéis... | Aproveitamento energético por briquetagem... | Perspectivas econômicas e tecnológicas da lignina... | Resistência diminui com aumento RCD, 25% ainda viável para uso leve | Resistência aumentada com 20% grits, absorção semelhante, viabilidade confirmada | A degradação da lignina em condições anaeróbias continua sendo um dos principais desafios na conversão eficiente de biomassa lignocelulósica em biogás. O artigo revisado destaca que, embora a lignina seja altamente recalcitrante devido à sua estrutura complexa e aromática, modificações químicas induzidas por pré-tratamentos — como a explosão úmida com oxigênio — podem aumentar significativamente sua biodegradabilidade. Essas modificações promovem a quebra de ligações éter e a introdução de grupos funcionais que facilitam o ataque microbiano, resultando na formação de compostos intermediários como fenóis, benzoatos e ácidos aromáticos. A discussão também enfatiza que a eficiência da digestão anaeróbia da lignina está diretamente relacionada à natureza das modificações estruturais e à capacidade dos microrganismos envolvidos em metabolizar os produtos gerados. Bactérias fermentativas e metanogênicas desempenham papéis distintos na conversão desses compostos em metano, sendo que a presença de certos grupos funcionais pode inibir ou favorecer essa conversão. Além disso, o artigo sugere que o entendimento aprofundado dos mecanismos bioquímicos e das vias metabólicas envolvidas é essencial para o desenvolvimento de estratégias que aumentem a produção de biogás a partir de resíduos lignocelulósicos. Por fim, os autores apontam que, embora haja avanços significativos, ainda existem lacunas na compreensão da interação entre lignina modificada e comunidades microbianas anaeróbias. A integração de técnicas de engenharia genética, microbiologia avançada e otimização de pré-tratamentos pode ser a chave para superar essas limitações e tornar a digestão anaeróbia da lignina uma rota viável e sustentável para geração de energia renovável. | A discussão do artigo destaca como diferentes espécies e cepas de Trametes apresentam variações significativas na produção de enzimas ligninolíticas, influenciadas pelo tipo de substrato e pelas condições de cultivo. Os autores comparam seus resultados com estudos anteriores, reforçando que: A atividade enzimática (lacase e peroxidases) varia entre espécies próximas, como T. versicolor e T. hirsuta, e também entre cepas da mesma espécie. A composição química dos substratos (teor de lignina, nitrogênio e cobre) afeta diretamente a produção e atividade das enzimas. Por exemplo, a palha de trigo, com menor teor de lignina e maior teor de nitrogênio, favoreceu a produção de lacase. A serragem de carvalho, apesar de ser um substrato natural para Trametes, mostrou-se menos eficiente para degradação de lignina, possivelmente devido à presença de taninos e compostos aromáticos que inibem o crescimento fúngico e a atividade da lacase. A fermentação em estado sólido foi mais eficaz para produção de peroxidases, especialmente MnP, confirmando que esse tipo de cultivo favorece a expressão de enzimas ligninolíticas. A degradação da lignina não está sempre diretamente correlacionada com os níveis de atividade enzimática, devido à complexidade dos mecanismos envolvidos. | O estudo mostra que fibras tropicais têm potencial real para substituir materiais não renováveis em compósitos de construção. A alta resistência à tração e a boa adesão ao material matriz (devido à rugosidade superficial) favorecem seu uso como reforço estrutural. A densidade relativamente baixa contribui para compósitos leves, e a absorção de água pode ser benéfica ou prejudicial dependendo da aplicação — exigindo tratamentos específicos. A variabilidade nas propriedades é atribuída à morfologia irregular das fibras naturais, número de fibras elementares e sua orientação. Fibras como POFR, Bs e Scf se destacam por sua alta resistência e módulo de elasticidade, sendo promissoras para aplicações em tijolos de adobe e concreto leve. | Os resultados mostraram que a adição de pó de mármore (WMD) e casca de coco triturada (CCS) ao solo subleito influencia significativamente suas propriedades hidráulicas, especialmente o valor de entrada de ar (AEV) e o conteúdo de água residual (RWC). A mistura MC1 (5% WMD e 2,5% CCS) apresentou o melhor desempenho, elevando o AEV de 10 kPa (amostra controle) para 23 kPa, indicando maior resistência à entrada de ar e melhor retenção de água. Efeitos do WMD: Reduz a absorção de água, o que ajuda a evitar infiltrações no subleito. Melhora a coesão do solo e mantém a forma cilíndrica das amostras. Exige maior pressão para entrada de ar, devido à redução dos poros. Efeitos da CCS: Aumenta a capacidade de retenção e liberação de água. Melhora a distribuição de poros, mas em excesso torna as amostras frágeis. Contribui para maior absorção, facilitando a infiltração de água superficial. A combinação ideal entre WMD e CCS melhora a resistência do subleito sem comprometer sua integridade física. No entanto, proporções elevadas de CCS tornam o solo mais suscetível à quebra, enquanto o excesso de WMD pode reduzir a capacidade de drenagem. | A fibra de coco melhorou a resistência, enquanto o pó de mármore reduziu o atrito. O excesso de qualquer um dos reforços (acima de 12-16%) prejudicou as propriedades devido à má adesão com a matriz de epóxi. | A adição de fibra de coco aumentou a densidade e o CBR do solo, mudando seu comportamento de frágil para dúctil. O valor de CBR aumentou de 3,9% para 8,6% (imerso) com 1% de fibra. | A casca de coco-verde possui baixa densidade, alta quantidade de extrativos e baixa proporção de fibras (22,11%), o que justifica o baixo rendimento do processo de polpação e a deslignificação ineficiente. | Os principais pontos discutidos foram: Composição química: As folhas extraídas com acetona apresentaram maior teor de holocelulose e celulose alfa, sugerindo que a hemicelulose é o principal componente das folhas da coroa. Pulpagem semichemical-mechanical: Ineficaz para produção de papel, devido à baixa resistência das fibras e formação de fios. Pulpagem alcalina: Produziu polpas com boas propriedades físicas, sem necessidade de refinação. O método kraft foi mais eficiente que o soda, especialmente após a extração da clorofila. Cinética da deslignificação kraft: Seguiu três fases de reação de primeira ordem (inicial, principal e residual), semelhante à deslignificação de madeiras. Propriedades físicas: A densidade das folhas, resistência à tração e ao rasgo variaram conforme o rendimento da polpa. Polpas com maior rendimento apresentaram menor brilho e tonalidade mais avermelhada. Comparação com folhas roseta: As folhas da coroa mostraram comportamento distinto das folhas roseta, com maior rendimento e brilho após extração com acetona. | 1. Morfologia: O tratamento com H₂O₂ clareou a fibra e removeu pigmentos e ceras com maior eficiência. O tratamento com NaOCl/NaOH causou desintegração parcial da fibra, indicando remoção de hemicelulose e lignina. O NaOCl preservou a aparência da fibra natural. 2. Composição química: O tratamento com NaOCl/NaOH aumentou o teor de celulose e reduziu hemicelulose, elevando a densidade da fibra. Todos os tratamentos reduziram ceras e aumentaram a exposição de grupos hidroxila (OH), úteis para funcionalização química. 3. Estabilidade térmica: O tratamento com H₂O₂ aumentou a estabilidade térmica. O tratamento com NaOCl/NaOH reduziu a estabilidade devido à remoção de hemicelulose. 4. Molhabilidade: Fibras tratadas com NaOCl/NaOH tornaram-se mais hidrofílicas. O tratamento com H₂O₂ manteve o caráter hidrofílico/hidrofóbico original.
Prós | O tratamento com peróxido de hidrogênio (H₂O₂) mostrou-se eficaz na remoção de ceras e ácidos graxos da superfície da fibra, além de promover uma leve oxidação que pode ser útil em aplicações como adsorção de metais. Ele também aumentou a estabilidade térmica da fibra, sem alterar significativamente sua composição química superficial. O tratamento com hipoclorito de sódio (NaOCl) preservou a morfologia da fibra natural, mantendo sua estrutura física e cor. Isso pode ser vantajoso em aplicações que exigem integridade estrutural, como reforço em materiais compósitos. Já o tratamento combinado com NaOCl/NaOH foi o mais eficiente na remoção de hemicelulose, o que resultou em maior exposição de celulose na superfície da fibra. Essa característica é especialmente útil para aplicações que exigem funcionalização química, como imobilização de enzimas ou produção de resinas epóxi. | • Processo sustentável, sem uso de resinas sintéticas ou formaldeído.wur • Propriedades superiores a MDF: alta resistência mecânica (até 50 MPa), boa estabilidade dimensional, baixa absorção de água.edepot.wur • Potencial de aplicação estrutural em construção e mobiliário. • Valorização de resíduos agrícolas de baixo valor.edepot.wur |  | Aplicações em embalagens biodegradáveis e ópticas... | Produção sustentável de xarope para biocombustíveis... | Desenvolvimento de materiais biodegradáveis... | Produção de compósitos ecologicamente amigáveis... | Viabilidade para etanol e biomateriais... | Produção de combustível limpo e sustentável... | Avaliação detalhada de composição funcional... | Potencial socioeconômico do pós-coco... | Produção sem resinas sintéticas... | Fonte renovável de energia... | Percepção positiva dos profissionais... | Promove reaproveitamento de RCD e sustentabilidade | Reutiliza resíduos industriais, melhora resistência, viabilidade econômica | Prós da Degradação da Lignina com Modificações Estruturais em Digestão Anaeróbia Aumento da biodegradabilidade: Modificações químicas na lignina, como oxidação e metoxilação, tornam sua estrutura menos recalcitrante, facilitando o ataque microbiano. Melhoria na produção de biogás: A lignina modificada pode ser convertida em compostos intermediários (como fenóis e benzoatos) que são mais facilmente degradados, resultando em maior rendimento de metano. Aproveitamento de resíduos lignocelulósicos: Permite o uso eficiente de materiais como palha, bagaço e resíduos florestais, que antes eram subutilizados devido à presença de lignina. Redução de custos com pré-tratamentos agressivos: Certos métodos de modificação, como a explosão úmida com oxigênio, são menos intensivos e mais sustentáveis do que alternativas químicas severas. Potencial para biorrefinarias integradas: A digestão anaeróbia da lignina modificada pode ser combinada com outros processos para gerar energia, produtos químicos e fertilizantes, promovendo uma economia circular. | 1. Potencial biotecnológico elevado As espécies Trametes pubescens e T. multicolor demonstraram capacidade significativa de produzir enzimas ligninolíticas, especialmente lacase e peroxidases, que são fundamentais para a degradação de lignina em resíduos vegetais. 2. Eficiência na fermentação em estado sólido O método de cultivo utilizado favoreceu a produção de enzimas, especialmente MnP (peroxidase dependente de manganês), mostrando que esse tipo de fermentação é ideal para aplicações industriais e ambientais. 3. Uso de resíduos agrícolas como substrato A palha de trigo, um resíduo abundante e de baixo custo, mostrou-se altamente degradável e eficiente para produção de enzimas, o que reforça seu valor como matéria-prima sustentável. 4. Diversidade enzimática entre cepas A variação entre cepas e espécies permite selecionar microrganismos específicos para diferentes tipos de resíduos, otimizando processos de biodegradação conforme o substrato disponível. 5. Contribuição ambiental O uso de fungos para degradar lignina representa uma alternativa ecológica aos métodos químicos, contribuindo para a redução de resíduos sólidos e a produção de fontes renováveis de energia e materiais. | Sustentabilidade ambiental: As fibras são provenientes de resíduos agroindustriais, o que reduz o descarte inadequado e a poluição por queima. Boa resistência mecânica: Fibras como POFR, Bs e Scf apresentam alta resistência à tração (até 347 MPa), contribuindo para reforço estrutural em compósitos. Baixa densidade: Ideal para materiais leves, como tijolos de adobe e concreto leve. Alta absorção de água: Pode melhorar o conforto térmico e a regulação de umidade em construções. Composição rica em celulose: Proporciona maior rigidez e resistência, favorecendo o desempenho mecânico. Comportamento elastoplástico com encruamento: A maioria das fibras suporta deformações com aumento de resistência, o que é útil em materiais sujeitos a tração. | Prós Pó de Mármore (WMD): Aumenta a coesão do solo, ajudando a manter a forma das amostras. Eleva o valor de entrada de ar (AEV), o que indica maior resistência à infiltração de água. Reduz a absorção de água, favorecendo o escoamento superficial e evitando saturação do subleito. Melhora a estabilidade estrutural, especialmente em ambientes sujeitos a enchentes. Casca de Coco (CCS): Contribui para maior retenção de água, útil em solos que precisam manter umidade. Melhora a distribuição de poros, facilitando a infiltração controlada. É um resíduo agrícola reaproveitado, alinhado com práticas sustentáveis e de economia circular. | Apresenta uma alternativa de baixo custo e ecológica para compósitos, com potencial de aplicação em pastilhas de freio, usando resíduos industriais e fibras naturais. | Propõe uma solução ecológica e de baixo custo para estabilização de solos, utilizando um resíduo agrícola (fibra de coco) para reduzir custos de construção de rodovias. | Busca uma solução para o problema ambiental do descarte da casca de coco-verde, e as fibras presentes no material possuem características morfológicas adequadas para a produção de papel. | Aproveitamento de resíduos agrícolas: As folhas da coroa do abacaxi, geralmente descartadas, mostraram potencial como matéria-prima para celulose. Produção de polpa viável: Os métodos alcalinos (kraft e soda) permitiram a produção de folhas de papel com propriedades físicas adequadas, mesmo sem refinação. Extração dupla: A possibilidade de extrair clorofila A antes da pulpagem aumenta o valor econômico do processo. Cinética semelhante à madeira: A deslignificação kraft apresentou comportamento cinético semelhante ao de espécies lenhosas, o que facilita a adaptação industrial. Baixo teor de sílica: Reduz problemas de incrustação em equipamentos durante o processo químico. | O tratamento com peróxido de hidrogênio (H₂O₂) mostrou-se eficaz na remoção de ceras e ácidos graxos da superfície da fibra, além de promover uma leve oxidação que pode ser útil em aplicações como adsorção de metais. Ele também aumentou a estabilidade térmica da fibra, sem alterar significativamente sua composição química superficial. O tratamento com hipoclorito de sódio (NaOCl) preservou a morfologia da fibra natural, mantendo sua estrutura física e cor. Isso pode ser vantajoso em aplicações que exigem integridade estrutural, como reforço em materiais compósitos. Já o tratamento combinado com NaOCl/NaOH foi o mais eficiente na remoção de hemicelulose, o que resultou em maior exposição de celulose na superfície da fibra. Essa característica é especialmente útil para aplicações que exigem funcionalização química, como imobilização de enzimas ou produção de resinas epóxi.
Contras | Apesar dos benefícios, cada tratamento também apresentou limitações. O H₂O₂, embora eficiente na limpeza superficial, pode causar deformações em algumas regiões da fibra, tornando sua superfície menos uniforme. O NaOCl, por sua vez, foi menos eficaz na remoção de ceras e deixou resíduos de cloro na superfície, o que pode interferir em certas aplicações químicas ou biotecnológicas. O tratamento com NaOCl/NaOH, embora promova alta exposição de celulose, reduziu significativamente a estabilidade térmica da fibra e causou desintegração parcial da estrutura, o que pode comprometer sua resistência mecânica em algumas aplicações. | • Densidade mais elevada que MDF convencional, o que pode limitar algumas aplicações.edepot.wur • O produto final é duro demais para pregos ou parafusos convencionais; exige pré-furação.wur • Possível variação na qualidade devido ao teor de lignina entre variedades de coco. |  | Necessidade de compatibilizantes e tratamentos... | Pré-tratamentos necessários e complexos... | Complexidade química na produção... | Sensibilidade a tratamentos químicos... | Morfologia heterogênea do bagaço... | Variação granulométrica influencia compactação... | Ausência de dados sobre resistência mecânica direta... | Limitações do mercado e escala... | Dependência de prensagem e controle de umidade... | Custos de preparação e manipulação... | Limitações baseadas em aceitação de mercado... | Perda da resistência significativa para substituições altas de RCD | Processos adicionais para adequar granulometria, necessidade de normas claras | Baixa taxa de degradação: Mesmo após modificações, a lignina continua sendo um dos componentes mais difíceis de degradar em ambientes anaeróbios, o que limita a eficiência do processo. Formação de compostos tóxicos: Certas modificações podem gerar intermediários como fenóis e aldeídos que são tóxicos para microrganismos metanogênicos, inibindo a produção de biogás. Complexidade dos pré-tratamentos: Embora alguns sejam mais sustentáveis, muitos processos de modificação da lignina exigem condições severas (alta temperatura, pressão, uso de reagentes químicos), o que pode aumentar os custos operacionais. Desconhecimento das vias metabólicas: Ainda há lacunas significativas na compreensão dos mecanismos microbianos envolvidos na degradação da lignina modificada, dificultando a otimização do processo. Impacto ambiental dos resíduos de pré-tratamento: Alguns métodos geram subprodutos que podem ser ambientalmente problemáticos se não forem devidamente tratados. | 1. Baixa eficiência na degradação da serragem de carvalho Apesar da boa produção de peroxidases, o índice de degradação da lignina na serragem foi muito baixo (entre 1,8% e 5,9%), indicando que esse substrato é menos adequado para delignificação por Trametes. 2. Inibição da atividade de lacase A presença de taninos e compostos aromáticos na madeira de carvalho pode inibir o crescimento fúngico e a atividade da lacase, dificultando o processo de degradação. 3. Curto período de cultivo O tempo de fermentação (máximo de 14 dias) pode ter sido insuficiente para permitir uma degradação mais significativa da lignina, especialmente em substratos mais resistentes como a serragem. 4. Ausência de correlação direta entre atividade enzimática e degradação Em algumas cepas, altos níveis de atividade enzimática não se traduziram em maior degradação da lignina, sugerindo que outros fatores influenciam o processo e que a relação entre enzimas e eficiência não é linear. 5. Variação entre cepas e espécies A diversidade intra e interespecífica dificulta a padronização dos resultados, exigindo testes específicos para cada cepa e substrato, o que pode limitar a aplicação industrial em larga escala | Alta variabilidade nas propriedades: Diferenças morfológicas e na composição química dificultam padronização e controle de qualidade. Absorção excessiva de água: Pode causar inchaço, retração e formação de vazios em compósitos, comprometendo a durabilidade. Presença de sílica (POFR): Pode danificar lâminas durante a extração mecânica. Extração manual limitada: A produção em larga escala exige mecanização, o que pode alterar a morfologia das fibras. Comportamento pseudoelástico (Sc): Menor capacidade de encruamento, o que pode limitar sua aplicação em compósitos sujeitos a deformações plásticas. | Contras Pó de Mármore (WMD): Em excesso, pode reduzir a capacidade de drenagem do solo, tornando-o menos permeável. Pode alterar a plasticidade do solo, dependendo da proporção usada. Casca de Coco (CCS): Proporções elevadas tornam o solo mais frágil, com tendência à quebra durante testes. Aumenta a absorção de água, o que pode ser indesejado em áreas com alta pluviosidade. Exige controle rigoroso na dosagem para evitar desequilíbrio na estrutura do solo. | O excesso de reforços (pó de mármore >12% ou fibra >16%) degrada as propriedades mecânicas. O método de fabricação manual pode gerar inconsistências. | O estudo não aborda a durabilidade a longo prazo da fibra no solo (biodegradação) e limita-se a uma concentração máxima de 1% de fibra. | O processo de polpação kraft mostrou-se tecnicamente inviável devido ao baixo rendimento e à baixa proporção de fibras na matéria-prima, tornando o processo ineficiente. | Baixo rendimento de polpa: Os métodos alcalinos resultaram em rendimentos abaixo de 40%, o que pode limitar a viabilidade econômica. Fracasso do método semichemical-mechanical: Não foi possível formar folhas de papel sem danos, indicando baixa resistência das fibras nesse processo. Presença de clorofila A: Interfere negativamente na pulpagem, exigindo etapa prévia de extração. Alta degradação de hemicelulose: A hemicelulose, principal componente das folhas, é sensível à degradação alcalina, o que contribui para perdas durante o cozimento. Fibras curtas e frágeis: Dificultam a formação de folhas coesas e com boa resistência mecânica. | Apesar dos benefícios, cada tratamento também apresentou limitações. O H₂O₂, embora eficiente na limpeza superficial, pode causar deformações em algumas regiões da fibra, tornando sua superfície menos uniforme. O NaOCl, por sua vez, foi menos eficaz na remoção de ceras e deixou resíduos de cloro na superfície, o que pode interferir em certas aplicações químicas ou biotecnológicas. O tratamento com NaOCl/NaOH, embora promova alta exposição de celulose, reduziu significativamente a estabilidade térmica da fibra e causou desintegração parcial da estrutura, o que pode comprometer sua resistência mecânica em algumas aplicações.
Observação | A escolha do tratamento ideal depende diretamente do objetivo da aplicação. Se o foco for adsorção de metais ou estabilidade térmica, o tratamento com H₂O₂ é mais indicado. Para aplicações que exigem estrutura preservada, como reforço físico, o NaOCl pode ser suficiente. Já para usos que demandam alta reatividade química, como composites poliméricos ou suporte para enzimas, o tratamento com NaOCl/NaOH oferece maior potencial. | Trata-se de abordagem relevante para países tropicais produtores de coco e pode ser adaptada para outros resíduos lignocelulósicos com elevada concentração de lignina. |  | Desenvolvimento emergente com potencial industrial... | Necessidade de otimização para uso comercial... | Importância para embalagens biodegradáveis... | Pesquisa alinhada à sustentabilidade no setor... | Relevância para bioetanol de segunda geração... | Apoio à economia circular e energia limpa... | Suporte para desenvolvimento de bioprodutos... | Potencial para agregar valor socioeconômico regional... | Incentivo à produção de painéis ecologicamente corretos... | Alternativa viável para redução de resíduos sólidos... | Importância da percepção do setor para avanços futuros... | Alinha-se ao mestrado em sustentabilidade e reaproveitamento | Complementa pesquisa em materiais sustentáveis e biocompósitos | A lignina é altamente recalcitrante, o que dificulta sua degradação em processos anaeróbios convencionais. Isso limita o aproveitamento energético da biomassa lignocelulósica. Modificações estruturais da lignina são essenciais para torná-la mais acessível à ação microbiana. Pré-tratamentos como explosão úmida com oxigênio, oxidação alcalina e uso de solventes orgânicos têm mostrado bons resultados. A degradação da lignina modificada gera compostos intermediários como fenóis, benzoatos e ácidos aromáticos, que podem ser metabolizados por microrganismos anaeróbios, embora alguns sejam tóxicos em altas concentrações. A produção de metano pode ser aumentada quando a lignina é previamente modificada, mas isso depende da natureza dos compostos gerados e da adaptação da microbiota envolvida. Ainda há lacunas no conhecimento sobre as vias metabólicas utilizadas por microrganismos anaeróbios para degradar lignina modificada, o que dificulta a modelagem e otimização do processo. A integração de tecnologias de pré-tratamento com engenharia microbiana pode ser uma estratégia promissora para superar os desafios atuais e tornar a digestão anaeróbia da lignina economicamente viável. | Apesar da alta atividade enzimática observada em algumas cepas de Trametes, a degradação da lignina não apresentou correlação direta com os níveis dessas enzimas em todos os casos. Isso sugere que o processo de delignificação é influenciado por múltiplos fatores, incluindo a composição química do substrato, o tempo de cultivo, e a interação entre diferentes enzimas. Além disso, a presença de compostos inibidores, como taninos na serragem de carvalho, pode limitar significativamente a eficiência da degradação, mesmo em espécies com alto potencial ligninolítico. | O estudo é promissor ao mostrar que fibras tropicais mexicanas — tradicionalmente tratadas como resíduos — podem ser valorizadas como reforço em materiais de construção. No entanto, para viabilizar sua aplicação em escala industrial, é necessário: Padronizar os métodos de extração e tratamento para reduzir a variabilidade. Realizar testes adicionais conforme normas técnicas específicas para cada tipo de aplicação (concreto, adobe, geotêxteis). Investir em tratamentos hidrofóbicos para controlar a absorção de água sem comprometer a adesão ao material matriz. Essas fibras têm potencial para transformar a construção civil em um setor mais verde e circular — mas exigem ajustes técnicos e normativos para sair do laboratório e ganhar o mundo. | As misturas com MD e CS apresentaram melhoria na retenção de água e redução da infiltração excessiva, o que é crucial para evitar danos em pavimentos durante chuvas intensas ou enchentes. A presença de casca de coco contribuiu para aumentar a porosidade e melhorar a drenagem, enquanto o pó de mármore ajudou na estabilização mecânica do solo. A mistura MC1 (5% WMD + 2,5% CCS) foi a mais eficaz, equilibrando os benefícios de ambos os materiais sem comprometer a integridade física do subleito | Destaca o potencial de compósitos híbridos para substituir materiais tradicionais, com vantagens de custo e ambientais. | O título menciona pó de mármore, mas o estudo experimental foca exclusivamente no uso da fibra de coco para estabilização do solo. | Sugere que pré-tratamentos para remover extrativos ou separar as fibras mecanicamente poderiam tornar o processo mais viável. | Comparação com folhas roseta: As folhas da coroa apresentaram comportamento distinto das folhas roseta, com maior rendimento e brilho após extração com acetona. Potencial para mini-mills: O estudo sugere que a produção localizada, próxima às fontes de matéria-prima, pode ser viável em países produtores de abacaxi. Necessidade de estudos adicionais: O autor recomenda investigar métodos alternativos como kraft–AQ, alkali–sulfite–AQ e alkali–methanol–AQ para melhorar o rendimento e qualidade da polpa. Importância da extração com acetona: Além de remover clorofila, melhora a composição química das folhas, aumentando o teor de celulose alfa e holocelulose. | A escolha do tratamento ideal depende diretamente do objetivo da aplicação. Se o foco for adsorção de metais ou estabilidade térmica, o tratamento com H₂O₂ é mais indicado. Para aplicações que exigem estrutura preservada, como reforço físico, o NaOCl pode ser suficiente. Já para usos que demandam alta reatividade química, como composites poliméricos ou suporte para enzimas, o tratamento com NaOCl/NaOH oferece maior potencial.
Referência Principal | Brígida, A.I.S., Calado, V.M.A., Gonçalves, L.R.B., & Coelho, M.A.Z. (2010). Effect of chemical treatments on properties of green coconut fiber. Carbohydrate Polymers, 79(4), 832–838. https://doi.org/10.1016/j.carbpol.2009.10.005 | Van Dam, J.E.G., Van den Oever, M.J.A., Teunissen, W., Keijsers, E.R.P., & Peralta, A.G. (2004). Process for production of high density/high performance binderless boards from whole coconut husk. Part 1: Lignin as intrinsic thermosetting binder resin. Industrial Crops and Products, 19(3), 207–216. https://doi.org/10.1016/j.indcrop.2003.10.003.research.wur+2 |  | PEREIRA, F. V. et al. Bionanocompósitos preparados por incorporação de nanocristais de celulose em polímeros biodegradáveis. Química Nova, v. 37, n.7, p.1209-1219, 2014. doi:10.5935/0100-4042.20140141 Química Nova, 2014 |  | GONÇALVES, A. P. B. Desenvolvimento de nanocompósitos com matriz de PBAT/PLA/Lignina e nanocristais de celulose. Tese, UFBA, 2018. Tese UFBA 2018 | MIRANDA, C. S. Desenvolvimento de bionanocompósitos a partir de nanowhiskers de celulose da fibra de gravatá e lignina. Tese, UFBA, 2015.Tese UFBA 2015 | CARVALHO, J. A. Estudo e caracterização de lignina de bagaço de cana-de-açúcar. Tese, UFLA, 2018. Tese UFLA 2018 | Alves et al. (2022) | Cabral et al. (2017) | Tavares (2010) | Mattos et al. (2011) | Miola et al. (2020) | Braga et al. (s.d.) | Bins et al. (2021), Revista Principia | Figueiredo et al. (2022), Brazilian Journal of Development | Formato ABNT: KHAN, Muhammad A.; AHRING, Birgitte K. Lignin degradation under anaerobic digestion: Influence of lignin modifications – A review. Biomass and Bioenergy, v. 128, p. 105325, 2019. DOI: 10.1016/j.biombioe.2019.105325. Formato APA: Khan, M. A., & Ahring, B. K. (2019). Lignin degradation under anaerobic digestion: Influence of lignin modifications – A review. Biomass and Bioenergy, 128, 105325. https://doi.org/10.1016/j.biombioe.2019.105325 | Knezevic, A., Milovanovic, I., Stajic, M., & Vukojevic, J. (2013). Potential of Trametes species to degrade lignin. International Biodeterioration & Biodegradation, 85, 52–56. https://doi.org/10.1016/j.ibiod.2013.06.017 | Hussain, M., Levacher, D., Leblanc, N., Zmamou, H., Djeran-Maigre, I., Razakamanantsoa, A., & Saouti, L. (2023). Analysis of physical and mechanical characteristics of tropical natural fibers for their use in civil engineering applications. Journal of Natural Fibers, 20(1), 2164104. https://doi.org/10.1080/15440478.2022.2164104 | Hafiz, H., Ibrahim, A., Kechik, F. A., Misnon, N. A., Khairuddin, F. H., Hassan, Z. A., Mokhtar, N. I., & Mukhlisin, M. (2025). Enhancing the hydraulic characteristics of subgrade using marble dust and coconut shell waste. Journal of Advanced Research in Applied Mechanics, 132(1), 113–122. https://doi.org/10.37934/aram.132.1.113122 | Bothiraj, T., Boopathi, K., Kalaiselvan, K., Benham, A., & Mayakannan, S. (2022). Experimental investigations on mechanical and wear behavior of waste marble dust and coconut fiber reinforced hybrid bio composites. Materials Today: Proceedings, 68(P4), 2239–2242. https://doi.org/10.1016/j.matpr.2022.08.441 | Gaurav, S., Malviya, P., & Singh, V. K. (2018 ). Experimental study on strength characteristics of coconut coir fibre reinforced soil stabilize using marble dust. Journal of Emerging Technologies and Innovative Research, 5(1), 1–5. https://www.jetir.org/papers/JETIR1801001.pdf | Cardoso, M. S., & Gonçalez, J. C. (2016 ). Aproveitamento da casca do coco-verde (Cocos nucifera L.) para produção de polpa celulósica. Ciência Florestal, 26(1), 321–330. https://doi.org/10.5902/1980509821126 | Tran, A. V. (2006). Chemical analysis and pulping study of pineapple crown leaves. Industrial Crops and Products, 24(1), 66–74. https://doi.org/10.1016/j.indcrop.2006.03.003 | Brígida, A.I.S., Calado, V.M.A., Gonçalves, L.R.B., & Coelho, M.A.Z. (2010). Effect of chemical treatments on properties of green coconut fiber. Carbohydrate Polymers, 79(4), 832–838. https://doi.org/10.1016/j.carbpol.2009.10.005
PRISMA
Identificação de estudos via bases de dados e registros
| Categoria | Descrição | Valor (n)
| Registros identificados | Registros identificados a partir de bases de dados (Scopus, Web of Science, SciELO, Google Scholar) e registros (INPI, USPTO, Espacenet). | 75
| Registros removidos antes da triagem | Registros removidos por duplicatas e redundâncias. | 10
Triagem
| Categoria | Descrição | Valor (n)
| Registros triados | Registros que seguiram para triagem por título e resumo. | 65
| Registros excluídos | Registros excluídos por estarem fora do escopo (materiais não geopoliméricos ou sem foco em desempenho mecânico/durabilidade). | 10
Elegibilidade
| Categoria | Descrição | Valor (n)
| Relatórios buscados para recuperação | Artigos lidos na íntegra. | 55
| Relatórios não recuperados | Não mencionado no artigo. | 0
| Relatórios avaliados para elegibilidade | Artigos lidos na íntegra. | 55
| Relatórios excluídos | Excluídos por falta de metodologia clara, ausência de dados quantitativos relevantes, ou foco exclusivo em cimento Portland puro. | 10
| Estudos incluídos na síntese qualitativa | Estudos incluídos na revisão sistemática. | 45
Inclusão
| Categoria | Descrição | Valor (n)
| Estudos incluídos na síntese qualitativa | Estudos incluídos na revisão sistemática. | 45
| Estudos incluídos na síntese quantitativa | Estudos priorizados por apresentarem dados numéricos completos e aplicação em compósitos cimentícios e geopoliméricos. | 30
| Relatórios de estudos incluídos | Não mencionado no artigo (assumido como o número de estudos incluídos na síntese qualitativa). | 45
Resumo dos Dados para o Diagrama
| Etapa | Caixa do Diagrama | Valor (n)
| Identificação | Registros identificados a partir de bases de dados e registros | 75
| Identificação | Registros removidos antes da triagem (Duplicatas/Redundâncias) | 10
| Triagem | Registros triados | 65
| Triagem | Registros excluídos | 10
| Elegibilidade | Relatórios buscados para recuperação | 55
| Elegibilidade | Relatórios avaliados para elegibilidade | 55
| Elegibilidade | Relatórios excluídos | 10
| Inclusão | Estudos incluídos na revisão (Síntese Qualitativa) | 45
| Inclusão | Estudos incluídos na síntese quantitativa | 30
| Inclusão | Relatórios de estudos incluídos | 45

## REVISÃO ARTIGOS
TÍTULO | REFERÊNCIA ABNT | TIPO_REVISÃO
Green coconut shell as energy biomass: a bibliometric and systematic analysis of scientific literature | ARAÚJO, Ana Paula Freire de Araújo, Mylena Andrade do Nascimento, Julio Cesar Sales Bezerra, Murilo dos Santos Oliveira, Taynara Geysa Silva do Lago, Adriano da Silva Marques | Revisão Bibliométrica e Sistemática
Lignin degradation under anaerobic digestion: Influence of lignin modifications-A review | KHAN, M. U., & Ahring, B. K. (2019). Lignin degradation under anaerobic digestion: Influence of lignin modifications – A review. Biomass and Bioenergy, 128, 105325. https://doi.org/10.1016/j.biombioe.2019.105325 | Revisão de Literatura
Marble residues in construction materials: a review of the use of marble powder in mortars, concrete, and bricks | MORENO, Moreno, A.; Ponce, C.; Múzquiz, E.; Avalos, F. | Revisão de Aplicações
Potencial da lignina no contexto brasileiro | BRAGA, M. et al. O potencial da lignina no contexto brasileiro. s.d. | Revisão Panorâmica
Composição da fibra da casca de coco verde | CABRAL, M. M. S. et al. Composição da fibra da casca de coco verde. 2017. | Revisão de Composição
Analysis of physical and mechanical characteristics of tropical natural fibers for their use in civil engineering applications | HUSSAIN, M., Levacher, D., Leblanc, N., Zmamou, H., Djeran-Maigre, I., Razakamanantsoa, A., & Saouti, L. (2023). Analysis of physical and mechanical characteristics of tropical natural fibers for their use in civil engineering applications. Journal of Natural Fibers, 20(1), 2164104. https://doi.org/10.1080/15440478.2022.2164104 | Análise Comparativa
Potential of Trametes species to degrade lignin | KNEZEVIC, Aleksandar; MILOVANOVIC, Ivan; STAJIC, Mirjana; VUKOJEVIC, Jelena. Potential of Trametes species to degrade lignin. International Biodeterioration & Biodegradation, [S. l.], v. 85, p. 52–56, 2013. Disponível em: https://doi.org/10.1016/j.ibiod.2013.06.017. Acesso em: 24 ago. 2025. | Revisão de Potencial
Reaproveitamento da casca de coco verde | SILVA, Alessandro Costa da Revista Monografias Ambientais - REMOA, 2014 LINK: https://periodicos.ufsm.br/remoa/article/view/15186/pdf | Revisão de Aplicações
Valorization of lignin residue in mortars and concretes | SILVA, D. M. Silva Júnior, M. D. M. Innocentini, C. P. Marin, E. C. Pires, M. S. Martinez, L. Simão | Revisão de Valorização
Agregação de valor na cadeia produtiva do coco verde | TAVARES, M. F. F. Pós-Coco: agregação de valor na cadeia produtiva do coco verde. 2010. | Revisão Econômica/Industrial
REVISÃO BIBLIOGRÁFICA
TÍTULO | REFERÊNCIA ABNT
Green coconut shell as energy biomass: a bibliometric and systematic analysis of scientific literature | ARAÚJO, Ana Paula Freire de Araújo, Mylena Andrade do Nascimento, Julio Cesar Sales Bezerra, Murilo dos Santos Oliveira, Taynara Geysa Silva do Lago, Adriano da Silva Marques
Lignin degradation under anaerobic digestion: Influence of lignin modifications-A review | KHAN, M. U., & Ahring, B. K. (2019). Lignin degradation under anaerobic digestion: Influence of lignin modifications – A review. Biomass and Bioenergy, 128, 105325. https://doi.org/10.1016/j.biombioe.2019.105325
Marble residues in construction materials: a review of the use of marble powder in mortars, concrete, and bricks | MORENO, Moreno, A.; Ponce, C.; Múzquiz, E.; Avalos, F.
Tipo de Pré-tratamento | Frequência nos Estudos | Efeitos Observados
Lavagem com água e secagem | Alta | Redução de impurezas superficiais e umidade
Tratamento alcalino (NaOH) | Moderada | Aumento da rugosidade e melhoria na aderência à matriz
Tratamento térmico | Baixa | Redução de lignina e celulose, melhora na estabilidade
Sem pré-tratamento | Presente em alguns | Menor desempenho mecânico e durabilidade
Faixa de Granulometria (µm) | Aplicação Comum | Impacto no Desempenho
< 75 µm | Substituição parcial do cimento | Melhora na trabalhabilidade e densidade do compósito
75–150 µm | Substituição de agregados finos | Redução da porosidade e aumento da resistência
> 150 µm | Menos utilizada | Pode comprometer a homogeneidade da mistura
Tipo de Ligante | Frequência nos Estudos | Vantagens
Cimento Portland | Alta | Compatibilidade com resíduos e fácil aplicação
Geopolímeros (base metacaulim ou cinza volante) | Crescente | Redução de CO₂, maior durabilidade e resistência química
Misturas híbridas (cimento + geopolímero) | Pontual | Combinação de propriedades mecânicas e ambientais

## AUTORES DA REVISÃO
AUTORES DO ARTIGO E SEUS RESPECTIVOS LINKS
NOME | DOCUMENTO CPF | TITULAÇÃO | RESPONSABILIDADES | AÇÕES NO PROJETO | CURRÍCULO LATTES | ORCID
Estela Sales Bueno de Oliveira | 148.998.368-64 | Economista/Mestranda em Biotecnologia | Responsável pela análise socioeconômica e de viabilidade produtiva | Avaliar viabilidade econômica e impacto social da puba probiótica; estudar inserção nas cadeias regionais e no programa Bahia Sem Fome; elaborar estimativas de custo e impacto; redigir a cartilha voltada a pequenos produtores. | http://lattes.cnpq.br/4040015106785993 | https://orcid.org/0009-0002-4923-0600
Paulo Fernando Almeida | 131.215.025-49 | Médico Veterinário, Doutor em Engenharia de Alimentos | Consultor técnico em tecnologia de alimentos | Orientar o desenvolvimento e a otimização do ‘pão de queijo baiano’ probiótico; supervisionar análises de textura, composição nutricional e estabilidade; avaliar segurança alimentar; colaborar na redação do relatório técnico e na proteção intelectual. | http://lattes.cnpq.br/8972128111026703 | https://orcid.org/0000-0003-3004-6272
Ricardo Fernandes Carvalho | 410102215-15 | UFBA | Dr. Engenheiro Civil | Ensaios técnicos | http://lattes.cnpq.br/0118382623890489 | https://orcid.org/0000-0003-4076-9562
Gala Rosales Munoz | 701393201-99 | Bolsa | Doutora em Química | Análises físico química | http://lattes.cnpq.br/2102930673441712
Gustavo Miranda Pires Santos | 21.527.795-33 | Biomédico/Doutor em Biotecnologia | Consultor em biotecnologia e inovação | Contribuir com protocolos de estímulo biotecnológico (ex. fotobiomodulação na fermentação); participar da caracterização funcional dos microrganismos e produtos; interpretar resultados e apoiar na redação científica e divulgação. | http://lattes.cnpq.br/3463129845806175 | https://orcid.org/0000-0001-8605-7435